## 工作内容
生产工厂前期资料准备：
1 | 下单明细及货期进度
2 | 收集工艺资料
3 | 产前样衣分析
4 | 工厂排产计划收集
5 | 开裁前召开产前会议并拍照
6 | 工厂业务每周3下班前提交（每周生产进度表)
7 | 面料辅料到厂7个工作日内完成抽检记录（6个表格）；检验结果回执给材料商、探路者质量负责人（QC）
首期验货资料及条件：
1 | 生产线出成品10件左右
2 | 业务员提前3个工作日发OA验货申请
3 | 查看面料辅料的验货记录，按款核对清楚并提交给探路者质量负责人（QC）（Excel格式）（1-6测试表）
4 | 跟踪面料辅料到厂7个工作日内验货过程
5 | 提交实物检验图片和视频
6 | 工厂检验员拍照首期验货过程及生产线情况，（洗标主标，问题点
7 | 寄3-5件到公司（熨烫平整）并发OA说明
8 | 工厂首件验货填写（首期验货报告）+洗水前后规格表（Excel格式）
9 | OA申请首期：格式写明上线时间、已出成品件数、寄评定样衣明细、收件人、快递单号。
中期验货资料及条件：
1 | 生产线下50%，包装20%
2 | 业务员提前3个工作日发OA中期验货申请
3 | 提交并核对面料第3方检测报告内各项功能信息与洗标及吊牌是否吻合
4 | 齐色错码各号型2件到公司，并发QA说明
5 | 寄封样给公司1件（包装完整，附尺寸表一份）发OA，并抄给库房闫
6 | 工厂检验员拍照和拍视频中期验货过程及生产线情况（纸箱，未拆袋产品，洗标主标，合格证，问题产品
7 | 工厂中期验货填写(中期验货报告)+测量成衣洗水前后尺寸表（Excel格式）
8 | OA申请中期：格式写明已出成品件数、已包装数量、寄评定样衣明细、收件人、快递单号。
尾期验货资料及条件：
1 | 全部下机，包装95%
2 | 业务员提前5个工作日发OA尾期验货申请
3 | 提交并核对面料和成衣第3方检测报告各项功能及吊牌信息是否吻合
4 | 工厂验货过程视频和拍照片（纸箱，未拆袋的产品，合格证及功能吊牌+各色组洗标主标，问题产品，
5 | 工厂尾期验货填写（尾期验货报告）+齐色错码各3件以上规格测量尺寸表（Excel格式）
6 | 按公司要求按出货量比例抽验，并记录抽箱号及问题产品和数量
7 | OA申请中期：格式写明已包装完成款式、数量、自验货时间（直发款约验货时间）、出货箱单。
注：适用于自主管理类工厂

## AQL2.5验货
探路者尾期验货抽验标准
|  | AQL1.0 |  | AQL2.5 |  | AQL4.0
整批数量 | 抽验数量 | Ac | Re | Ac | Re | Ac | Re
≤90 | 13 | 0 | 1 | 0 | 1 | 1 | 2
91-150 | 20 | 0 | 1 | 1 | 2 | 2 | 3
151-280 | 32 | 0 | 1 | 2 | 3 | 3 | 4
281-500 | 50 | 1 | 2 | 3 | 4 | 5 | 6
501-1200 | 80 | 2 | 3 | 5 | 6 | 7 | 8
1201-3200 | 125 | 3 | 4 | 7 | 8 | 10 | 11
3201-10000 | 200 | 5 | 6 | 10 | 11 | 14 | 15
10001-35000 | 315 | 7 | 8 | 14 | 15 | 21 | 22
注：探路者验货按照AQL2.5验货标准实行

## 首期
TOREAD-首件（首批）检验报告书
订单类别 | 探路者 |  | 合同签订方 |  | 大连蒂安缇服装有限公司 |  | 生产工厂 | 大连新帛制衣有限公司
订单基础信息 |  |  | 生产•出货进度 |  |  |  | 指示•确认资料
款号 | TAGGAK92198 |  | 合同交期 |  | 2022-01-25 |  | 产前确认样 |  | 有 | 无
品名 | 女式超轻羽绒服 |  | 上线日 |  | 2022-01-12 |  | 原辅材料卡 |  | 有 | 无
色/号型数 | 2 | 5 | 缝制预计完成日 |  | 2022-01-14 |  | 大货面料确认样 |  | 有 | 无
订单数量 | 400 |  | 包装预计完成日 |  | 2022-01-17 |  | 印花、刺绣确认样 |  | 有 | 无
|  |  | 预计发货时间 |  | 2022-02-24 |  | 洗唛、合格证指示资料 |  | 有 | 无
确认资料缺失内容说明：
【工艺确认】
原材料 | 正 | 误 |  | 印、绣花 | 正 | 误 | 无此工艺 | 洗水唛 | 正 | 误
辅料使用 | 正 | 误 |  | 胶膜工艺 | 正 | 误 | 无此工艺 | 合格证 | 正 | 误
制作工艺 | 正 | 误 |  | 压胶水压 | OK | NG | 无此工艺 | 缝纫用线 | 正 | 误
补充事项：
【面料品质确认】
物性检测 | OK | NG |  | 面料颜色 | OK | NG |  | 互染测试 | OK | NG
外观查验 | OK | NG |  | 面料缸差 | OK | NG |  | 水洗缩率 | OK | NG
问题描述：
【裁剪完成情况】
①裁剪完成比例（%）：
号型 颜色 | XXS | XS | S | M | L | XL | XXL | XXXL | XXXXL | 未裁齐原因
黑色 |  |  | OK | OK | OK | OK | OK |  |  | 一批完成
天际蓝 |  |  | OK | OK | OK | OK | OK |  |  | 一批完成
【成品检查明细】★颜色、数量需要写清楚
【规格确认】
①规格测量明细以插入附件形式列明，并注明洗前洗后规格
②规格异常情况 |  | 有 | 无 | 备注：
【问题点与指导项目】 ★的问题应添加照片说明（包括成品及半成品检查）
1.止口明线不均匀
2.前，后袖笼拐角处不平服，有吃量
3.下兜拉链起浪，侧缝摇粒绒吃量不均
4.内部所有包边不允许有虚边，打斜张绺，边线不要太宽，距合缝线间距要统一
5.明线不允许接线
6.成品衣服注意针眼，划痕，线头，粉剂不可出现.
以上问题请及时改正。
【耐洗水确认】
粘衬 | OK | NG | 无此工艺 | 胶膜 | OK | NG | 无此工艺 | 扭曲 | OK | NG
印、绣花 | OK | NG | 无此工艺 | 压胶水压 | OK | NG | 无此工艺 | 水洗缩率 | OK | NG
补充事项：
【重大改善说明及整改复核时间】
检验部门 | 服装品控部 |  | 检验担当 |  | 查验时间 |  | 工厂负责人
【整改结果】
检验部门 | 服装品控部 |  | 检验担当 |  | 复核时间 |  | 工厂负责人 |  | 孙晓伟

## 首期尺寸表
QC规格测量表
款号 | TAGGAK92198 |  | 品名 | 女式超轻羽绒服 |  | 生产工厂 | 大连新帛制衣有限公司
部位名称 | 指示规格 FINAL SPEC |  |  |  |  | 样品规格 SAMPLE SPEC
| 155/84B | 160/88B | 165/92B | 170/96B | 175/100B | 155/84B | 160/88B | 165/92B | 170/96B | 175/100B | 175/100B
部位 | S | M | L | XL | XXL | S | M | L （黑色） | XL | XXL | XXL
后中长 | 61 | 63 | 65 | 67 | 68 |  |  | 0
前中长 | 59 | 61 | 63 | 65 | 66 |  |  | 0
胸围 | 96 | 100 | 104 | 108 | 114 |  |  | +0.5
腰围 | 86 | 90 | 94 | 99 | 105 |  |  | +1.5
摆围拉量 | 100 | 104 | 108 | 113 | 119 |  |  | -0.5
后中袖长 | 77.4 | 79 | 80.6 | 82.2 | 83.2 |  |  | +0.5
下领围 | 49 | 50 | 51 | 52 | 53.5 |  |  | +0.8
前领高 | 11 | 11 | 11 | 11 | 11 |  |  | 0
帽高 | 34 | 34.5 | 35 | 35.5 | 36 |  |  | 0
帽宽 | 24 | 24.5 | 25 | 25.5 | 26.25 |  |  | 0
袖肥/2 | 18.2 | 19 | 19.8 | 20.6 | 21.7 |  |  | +1
袖肘围/2 | 14.9 | 15.5 | 16.1 | 16.7 | 17.65 |  |  | 0
袖口围/2松量 | 9.1 | 9.5 | 9.9 | 10.3 | 10.9 |  |  | 0
袖口围/2拉量 | 11.1 | 11.5 | 11.9 | 12.3 | 12.9 |  |  | 0
插手袋拉链长 | 16 | 17 | 17 | 18.5 | 18.5 |  |  | 0
备注：
初期请洗测2-3件，有问题的另加测量数量。
[6 empty] | 验货时间：2022/1/10 |  | 跟单QC:周苑 |  | 工厂负责人： | 孙晓伟

## 中期
TOREAD-QC中期检验报告书
订单类别 | 探路者 |  | 合同签订方 |  | 大连蒂安缇服装有限公司 |  | 生产工厂 | 大连新帛制衣有限公司
订单基础信息 |  |  | 生产•出货进度 |  |  |  | 指示•确认资料
款号 | TAGGAK92198 |  | 合同交期 |  | 2022-01-25 |  | 首件检验报告 |  | 有 | 无
品名 | 女式超轻羽绒服 |  | 裁剪完成数量 |  | 400 |  | 首件检验未尽事项 |  | 有 | 无
色/号型数 | 2 | 5 | 缝制完成数量 |  | 400 |  | 首件检验未尽事项内容
订单数量 | 400 |  | 包装完成数量 |  | 装袋完未入箱（新系统不好用）
|  |  | 预计发货时间 |  | 2022-02-24
【附属资料确认】
原材料 | 正 | 误 |  | 洗水唛 | 正 | 误 |  | 印、绣花 | 正 | 误
辅料使用 | 正 | 误 |  | 合格证 | 正 | 误 |  | 缝纫用线 | 正 | 误
备注：
【检验明细】：检验明细（要求齐色、齐号至少10件检查）
【耐水洗测试】：耐洗水测试明细（要求齐色、齐号）
【规格确认】
①规格测量明细以插入附件形式列明，并注明洗前洗后规格
②规格异常情况 |  | 有 | 无
说明：
【耐洗水确认】
粘衬 | OK | NG | 无此工艺 | 胶膜 | OK | NG | 无此工艺 | 扭曲 | OK | NG
印、绣花 | OK | NG | 无此工艺 | 压胶水压 | OK | NG | 无此工艺 | 水洗缩率 | OK | NG
补充事项：
【问题点与指导项目】 ★的问题应添加照片说明
1.兜拉链轻微起浪，注意绱拉链前整熨到位
2.线头，脏污要清理干净
3.注意关好油泵，清理好机台，避免油污
4.注意前中对称位置，左右误差不允许超过0.2CM
5.注意针织梭织不同面料合缝位置的带量，要平整不能出死褶
6.身里包条不能起绺，注意靠紧位置。
7.打结效果注意按照确认样操作，针织面料打结注意不要破坏面料
以上问题请及时改正。
【整改的严重缺陷及整改复核时间】
备注：
检验部门 | 服装品控部 |  | 检验担当 |  | 查验时间 |  | 工厂负责人
【整改结果】
检验部门 | 服装品控部 |  | 检验担当 |  | 查验时间 | 2022-01-24 | 工厂负责人 |  | 孙晓伟

## 中期尺寸
QC规格测量表
款号 | TAGGAK92198 |  | 品名 | 女式超轻羽绒服 |  | 生产工厂 | 大连新帛制衣有限公司
部位名称 | 指示规格 FINAL SPEC |  |  |  |  | 样品规格 SAMPLE SPEC
| 155/84B | 160/88B | 165/92B | 170/96B | 175/100B | 155/84B | 160/88B | 165/92B | 170/96B | 175/100B
部位 | S | M | L | XL | XXL | S | M（天际蓝） | L（黑色） | XL | XXL
后中长 | 61 | 63 | 65 | 67 | 68 | 00 | 0-0.5 | 00 | -0.50 | -0.50
前中长 | 59 | 61 | 63 | 65 | 66 | 00 | 0-0.5 | -0.5-0.5 | -0.5-0.5 | -0.5-0.5
胸围 | 96 | 100 | 104 | 108 | 114 | 00 | 00 | 00 | 00 | 00
腰围 | 86 | 90 | 94 | 99 | 105 | -0.50 | +10 | 0+1 | 00 | 00
摆围拉量 | 100 | 104 | 108 | 113 | 119 | -0.5-0.5 | 0-1 | 00 | 00 | -0.50
后中袖长 | 77.4 | 79 | 80.6 | 82.2 | 83.2 | 00 | 00 | 00 | 00 | 00
下领围 | 49 | 50 | 51 | 52 | 53.5 | 00 | 0+0.5 | +0.5+0.5 | 00 | 00
前领高 | 11 | 11 | 11 | 11 | 11 | 00 | 00 | 00 | 00 | 00
帽高 | 34 | 34.5 | 35 | 35.5 | 36 | 00 | 00 | 00 | 00 | 00
帽宽 | 24 | 24.5 | 25 | 25.5 | 26.25 | 00 | 00 | 0+0.5 | 00 | 00
袖肥/2 | 18.2 | 19 | 19.8 | 20.6 | 21.7 | 00 | 00 | 00 | 00 | 00
袖肘围/2 | 14.9 | 15.5 | 16.1 | 16.7 | 17.65 | 00 | 00 | -0.30 | 00 | 00
袖口围/2松量 | 9.1 | 9.5 | 9.9 | 10.3 | 10.9 | 00 | 00 | 00 | 00 | 00
袖口围/2拉量 | 11.1 | 11.5 | 11.9 | 12.3 | 12.9 | 00 | 00 | 00 | 00 | 00
插手袋拉链长 | 16 | 17 | 17 | 18.5 | 18.5 | 00 | 00 | 00 | -0.5 | -0.50
备注：
初期请洗测2-3件，有问题的另加测量数量。
[6 empty] | 验货时间：2022/1/24 |  | 跟单QC:周苑 |  | 工厂负责人： | 孙晓伟

## 尾期
QC出货报告书
订单类别 | 探路者 |  | 款号 | TAGGAK92198 | 产品名称 | 女式超轻羽绒服 |  | 生产工厂 | 大连新帛制衣有限公司
订单数量 | 400 |  | 合同日期 |  |  |  | 检验资料确认
色/号型数 | 2 | 5 | 交货形式 | 万纬1号库 |  |  | 面料第三方合格报告 |  | 有 | 无
验货次数 | 1 |  | 非直发 |  | 万纬1号库 | 直发 | 成品第三方合格报告 |  | 有 | 无
验货数量 | 50 |  | 入仓数量 |  | 400 |  | 中期检验报告 |  | 有 | 无
检验方式 | 全检 | 抽检 | 免检 | 复检 | 再复检
中期检验重大改善项目 |  | 有 | 无 | 改善结果 | 已改善
全色耐洗水测试 |  | 有 | 无 | 洗后结果 | 无异常 | 洗水前后缩量正常
【附属资料确认】
洗水唛 | 正 | 误 |  | 印、绣花 | 正 | 误 |  | 装箱数量 | 正 | 误
合格证 | 正 | 误 |  | 缝纫用线 | 正 | 误 |  | 箱唛表示 | 正 | 误
吊牌 | 正 | 误 |  | 包装方式 | 正 | 误 |  | 纸箱规格 | 正 | 误
【检验时成品完成情况及检验明细】
①成品完成比例（%）：100%
②检验明细：天际蓝：6#,8#，10#，13#，14#
黑色：15#，17# ，19#，20#，22#
②规格异常情况 |  | 有 | 无
情况说明：
【问题点描述】
线头2件
拼接缝夹绒丝2件
下摆略不水平1件
后袖笼合缝不平服1件（修整后出货）
【检验结果】
合格：（正常接收） |  |  | 不合格： |  | ①返工翻修 |  | ②让步接受 |  | ③拒绝接收
备注： | 请按照以上提出的问题点改正
检验部门 | 服装QC部门 |  | 检验人 | 周苑 | 查验时间 | 2022-02-21 | 工厂负责人 |  | 孙晓伟

## 验货尺寸表
QC规格测量表
款号 | TAGGAK92198 |  | 品名 | 女式超轻羽绒服 |  | 生产工厂 | 大连新帛制衣有限公司
部位名称 | 指示规格 FINAL SPEC |  |  |  |  | 样品规格 SAMPLE SPEC
| 155/84B | 160/88B | 165/92B | 170/96B | 175/100B | S | M | L | XL | XXL
| S | M | L | XL | XXL | 155/84B | 160/88B | 165/92B | 170/96B | 175/100B
后中长 | 61 | 63 | 65 | 67 | 68 | 00 | 0-0.5 | 00 | -0.5-0.5 | -0.50
前中长 | 59 | 61 | 63 | 65 | 66 | 00 | 0-0.5 | -0.5-0.5 | -0.5-0 | -0.5-0.5
胸围 | 96 | 100 | 104 | 108 | 114 | 00 | 00 | 00 | 00 | 00
腰围 | 86 | 90 | 94 | 99 | 105 | -0.5+0.5 | +1-0.5 | 0+1 | +0.50 | 00
摆围拉量 | 100 | 104 | 108 | 113 | 119 | -0.50 | -1-1 | -10 | 00 | -0.50
后中袖长 | 77.4 | 79 | 80.6 | 82.2 | 83.2 | 00 | 00 | 0-0.5 | 00 | 00
下领围 | 49 | 50 | 51 | 52 | 53.5 | 00 | 0+0.5 | +0.50 | 00 | 00
前领高 | 11 | 11 | 11 | 11 | 11 | 00 | 00 | 00 | 00 | 00
帽高 | 34 | 34.5 | 35 | 35.5 | 36 | 00 | 00 | 00 | 00 | 00
帽宽 | 24 | 24.5 | 25 | 25.5 | 26.25 | 00 | 00 | 0+0.5 | 00 | 00
袖肥/2 | 18.2 | 19 | 19.8 | 20.6 | 21.7 | 00 | 00 | 00 | 00 | 00
袖肘围/2 | 14.9 | 15.5 | 16.1 | 16.7 | 17.65 | 00 | 00 | -0.30 | 00 | 00
袖口围/2松量 | 9.1 | 9.5 | 9.9 | 10.3 | 10.9 | 00 | 00 | 00 | 00 | 00
袖口围/2拉量 | 11.1 | 11.5 | 11.9 | 12.3 | 12.9 | 00 | 00 | 00 | 00 | 00
插手袋拉链长 | 16 | 17 | 17 | 18.5 | 18.5 | 00 | 00 | 00 | 00 | -0.50
备注：
初期请洗测2-3件，有问题的另加测量数量。
[6 empty] | 验货时间： | 2022-02-21 | 跟单QC:周苑 | 工厂负责人： | 孙晓伟

## 1.面料验布
TOREAD-面料验布测试报告登记表
序号 | 缸号 | 面料布种编号 | 颜色 | 涉及到的款号 | 供应商 | 自检报告 | 匹头条实物样 | 疵点 | 断纱 | 色点 | 色杠 | 折痕 | 破损 | 持续脏污 | 合计数量 | 备注
[8 empty] | 数量 | 数量 | 数量 | 数量 | 数量 | 数量 | 数量
1 | 30MY2845 | G22SS4290-C46 | 18FW湖蓝 | TAGGAK91197 & TAGGAK92198 | 南通东丽 | 见下图片 | 卷号F1325531 98.5米 | 54-58米竖向疵点 66-68米竖向疵点 76-78.5米横向疵点 | 88米处断纱 |  | 27米处暗杠 | 17米-17.4米处 55-58米处 |  | 8米处 13米处 17米-17.4米处 21-24米处 28米处 34.5米处 39米处 40.3米处 48米处 52米处 | 太多，数不过来 | NO | 只能尽量避裁，大批换片
2 | 30MY2845 | G22SS4290-C46 | 18FW湖蓝 | TAGGAK91197 & TAGGAK92198 | 南通东丽 | 见下图片 | 卷号F1325532 75.5米 | 40-50米竖向疵点 56米处竖向疵点 | [5 empty] | 24-30米持续脏污 36米处水渍点 54米处脏污 62米处脏污 | 22 | NO | 只能尽量避裁，大批换片
3 | 30MY2845 | G22SS4290-C46 | 18FW湖蓝 | TAGGAK91197 & TAGGAK92198 | 南通东丽 | 见下图片 | 卷号F1325534 61.5米 | 2 | [5 empty] | 7米处， 10米处 12米处 16米处 20-49米处 | 太分散数不出来 | NO | 只能尽量避裁，大批换片
4 | 30MY0009 | G22SS4290-E77 | 19SS黑色 | TAGGAK91197 & TAGGAK92198 | 南通东丽 | 见下图片 | 卷号F1219577 99.5米 |  |  |  |  | 50-52米左右边都有折痕 ； 56米处左右边都有折痕 ；58米处右边折痕； 60米处左右边都有折痕； 62米处右边折痕； 65米处右边折痕； 71米处左边折痕； 73米处右边折痕； 76米处左边折痕； 80米处左边折痕； 85米处左边折痕； 93米处左边折痕。 |  |  | 10处以上 | NO | 与工厂和面料负责人协商，通过避裁换片方式解决。
5 | 30MY0459 | G20FW1000-E77 | 19SS黑色 | TAGGAK91197 & TAGGAK92198 | 南通东丽 | 见下图片 | 卷号F1242351 243米 |  |  |  |  | 1 | 1 |  | 2
6 | 31MY2758 | G20FW1000-C46 | 18FW湖蓝 | TAGGAK91197 & TAGGAK92198 | 南通东丽 | 见下图片 | 卷号F1342118 201米 |  |  |  | 83-84米处竖条 92-100米处竖条 192米-200米横条 | 3-5米中间折痕 32-36米处中间压痕 55米处中间压痕 |  |  | 10处以上 | NO
7 | 30MY0009 | G22SS4290-E77 | 19SS黑色 | TAGGAK91197 & TAGGAK92198 | 南通东丽 | 见下图片 | 卷号F1219573 92.4米 |  |  |  |  | 76米处右侧折痕 82米处右侧折㾗 92米处右侧折痕 |  |  | 3
8 | 30MY0009 | G22SS4290-E77 | 19SS黑色 | TAGGAK91197 & TAGGAK92198 | 南通东丽 | 见下图片 | 卷号F1219575 98.4米 |  |  |  |  | 12-13米处折痕 |  |  | 2
9 | 211130139 | G18FW1380-C46 | 18FW湖蓝 | TAGGAK91197 & TAGGAK92198 | 泉州海天 | [6 empty] | 驳口 4 | 4 | 11 | 19 | NO
10 | SZ11130138 | G18FW1380-C46 | 18FW湖蓝 | TAGGAK91197 & TAGGAK92198 | 泉州海天 |  |  |  | 脱针 4 |  |  |  | 4 | 2 | 10
11 | SZ11130138 | G18FW1380-C46 | 18FW湖蓝 | TAGGAK91197 & TAGGAK92198 | 泉州海天 |  |  |  | 脱针 4 |  |  |  | 8 |  | 12
12 | SZ11130138 | G18FW1380-C46 | 18FW湖蓝 | TAGGAK91197 & TAGGAK92198 | 泉州海天 | [7 empty] | 4 |  | 4
13 | 211028107 | G18FW1380-E77 | 19SS黑色 | TAGGAK91197 & TAGGAK92198 | 泉州海天
制表时间：2021-12-23 到2021-12-28 | [8 empty] | 测试人签名：姚伟，孙晓伟
测试要求： 1、面料到厂第一时间做测试，根据面料的实际情况，可每缸抽取1-2卷过验布机。

## 2.面料缩率
TOREAD-面料缩率检测测试报告登记表
序号 | 供应商 | 缸号 | 面料布种编号 | 颜色 | 涉及到的款号 | 气缩 |  | 水缩 |  | 累计缩率 | 边中差，头尾差，实测结果 | 判定结果是否合格
[6 empty] | 径向百分比 | 纬向百分比 | 径向百分比 | 纬向百分比
1 | 南通东丽 | 30M2845 | G22SS4290-C46 | 18FW湖蓝 | TAGGAK91197 & TAGGAK92198 | 1% | 0.5% | 2% | 2% | 经向2% 纬向2% | 无 | YES
2 | 南通东丽 | 31MY2758 | G20FW1000-C46 | 18FW湖蓝 | TAGGAK91197 & TAGGAK92198 | 2% | 1% | 3% | 2.5% | 经向3% 纬向2.5% | 无 | YES
3 | 南通东丽 | 30MY0009 | G22SS4290-E77 | 19SS黑色 | TAGGAK91197 & TAGGAK92198 | 2% | 1% | 3% | 2% | 经向3% 纬向2% | 无 | YES
4 | 南通东丽 | 30MY0459 | G20FW1000-E77 | 19SS黑色 | TAGGAK91197 & TAGGAK92198 | 2% | 0.5% | 3% | 2% | 经向3% 纬向2% | 无 | YES
5 | 泉州海天 | 211028107 | G18FW1380-C46 | 18FW湖蓝 | TAGGAK91197 & TAGGAK92198 | 1% | 1% | 3% | 1% | 经向3% 纬向1% | 无 | YES
6 | 泉州海天 | SZ11130138 | G18FW1380-E77 | 19SS黑色 | TAGGAK91197 & TAGGAK92198 | 1% | 1% | 1% | 1% | 经向1% 纬向1% | 无 | YES
制表时间：2021-12-27 | [6 empty] | 测试人签名：姜秀芬
测试要求： 1、面料到厂第一时间做测试，根据面料的实际情况，可每缸抽取1-2卷测试。 2、取布样中间部位测试，测试大小：50cmX50cm。 3、先烫缩后水洗【同一块面料进行两种测试】。（烫缩：110°-120度；洗缩：30°40分钟洗缩） 4、常规面料醒料24小时，弹力面料必须放料时长达到48小时以上。 5、测试边中色差、头尾色差情况（缝制9宫格查看）。

## 3.面料互染
TOREAD-面辅料互染测试报告登记表
项目 | 供应商 | 缸号 | 面料布种编号 | 颜色 | 涉及到的款号 | 物料1 |  |  | 物料2 |  |  | 物料3 |  |  | 物料4 |  |  | 物料5 |  |  | 结果 | 备注
[6 empty] | 物料编号 | 品名 | 供应商 | 物料编号 | 品名 | 供应商 | 物料编号 | 品名 | 供应商 | 物料编号 | 品名 | 供应商 | 物料编号 | 品名 | 供应商
洗测1次 | 南通东丽 | 30MY2845 | G22SS4290-C46 | 天际蓝（18FW湖蓝） | TAGGAK91197 & TAGGAK92198 | BB00024-E77 | 贝反光条弹力包边带 | 上海锦湾 | AM00055 | TOREAD主唛/ZZM017 | 博罗县常美印刷有限公司 | BZ00036-01 | 成衣洗标 | 宝绅 | [6 empty] | OK
[6 empty] | 物料6 |  |  | 物料7 |  |  | 物料8 |  |  | 物料9 |  |  | 物料10
[6 empty] | 物料编号 | 品名 | 供应商 | 物料编号 | 品名 | 供应商 | 物料编号 | 品名 | 供应商 | 物料编号 | 品名 | 供应商 | 物料编号 | 品名 | 供应商
洗测2次 | 南通东丽 | 30MY0009 | G22SS4290-E77 | 19SS 黑色 | TAGGAK91197 & TAGGAK92198 | [15 empty] | OK
洗测3次 | [20 empty] | OK
洗测4次 | [20 empty] | OK
洗测5次 | [20 empty] | OK
制表时间：2021-12-23 | [8 empty] | 测试人签名：姜秀芬
测试要求： 1、面辅料到厂第一时间做测试，根据面料的实际情况，每色每缸做。 2、水温40°洗水40分钟，机洗一个程序，洗水共计5次。

## 4.面料静水压
TOREAD-面料5点水压测试报告登记表
日期 | 缸号 | 面料布种编号 | 颜色 | 涉及到的款号 | 供应商 | 上午(时间） | 测试条件 | 下午（时间） | 测试条件 | 加班（时间） | 测试条件 | 结果 | 备注
日期 | 批号 | 物料编号 | 颜色 | 涉及到的款号 | 供应商 | 上午(时间） | 测试条件 | 下午（时间） | 测试条件 | 加班（时间） | 测试条件 | 结果 | 备注
制表时间： | [7 empty] | 测试人签名：
测试要求： 1、面料到厂第一时间做测试，根据面料的实际情况，每色每缸抽取1-2卷测试。 2、成衣制作时每天、每款、每色、每号需做水压测试。

## 5.特殊工艺测试
TOREAD-特殊工艺测试报告登记表
项目 | 供应商 | 缸号 | 面料布种编号 | 颜色 | 涉及到的款号 | 使用部位 | 物料工艺1 | 物料工艺2 | 物料工艺3 | 结果 | 备注
洗测1次 | 南通东丽 |  | G22SS4290-C46 G22SS4290-E77 | 18FW湖蓝 19SS黑色 | TAGGAK91197 & TAGGAK92198 | 左胸，左袖，右袖 | 反光印花 |  |  | OK | YES
洗测2次 | 南通东丽 |  | G22SS4290-C46 G22SS4290-E77 | 18FW湖蓝 19SS黑色 | TAGGAK91197 & TAGGAK92198 | 左胸，左袖，右袖 | 反光印花 |  |  | OK | YES
洗测3次 | 南通东丽 |  | G22SS4290-C46 G22SS4290-E77 | 18FW湖蓝 19SS黑色 | TAGGAK91197 & TAGGAK92198 | 左胸，左袖，右袖 | 反光印花 |  |  | OK | YES
洗测4次 | 南通东丽 |  | G22SS4290-C46 G22SS4290-E77 | 18FW湖蓝 19SS黑色 | TAGGAK91197 & TAGGAK92198 | 左胸，左袖，右袖 | 反光印花 |  |  | OK | YES
洗测5次 | 南通东丽 |  | G22SS4290-C46 G22SS4290-E77 | 18FW湖蓝 19SS黑色 | TAGGAK91197 & TAGGAK92198 | 左胸，左袖，右袖 | 反光印花 |  |  | OK | YES
制表时间：2021-12-23 | [6 empty] | 测试人签名：姜秀芬
测试要求： 1、胶条、装饰胶膜、印花类、生粘、激光开孔类 2、每款上线前做测试。 3、水温40°洗水40分钟，机洗一个程序，洗水共计5次。

## 6.织带类缩率测试
TOREAD - 织带类缩率测试报告登记表
序号 | 供应商 | 物料编号 | 颜色 | 涉及到的款号 | 气烫缩 | 水缩 | 累计缩率 | 判定结果是否合格
[5 empty] | 经向百分比 | 径向百分比
1 | 上海锦湾 | BB00024-E77 | 黑色+反光丝 | TAGGAK91197 & TAGGAK92198 | 2 | 1 | 3 | YES
此弹力包边带含氨纶成分，同时有反光条，大货不能高温熨烫，以免影响反光效果和氨纶丝外露
制表时间：2021年12月25日 |  |  |  |  | 测试人签名：姜秀芬
测试要求： 1、织带及弹力织带、像根松紧、包边条等到厂后第一时间，做测试。