## 工作内容
生产工厂前期资料准备：
1 | 下单明细及货期进度
2 | 收集工艺资料
3 | 产前样衣分析
4 | 工厂排产计划收集
5 | 开裁前召开产前会议并拍照
6 | 工厂业务每周3下班前提交（每周生产进度表)
7 | 面料辅料到厂7个工作日内完成抽检记录（6个表格）；检验结果回执给材料商、探路者质量负责人（QC）
首期验货资料及条件：
1 | 生产线出成品10件左右
2 | 业务员提前3个工作日发OA验货申请
3 | 查看面料辅料的验货记录，按款核对清楚并提交给探路者质量负责人（QC）（Excel格式）（1-6测试表）
4 | 跟踪面料辅料到厂7个工作日内验货过程
5 | 提交实物检验图片和视频
6 | 工厂检验员拍照首期验货过程及生产线情况，（洗标主标，问题点
7 | 寄3-5件给QC洗测（熨烫平整），我司留底一件首件，并发OA说明
8 | 工厂首件验货填写（首期验货报告）+洗水前后规格表（Excel格式）
9 | OA申请首期：格式写明上线时间、已出成品件数、寄评定样衣明细、收件人、快递单号。
中期验货资料及条件：
1 | 生产线下50%，包装20%
2 | 业务员提前3个工作日发OA中期验货申请
3 | 提交并核对面料第3方检测报告内各项功能信息与洗标及吊牌是否吻合
4 | 齐色错码各号型2件给我司QC洗测，并发QA说明
5 | 工厂检验员拍照和拍视频中期验货过程及生产线情况（纸箱，未拆袋产品，洗标主标，合格证，问题产品
6 | 工厂中期验货填写(中期验货报告)+测量成衣洗水前后尺寸表（Excel格式）
7 | OA申请中期：格式写明已出成品件数、已包装数量、寄评定样衣明细、收件人、快递单号。
尾期验货资料及条件：
1 | 全部下机，包装95%
2 | 业务员提前5个工作日发OA尾期验货申请
3 | 提交并核对面料和成衣第3方检测报告各项功能及吊牌信息是否吻合
4 | 工厂验货过程视频和拍照片（纸箱，未拆袋的产品，合格证及功能吊牌+各色组洗标主标，问题产品，称重照片。
5 | 工厂尾期验货填写（尾期验货报告）+齐色错码各3件以上规格测量尺寸表（Excel格式）
6 | 按公司要求按出货量比例抽验，并记录抽箱号及问题产品和数量
7 | OA申请尾期：格式写明已包装完成款式、数量、自验货时间（直发款约验货时间）、出货箱单。
注：适用于自主管理类工厂

## AQL2.5验货
探路者尾期验货抽验标准
|  | AQL1.0 |  | AQL2.5 |  | AQL4.0
整批数量 | 抽验数量 | Ac | Re | Ac | Re | Ac | Re
≤90 | 13 | 0 | 1 | 0 | 1 | 1 | 2
91-150 | 20 | 0 | 1 | 1 | 2 | 2 | 3
151-280 | 32 | 0 | 1 | 2 | 3 | 3 | 4
281-500 | 50 | 1 | 2 | 3 | 4 | 5 | 6
501-1200 | 80 | 2 | 3 | 5 | 6 | 7 | 8
1201-3200 | 125 | 3 | 4 | 7 | 8 | 10 | 11
3201-10000 | 200 | 5 | 6 | 10 | 11 | 14 | 15
10001-35000 | 315 | 7 | 8 | 14 | 15 | 21 | 22
注：探路者验货按照AQL2.5验货标准实行

## 验货尺寸表
QC规格测量表
款号 |  |  | 品名 |  |  |  | 生产工厂 | 即发龙山
部位名称 | 指示规格 FINAL SPEC | [5 empty] | 样品规格 SAMPLE SPEC
| S | M | L | XL | XXL | XXXL |  | 黑色
| 165/88B | 170/92B | 175/96B | 180/100B | 185/104B | 190/108B |  | XXXL
后中长 | 70 | 71 | 73 | 75 | 77 | 78 |  | -0.5
胸围 | 106 | 110 | 114 | 118 | 122 | 128 |  | +0
摆围（平量） | 106 | 110 | 114 | 118 | 123 | 129 |  | -1
肩宽 | 45.6 | 46.8 | 48 | 49.2 | 50.4 | 51.8 |  | -0.4
下领围 | 50 | 51 | 52 | 53 | 54 | 55.5
肩点袖长 | 60.7 | 61.3 | 62.5 | 63.7 | 64.9 | 65.5 |  | -0.9
袖肥/2（参考值） | 20.4 | 21.2 | 22 | 22.8 | 23.6 | 24.7 |  | +0
袖口围/2(拉量) | 10.7 | 11.1 | 11.5 | 11.9 | 12.3 | 12.9 |  | +0.7
帽高 | 34.5 | 35 | 35.5 | 36 | 36.5 | 37 |  | -0.5
帽宽 | 24.5 | 25 | 25.5 | 26 | 26.5 | 27.25 |  | +1
[7 empty] | 验货时间： | 2022-05-20 | 跟单QC: | 工厂负责人：

## 首期
TOREAD-首期（首期）检验报告书
订单类别 |  |  | 合同签订方 |  | 青岛即发龙山 |  | 生产工厂 | 胶州美纺美特服装
订单基础信息 |  |  | 生产•出货进度 |  |  |  | 指示•确认资料
款号 | TAEEAK91035 |  | 合同交期 |  |  |  | 产前确认样 |  | 有 | 无
品名 |  |  | 上线日 |  | 2022-05-10 |  | 原辅材料卡 |  | 有 | 无
色/号型数 |  |  | 缝制预计完成日 |  |  |  | 大货面料确认样 |  | 有 | 无
订单数量 | 2298 |  | 包装预计完成日 |  |  |  | 印花、刺绣确认样 |  | 有 | 无
采购凭证编号： |  |  | 预计发货时间 |  |  |  | 洗唛、合格证指示资料 |  | 有 | 无
确认资料缺失内容说明：
【工艺确认】
原材料 | 正 | 误 |  | 印、绣花 | 正 | 误 | 无此工艺 | 洗水唛 | 正 | 误
辅料使用 | 正 | 误 |  | 胶膜工艺 | 正 | 误 | 无此工艺 | 合格证 | 正 | 误
制作工艺 | 正 | 误 |  | 压胶水压 | OK | NG | 无此工艺 | 缝纫用线 | 正 | 误
补充事项：
【面料品质确认】
物性检测 | OK | NG |  | 面料颜色 | OK | NG |  | 互染测试 | OK | NG
外观查验 | OK | NG |  | 面料缸差 | OK | NG |  | 水洗缩率 | OK | NG
问题描述：
【裁剪完成情况】
①裁剪完成比例（%）：
号型 颜色 | XXS | XS | S | M | L | XL | XXL | XXXL | XXXXL | 未裁齐原因
晨红 |  |  | 19 | 80 | 167 | 185 | 138 | 82
藏青色 |  |  | 33 | 75 | 139 | 153 | 119 | 70
黑色 |  |  | 26 | 123 | 270 | 293 | 210 | 116
|  |  | 78 | 278 | 576 | 631 | 467 | 268 |  | 2298
【成品检查明细】★颜色、数量需要写清楚
大货首件
【规格确认】
①规格测量明细以插入附件形式列明，并注明洗前洗后规格
②规格异常情况 |  | 有 | 无 | 备注：
【问题点与指导项目】 ★的问题应添加照片说明（包括成品及半成品检查）
1》下摆车线宽窄不均匀，下摆不平顺。
2》洗水标不牢固。
3》领圈压线有宽窄。
4》内止口考边线返修后线毛清理不干净，毛茬太多。
5》帽口贴车线后，内里起纽。
6》内口袋布起纽。
7》袖口弹力包边与大身拼接布平顺，起坎。
8》拼缝压线注意扒力不要太紧，漏线。
9》留意车线有跳针，跳扣
建议下脚边贴，帽口贴，袖口贴均需要中烫后再车线，确保车线后平顺，宽窄均匀及尺寸达标！！
以上问题请及时改正。请大货要加强改善！！！
【耐洗水确认】
粘衬 | OK | NG | 无此工艺 | 胶膜 | OK | NG | 无此工艺 | 扭曲 | OK | NG
印、绣花 | OK | NG | 无此工艺 | 压胶水压 | OK | NG | 无此工艺 | 水洗缩率 | OK | NG
补充事项：
【重大改善说明及整改复核时间】
检验部门 |  |  | 检验担当 | 周云涌 | 查验时间 | 2022-05-14 | 工厂负责人 |  | 王伟芳
【整改结果】
检验部门 |  |  | 检验担当 | 周云涌 | 复核时间 | 2022-05-14 | 工厂负责人 |  | 王伟芳

## 中期
TOREAD-QC中期检验报告书
订单类别 | 期货订单 |  | 合同签订方 |  | 即发龙山 |  | 生产工厂 | 美纺美特工厂
订单基础信息 |  |  | 生产•出货进度 |  |  |  | 指示•确认资料
款号 | TAEEAK91035 |  | 合同交期 |  | 2022-06-10 |  | 首件检验报告 |  | 有 | 无
品名 | 男士极地软壳外套 |  | 裁剪完成数量 |  | 2298 |  | 首件检验未尽事项 |  | 有 | 无
色/号型数 | 3 | 6 | 缝制完成数量 |  | 500 |  | 首件检验未尽事项内容
订单数量 | 2298 |  | 包装完成数量 |  | 50 |  | 合格证首期未核对，洗唛成分未核对
采购凭证编号： |  |  | 预计发货时间 |  | 2022-06-25
【附属资料确认】
原材料 | 正 | 误 |  | 洗水唛 | 正 | 误 |  | 印、绣花 | 正 | 误
辅料使用 | 正 | 误 |  | 合格证 | 正 | 误 |  | 缝纫用线 | 正 | 误
备注：
【检验明细】：检验明细（要求齐色、齐号至少10件检查）
黑色L,XL号，
【耐水洗测试】：耐洗水测试明细（要求齐色、齐号）
【规格确认】
①规格测量明细以插入附件形式列明，并注明洗前洗后规格
②规格异常情况 |  | 有 | 无
说明：正常
【耐洗水确认】
粘衬 | OK | NG | 无此工艺 | 胶膜 | OK | NG | 无此工艺 | 扭曲 | OK | NG
印、绣花 | OK | NG | 无此工艺 | 压胶水压 | OK | NG | 无此工艺 | 水洗缩率 | OK | NG
补充事项：大货未做洗水测试，已经要求工厂及时做洗水测试
【问题点与指导项目】 ★的问题应添加照片说明
1.门襟拉链起拱不平，门襟压线弯曲不直。
2.侧袋拉链起拱不平。
3.整件压线要求0.3cm，大货存在0.1-0.3cm不等的宽窄，大货不能接受
4.各部位线头，线桩较多，合缝夹线头等，问题要注意控制
5.袖口边弹力织带上压线宽窄，针距偏稀，有部分这样的问题，要改善
6.洗标未固定好，外露较多，正常露虚线即可，
7.前领内帽抽熨烫里布死褶痕。
8.前胸转印标距合缝处宽窄，要求同产前确认样。
9.领围吃皱不平，中途接线较多，
10.后中长-2cm，超公差不能接受。
以上问题请及时改正。
【整改的严重缺陷及整改复核时间】
备注：
检验部门 | 服装品控部 |  | 检验担当 | 李波 | 查验时间 | 2022-06-02 | 工厂负责人
【整改结果】
检验部门 | 服装品控部 |  | 检验担当 |  | 查验时间 |  | 工厂负责人

## 验货尺寸表 （中期洗水）
QC规格测量表
款号 |  |  | 品名 |  |  |  | 生产工厂
部位名称 | 指示规格 FINAL SPEC | [5 empty] | 样品规格 SAMPLE SPEC
| S | M | L | XL | XXL | XXXL | S洗前/后 | M洗前/后 | L洗前/后 | XL洗前/后 | XXL洗前/后
| 165/88B | 170/92B | 175/96B | 180/100B | 185/104B | 190/108B
后中长 | 70 | 71 | 73 | 75 | 77 | 78
胸围 | 106 | 110 | 114 | 118 | 122 | 128
摆围（平量） | 106 | 110 | 114 | 118 | 123 | 129
肩宽 | 45.6 | 46.8 | 48 | 49.2 | 50.4 | 51.8
下领围 | 50 | 51 | 52 | 53 | 54 | 55.5
肩点袖长 | 60.7 | 61.3 | 62.5 | 63.7 | 64.9 | 65.5
袖肥/2（参考值） | 20.4 | 21.2 | 22 | 22.8 | 23.6 | 24.7
袖口围/2(松量) | 12.7 | 13.1 | 13.5 | 13.9 | 14.3 | 14.9

## 中期验货尺寸表
QC规格测量表
款号 |  |  | 品名 |  |  |  | 生产工厂 | 即发龙山
部位名称 | 指示规格 FINAL SPEC | [5 empty] | 样品规格 SAMPLE SPEC
| S | M | L | XL | XXL | XXXL | S | M | L | XL | XXL | XXXL
| 165/88B | 170/92B | 175/96B | 180/100B | 185/104B | 190/108B |  |  | 黑色 | 黑色 | 藏青色
后中长 | 70 | 71 | 73 | 75 | 77 | 78 |  |  | -1.7 | -2 | -2
胸围 | 106 | 110 | 114 | 118 | 122 | 128 |  |  | +1 | +0 | +0
摆围（平量） | 106 | 110 | 114 | 118 | 123 | 129 |  |  | +0 | +0 | -1
肩宽 | 45.6 | 46.8 | 48 | 49.2 | 50.4 | 51.8 |  |  | -0.5 | -0.2 | -1.4
下领围 | 50 | 51 | 52 | 53 | 54 | 55.5 |  |  | +1.5 | +0 | +0.5
肩点袖长 | 60.7 | 61.3 | 62.5 | 63.7 | 64.9 | 65.5 |  |  | -0.5 | -1.7 | -0.9
袖肥/2（参考值） | 20.4 | 21.2 | 22 | 22.8 | 23.6 | 24.7 |  |  | +1 | +1.4 | +0
袖口围/2(松量) | 12.7 | 13.1 | 13.5 | 13.9 | 14.3 | 14.9 |  |  | -1 | -1.5 | -0.7
备注：
齐色齐码请洗测2-3件，有问题的另加测量数量。
[7 empty] | 验货时间： |  | 跟单QC: |  | 工厂负责人：

## 尾期
QC出货报告书
订单类别 |  |  | 款号 |  | 产品名称 |  |  | 生产工厂
订单数量 |  |  | 合同日期 |  |  |  | 检验资料确认
色/号型数 |  |  | 交货形式 | 入天津库 |  |  | 面料第三方合格报告 |  | 有 | 无
验货次数 | 1 |  | 非直发 | 苏州库 | 天津库 | 直发 | 成品第三方合格报告 |  | 有 | 无
验货数量 | 125 |  | 入仓数量 |  | 1500 |  | 中期检验报告 |  | 有 | 无
检验方式 | 全检 | 抽检 | 免检 | 复检 | 再复检 | 采购凭证编号：
中期检验重大改善项目 |  | 有 | 无 | 改善结果 | 已改善
全色耐洗水测试 |  | 有 | 无 | 洗后结果 | 无异常 | 洗水前后缩量正常
【附属资料确认】
洗水唛 | 正 | 误 |  | 印、绣花 | 正 | 误 |  | 装箱数量 | 正 | 误
合格证 | 正 | 误 |  | 缝纫用线 | 正 | 误 |  | 箱唛表示 | 正 | 误
吊牌 | 正 | 误 |  | 包装方式 | 正 | 误 |  | 纸箱规格 | 正 | 误
【检验时成品完成情况及检验明细】
①成品完成比例（%）：50%，在后整理过程中抽验
②检验明细：中国红S,M,L,XL,XXL,XXXL号各5件未装箱
②规格异常情况 |  | 有 | 无
情况说明：
【问题点描述】
【检验结果】
合格：（正常接收） |  |  | 不合格： |  | ①返工翻修 |  | ②让步接受 |  | ③拒绝接收
备注：
此次出货1500件抽验125件，不良品10件，超标，要求翻箱重新验货。
检验部门 | 服装QC部门 |  | 检验人 |  | 查验时间 |  | 工厂负责人

## 验货尺寸表
QC规格测量表
款号 |  |  | 品名 |  |  |  | 生产工厂
部位名称 | 指示规格 FINAL SPEC | [5 empty] | 样品规格 SAMPLE SPEC
| S | M | L | XL | XXL | XXXL
备注：
齐色齐码各2-3件，有问题的另加测量数量。
[7 empty] | 验货时间： | 跟单QC: | 工厂负责人：

## 1.面料验布
TOREAD-面料验布测试报告登记表
序号 | 缸号 | 面料布种编号 | 颜色 | 涉及到的款号 | 供应商 | 自检报告 | 匹头条实物样 | 疵点 | 断纱 | 色点 | 色杠 | 折痕 | 合计数量 | 备注
[8 empty] | 数量 | 数量 | 数量 | 数量 | 数量
1 | 3680# | TPU底透明膜+拉毛布 | AE4X晨曦红 | TAEEAK91035 | 法比克 | 有 | 合格 | 1 |  | 1 |  | 1 | 3 | YES
2 | 3679# | TPU底透明膜+拉毛布 | CF2X藏青色 | TAEEAK91035 | 法比克 | 有 | 合格 | 2 |  | 1 |  | 1 | 4 | YES
3 | 4878# | TPU底透明膜+拉毛布 | G01X黑色 | TAEEAK91035 | 法比克 | 有 | 合格 | 1 |  |  |  | 4 | 5 | YES
4 | X220304037 | T2850-84经遍布 | 22SS深灰色 | TAEEAK91035 | 乾丰纺织 | 有 | 合格 | 1 | 1 |  |  |  | 2 | YES
制表时间： | [8 empty] | 测试人签名：王伟芳
测试要求： 1、面料到厂第一时间做测试，根据面料的实际情况，可每缸抽取1-2卷过验布机。

## 2.面料缩率
TOREAD-面料缩率检测测试报告登记表
序号 | 供应商 | 缸号 | 面料布种编号 | 颜色 | 涉及到的款号 | 气缩 |  | 水缩 |  | 累计缩率 | 边中差，头尾差，实测结果 | 判定结果是否合格
[6 empty] | 径向百分比 | 纬向百分比 | 径向百分比 | 纬向百分比
1 | 3680# | TPU底透明膜+拉毛布 | AE4X晨曦红 | TAEEAK91035 | 法比克 | 0.8 | 1 | 0.8 | 1 | 1.6/2 | 合格 | YES
2 | 3679# | TPU底透明膜+拉毛布 | CF2X藏青色 | TAEEAK91035 | 法比克 | 0.8 | 1 | 0.8 | 1 | 1.6/2 | 合格 | YES
3 | 4878# | TPU底透明膜+拉毛布 | G01X黑色 | TAEEAK91035 | 法比克 | 0.9 | 1 | 1 | 1 | 1.9/2 | 合格 | YES
4 | X220304037 | T2850-84经遍布 | 22SS深灰色 | TAEEAK91035 | 乾丰纺织 | 0.5 | 0.8 | 0.5 | 0.8 | 1/1.6 | 合格 | YES
制表时间：5-15 | [6 empty] | 测试人签名：王伟芳
测试要求：面料到厂第一时间放缩，根据面料实际情况，每缸抽取1-2米测试 1、面料到厂第一时间做测试，根据面料的实际情况，可每缸抽取1-2卷测试。 2、取布样中间部位测试，测试大小：50cmX50cm。 3、先烫缩后水洗【同一块面料进行两种测试】。（烫缩：110°-120度；洗缩：30°40分钟洗缩） 4、常规面料醒料24小时，弹力面料必须放料时长达到48小时以上。 5、测试边中色差、头尾色差情况（缝制9宫格查看）。

## 3.面料互染
TOREAD-面辅料互染测试报告登记表
项目 | 供应商 | 缸号 | 面料布种编号 | 颜色 | 涉及到的款号 | 物料1 |  |  | 物料2 |  |  | 物料3 |  |  | 物料4 |  |  | 物料5 |  |  | 结果 | 备注
[6 empty] | 物料编号 | 品名 | 供应商 | 物料编号 | 品名 | 供应商 | 物料编号 | 品名 | 供应商 | 物料编号 | 品名 | 供应商 | 物料编号 | 品名 | 供应商
洗测1次 | 法比克 | 4878#-3680# | TPU底透明膜+拉毛布 | G01X黑色/AE4X晨曦红 | TAEEAK91035 | G20SSZD029 | 后领条 | 锦湾 | [12 empty] | 合格 | YES
[6 empty] | 物料6 |  |  | 物料7 |  |  | 物料8 |  |  | 物料9 |  |  | 物料10
[6 empty] | 物料编号 | 品名 | 供应商 | 物料编号 | 品名 | 供应商 | 物料编号 | 品名 | 供应商 | 物料编号 | 品名 | 供应商 | 物料编号 | 品名 | 供应商
洗测2次
洗测3次
洗测4次
洗测5次
制表时间：5-18 | [8 empty] | 测试人签名：王伟芳
测试要求： 1、面辅料到厂第一时间做测试，根据面料的实际情况，每色每缸做。 2、水温40°洗水40分钟，机洗一个程序，洗水共计5次。

## 4.面料静水压
TOREAD-面料5点水压测试报告登记表
日期 | 缸号 | 面料布种编号 | 颜色 | 涉及到的款号 | 供应商 | 上午(时间） | 测试条件 | 下午（时间） | 测试条件 | 加班（时间） | 测试条件 | 结果 | 备注
日期 | 批号 | 物料编号 | 颜色 | 涉及到的款号 | 供应商 | 上午(时间） | 测试条件 | 下午（时间） | 测试条件 | 加班（时间） | 测试条件 | 结果 | 备注
制表时间： | [7 empty] | 测试人签名：
测试要求： 1、面料到厂第一时间做测试，根据面料的实际情况，每色每缸抽取1-2卷测试。 2、成衣制作时每天、每款、每色、每号需做水压测试。

## 5.特殊工艺测试
TOREAD-特殊工艺测试报告登记表
项目 | 供应商 | 缸号 | 面料布种编号 | 颜色 | 涉及到的款号 | 使用部位 | 物料工艺1 | 物料工艺2 | 物料工艺3 | 结果 | 备注
洗测1次 | 法比克 | 1-1 | TPU底透明膜+拉毛布 | AE4X晨曦红 | TAEEAK91035 | 前胸 | 转移印 |  |  | 合格 | YES
洗测2次 | 法比克 | 1-2 | TPU底透明膜+拉毛布 | CF2X藏青色 | TAEEAK91035 | 前胸 | 转移印 |  |  | 合格 | YES
洗测3次 | 法比克 | 1-3 | TPU底透明膜+拉毛布 | G01X黑色 | TAEEAK91035 | 前胸 | 转移印 |  |  | 合格 | YES
洗测4次
洗测5次
制表时间： | [6 empty] | 测试人签名：王伟芳
测试要求： 1、胶条、装饰胶膜、印花类、生粘、激光开孔类 2、每款上线前做测试。 3、水温40°洗水40分钟，机洗一个程序，洗水共计5次。

## 6.织带类缩率测试
TOREAD - 织带类缩率测试报告登记表
序号 | 供应商 | 物料编号 | 颜色 | 涉及到的款号 | 气烫缩 | 水缩 | 累计缩率 | 判定结果是否合格
[5 empty] | 经向百分比 | 径向百分比
1 | 锦湾 | G20SSZD029 | 黑底白字 | TAEEAK91035 | 1 | 1.1 | 2.1 | YES
制表时间： |  |  |  |  | 测试人签名：王伟芳
测试要求： 1、织带及弹力织带、像根松紧、包边条等到厂后第一时间，做测试。