## 工作内容
生产工厂前期资料准备：
1 | 下单明细及货期进度
2 | 收集工艺资料
3 | 产前样衣分析
4 | 工厂排产计划收集
5 | 开裁前召开产前会议并拍照
6 | 工厂业务每周3下班前提交（每周生产进度表)
7 | 面料辅料到厂7个工作日内完成抽检记录（6个表格）；检验结果回执给材料商、探路者质量负责人（QC）
首期验货资料及条件：
1 | 生产线出成品10件左右
2 | 业务员提前3个工作日发OA验货申请
3 | 查看面料辅料的验货记录，按款核对清楚并提交给探路者质量负责人（QC）（Excel格式）（1-6测试表）
4 | 跟踪面料辅料到厂7个工作日内验货过程
5 | 提交实物检验图片和视频
6 | 工厂检验员拍照首期验货过程及生产线情况，（洗标主标，问题点
7 | 寄3-5件给QC洗测（熨烫平整），我司留底一件首件，并发OA说明
8 | 工厂首件验货填写（首期验货报告）+洗水前后规格表（Excel格式）
9 | OA申请首期：格式写明上线时间、已出成品件数、寄评定样衣明细、收件人、快递单号。
中期验货资料及条件：
1 | 生产线下50%，包装20%
2 | 业务员提前3个工作日发OA中期验货申请
3 | 提交并核对面料第3方检测报告内各项功能信息与洗标及吊牌是否吻合
4 | 齐色错码各号型2件给我司QC洗测，并发QA说明
5 | 工厂检验员拍照和拍视频中期验货过程及生产线情况（纸箱，未拆袋产品，洗标主标，合格证，问题产品
6 | 工厂中期验货填写(中期验货报告)+测量成衣洗水前后尺寸表（Excel格式）
7 | OA申请中期：格式写明已出成品件数、已包装数量、寄评定样衣明细、收件人、快递单号。
尾期验货资料及条件：
1 | 全部下机，包装95%
2 | 业务员提前5个工作日发OA尾期验货申请
3 | 提交并核对面料和成衣第3方检测报告各项功能及吊牌信息是否吻合
4 | 工厂验货过程视频和拍照片（纸箱，未拆袋的产品，合格证及功能吊牌+各色组洗标主标，问题产品，称重照片。
5 | 工厂尾期验货填写（尾期验货报告）+齐色错码各3件以上规格测量尺寸表（Excel格式）
6 | 按公司要求按出货量比例抽验，并记录抽箱号及问题产品和数量
7 | OA申请尾期：格式写明已包装完成款式、数量、自验货时间（直发款约验货时间）、出货箱单。
注：适用于自主管理类工厂

## AQL2.5验货
探路者尾期验货抽验标准
|  | AQL1.0 |  | AQL2.5 |  | AQL4.0
整批数量 | 抽验数量 | Ac | Re | Ac | Re | Ac | Re
≤90 | 13 | 0 | 1 | 0 | 1 | 1 | 2
91-150 | 20 | 0 | 1 | 1 | 2 | 2 | 3
151-280 | 32 | 0 | 1 | 2 | 3 | 3 | 4
281-500 | 50 | 1 | 2 | 3 | 4 | 5 | 6
501-1200 | 80 | 2 | 3 | 5 | 6 | 7 | 8
1201-3200 | 125 | 3 | 4 | 7 | 8 | 10 | 11
3201-10000 | 200 | 5 | 6 | 10 | 11 | 14 | 15
10001-35000 | 315 | 7 | 8 | 14 | 15 | 21 | 22
注：探路者验货按照AQL2.5验货标准实行

## 首期
TOREAD-首件（首批）检验报告书
订单类别 | ODM |  | 合同签订方 |  | 青岛金缕衣服装有限公司 |  | 生产工厂 | 金缕衣
订单基础信息 |  |  | 生产•出货进度 |  |  |  | 指示•确认资料
款号 | TAYYAK92512 |  | 合同交期 |  | 6月5日交1468件，6月25日交397件,6月30日交961件,7月21日交309件 |  | 产前确认样 |  | 有 | 无
品名 | 女式风衣 |  | 上线日 |  | 2022-04-20 |  | 原辅材料卡 |  | 有 | 无
色/号型数 | 3 | 6 | 缝制预计完成日 |  | 2022-05-31 |  | 大货面料确认样 |  | 有 | 无
订单数量 | 3135 |  | 包装预计完成日 |  | 2022-06-03 |  | 印花、刺绣确认样 |  | 有 | 无
采购凭证编号： |  |  | 预计发货时间 |  | 2022-06-05 |  | 洗唛、合格证指示资料 |  | 有 | 无
确认资料缺失内容说明：
【工艺确认】
原材料 | 正 | 误 |  | 印、绣花 | 正 | 误 | 无此工艺 | 洗水唛 | 正 | 误
辅料使用 | 正 | 误 |  | 胶膜工艺 | 正 | 误 | 无此工艺 | 合格证 | 正 | 误
制作工艺 | 正 | 误 |  | 压胶水压 | OK | NG | 无此工艺 | 缝纫用线 | 正 | 误
补充事项：
【面料品质确认】
物性检测 | OK | NG |  | 面料颜色 | OK | NG |  | 互染测试 | OK | NG
外观查验 | OK | NG |  | 面料缸差 | OK | NG |  | 水洗缩率 | OK | NG
问题描述：
【裁剪完成情况】
①裁剪完成比例（%）：
号型 颜色 | XXS | XS | S | M | L | XL | XXL | XXXL | XXXXL | 未裁齐原因
西柚色 |  | 100% | 100% | 100% | 100% | 100% | 100% | 100%
烟青色 |  | 100% | 100% | 100% | 100% | 100% | 100% | 100%
冷灰紫 |  | 100% | 100% | 100% | 100% | 100% | 100% | 100%
【成品检查明细】★颜色、数量需要写清楚
西柚、烟青色、冷灰紫各一件
【规格确认】
①规格测量明细以插入附件形式列明，并注明洗前洗后规格
②规格异常情况 |  | 有 | 无 | 备注：
【问题点与指导项目】 ★的问题应添加照片说明（包括成品及半成品检查）
1.压胶不平服
以上问题请及时改正。
【耐洗水确认】
粘衬 | OK | NG | 无此工艺 | 胶膜 | OK | NG | 无此工艺 | 扭曲 | OK | NG
印、绣花 | OK | NG | 无此工艺 | 压胶水压 | OK | NG | 无此工艺 | 水洗缩率 | OK | NG
补充事项：
【重大改善说明及整改复核时间】
检验部门 | 服装品控部 |  | 检验担当 | 任继红 | 查验时间 | 2022-05-10 | 工厂负责人
【整改结果】
检验部门 | 服装品控部 |  | 检验担当 |  | 复核时间 |  | 工厂负责人

## 验货尺寸表
QC规格测量表
款号 | TAYYAK92512 |  | 品名 | 女式风衣 |  |  |  | 生产工厂 | 青岛金缕衣
部位名称 | 指示规格 FINAL SPEC | [6 empty] | 样品规格 SAMPLE SPEC
| XS | S | M | L | XL | XXL | XXXL |  | XS | S | M | M | XL | XXL | XXXL
| 155/80B | 155/84B | 160/88B | 165/92B | 170/96B | 175/100B | 180/104B |  | 155/80B | 155/84B | 160/88B | 冷灰紫 | 170/96B | 175/100B | 180/104B
后中长 | 72 | 73 | 75 | 77 | 79 | 80 | 81 | 后中长 |  |  | √/-0.5/-0.5 | -0.5
胸围 | 102 | 106 | 110 | 114 | 118 | 124 | 130 | 胸围 |  |  | -0.5/-0.5/√ | +0
腰围 | 102 | 106 | 110 | 114 | 119 | 125 | 132 | 腰围 |  |  |  | +0
摆围 | 110 | 114 | 118 | 122 | 127 | 133 | 140 | 摆围 |  |  | √/√/+1 | +0
肩宽 | 39 | 40 | 41 | 42 | 43 | 44.2 | 45.4 | 肩宽 |  |  | √/√/-0.3 | -0.5
肩点袖长 | 58 | 58.5 | 59.5 | 60.5 | 61.5 | 62 | 62.5 | 肩点袖长 |  |  | -0.5/-0.5/-0.5 | -0.5
袖肥/2 | 19.9 | 20.7 | 21.5 | 22.3 | 23.1 | 24.4 | 25.7 | 袖肥/2 |  |  | √/√/√ | -0.2
袖口围（平量）/2 | 13 | 13.5 | 14 | 14.5 | 15 | 15.7 | 16.4 | 袖口围（平量）/2 |  |  | -0.2/√/√ | -0.2
帽高 | 34 | 34.5 | 35 | 35.5 | 36 | 36.5 | 36.5 | 帽高 |  |  | √/+0.5/+0.5 | 大货首件
帽宽 | 25 | 25.5 | 26 | 26.5 | 27 | 27.75 | 27.75 | 帽宽 |  |  | -1/√/√
备注：
初期请洗测2-3件，有问题的另加测量数量。 | [7 empty] | 验货时间： | 5-10 | 跟单QC: |  | 工厂负责人：

## 中期
TOREAD-QC中期检验报告书
订单类别 | 期货订单 |  | 合同签订方 |  | 青岛金缕衣 |  | 生产工厂 | 莱西工厂
订单基础信息 |  |  | 生产•出货进度 |  |  |  | 指示•确认资料
款号 | TAYYAK92512 |  | 合同交期 |  | 6-5,6-25,6-30,7-21 |  | 首件检验报告 |  | 有 | 无
品名 | 女士风衣 |  | 裁剪完成数量 |  | 3135 |  | 首件检验未尽事项 |  | 有 | 无
色/号型数 | 3 | 6 | 缝制完成数量 |  | 2000 |  | 首件检验未尽事项内容
订单数量 | 3135 |  | 包装完成数量 |  | 800 |  | 合格证首期未核对，洗唛成分未核对
采购凭证编号： |  |  | 预计发货时间 |  | 2022-06-06
【附属资料确认】
原材料 | 正 | 误 |  | 洗水唛 | 正 | 误 |  | 印、绣花 | 正 | 误
辅料使用 | 正 | 误 |  | 合格证 | 正 | 误 |  | 缝纫用线 | 正 | 误
备注：
【检验明细】：检验明细（要求齐色、齐号至少10件检查）
齐色齐号抽验35件
【耐水洗测试】：耐洗水测试明细（要求齐色、齐号）
未做洗水测试
【规格确认】
①规格测量明细以插入附件形式列明，并注明洗前洗后规格
②规格异常情况 |  | 有 | 无
说明：正常
【耐洗水确认】
粘衬 | OK | NG | 无此工艺 | 胶膜 | OK | NG | 无此工艺 | 扭曲 | OK | NG
印、绣花 | OK | NG | 无此工艺 | 压胶水压 | OK | NG | 无此工艺 | 水洗缩率 | OK | NG
补充事项：工厂还未做洗水测试，
【问题点与指导项目】 ★的问题应添加照片说明
后背宝箭头左右不对称，压线长短不一4件
后下摆斜纽不平，成品未熨烫3件
面布脏污和划粉印4件
各部位线头2件
拆改后针洞未盖住2件
压线中途接线重线不良3件
后背活动盖边斜纽不平，未熨烫定型3件
以上问题请及时改正。
【整改的严重缺陷及整改复核时间】
备注：抽验35件，不良品21件，超标包装好的需要翻箱处理
检验部门 | 服装品控部 |  | 检验担当 | 李波 | 查验时间 | 2022-06-01 | 工厂负责人 |  | 刘文哲
【整改结果】
检验部门 | 服装品控部 |  | 检验担当 |  | 查验时间 |  | 工厂负责人

## 验货尺寸表 （中期洗水）
QC规格测量表
款号 |  |  | 品名 |  |  |  | 生产工厂
部位名称 | 指示规格 FINAL SPEC | [5 empty] | 样品规格 SAMPLE SPEC
| S | M | L | XL | XXL | XXXL | S洗前/后 | M洗前/后 | L洗前/后 | XL洗前/后 | XXL洗前/后
[7 empty] | 红色 | 黑色 | 红色 | 黑色 | 红色
备注：
齐色齐码请洗测2-3件，有问题的另加测量数量。
[7 empty] | 验货时间： |  | 跟单QC: |  | 工厂负责人：

## 中期验货尺寸表
QC规格测量表
款号 | TAYYAK92512 |  | 品名 | 女士风衣 |  |  | 生产工厂 | 金缕衣莱西工厂
部位名称 | 指示规格 FINAL SPEC | [5 empty] | 样品规格 SAMPLE SPEC
| XS | S | M | L | XL | XXL | XS | S | M | L | XL | XXL
| 155/80B | 155/84B | 160/88B | 165/92B | 170/96B | 175/100B | 西柚，烟青 | 西柚 | 冷灰紫 | 冷灰紫 | 烟青 | 冷灰紫
后中长 | 72 | 73 | 75 | 77 | 79 | 80 | +0+0 | +0-0.2 | +0-0.3 | -0.5+0 | +0-0.3 | +0.5+0.5
胸围 | 102 | 106 | 110 | 114 | 118 | 124 | +0+0 | +0.5+0 | -0.5-0.5 | -0.5+0 | +0+0 | +0+0
腰围 | 102 | 106 | 110 | 114 | 119 | 125 | +0+0 | +0+0 | -0.5-0.5 | -1+0 | -0.5+0 | -0.5-0.5
摆围 | 110 | 114 | 118 | 122 | 127 | 133 | +0+0 | +0-0.5 | +0-0.5 | +0+0 | +0+0.5 | -1-1
肩宽 | 39 | 40 | 41 | 42 | 43 | 44.2 | +0+0.2 | +0+0 | -0.5+0 | -0.5-0.3 | +0.5+0.5 | -0.3+0
肩点袖长 | 58 | 58.5 | 59.5 | 60.5 | 61.5 | 62 | -0.5+0 | +0+0 | +0+0 | -0.5-0.5 | +0+0 | +0+0
袖肥/2 | 19.9 | 20.7 | 21.5 | 22.3 | 23.1 | 24.4 | =0+0 | +0.3+0.2 | -0.3+0 | +0+0 | +0+0 | -0.2-0.3
袖口围（平量）/2 | 13 | 13.5 | 14 | 14.5 | 15 | 15.7 | -0.2-0.5 | -0.2+0 | +0+0 | -0.3+0 | +0+0 | -0.2+0
备注：
齐色齐码请洗测2-3件，有问题的另加测量数量。
[7 empty] | 验货时间： | 2022-06-01 | 跟单QC: |  | 工厂负责人：

## 尾期
QC出货报告书
订单类别 |  |  | 款号 |  | 产品名称 |  |  | 生产工厂
订单数量 |  |  | 合同日期 |  |  |  | 检验资料确认
色/号型数 |  |  | 交货形式 | 入天津库 |  |  | 面料第三方合格报告 |  | 有 | 无
验货次数 | 1 |  | 非直发 | 苏州库 | 天津库 | 直发 | 成品第三方合格报告 |  | 有 | 无
验货数量 | 125 |  | 入仓数量 |  | 1500 |  | 中期检验报告 |  | 有 | 无
检验方式 | 全检 | 抽检 | 免检 | 复检 | 再复检 | 采购凭证编号：
中期检验重大改善项目 |  | 有 | 无 | 改善结果 | 已改善
全色耐洗水测试 |  | 有 | 无 | 洗后结果 | 无异常 | 洗水前后缩量正常
【附属资料确认】
洗水唛 | 正 | 误 |  | 印、绣花 | 正 | 误 |  | 装箱数量 | 正 | 误
合格证 | 正 | 误 |  | 缝纫用线 | 正 | 误 |  | 箱唛表示 | 正 | 误
吊牌 | 正 | 误 |  | 包装方式 | 正 | 误 |  | 纸箱规格 | 正 | 误
【检验时成品完成情况及检验明细】
①成品完成比例（%）：50%，在后整理过程中抽验
②检验明细：中国红S,M,L,XL,XXL,XXXL号各5件未装箱
②规格异常情况 |  | 有 | 无
情况说明：
【问题点描述】
【检验结果】
合格：（正常接收） |  |  | 不合格： |  | ①返工翻修 |  | ②让步接受 |  | ③拒绝接收
备注：
此次出货1500件抽验125件，不良品10件，超标，要求翻箱重新验货。
检验部门 | 服装QC部门 |  | 检验人 |  | 查验时间 |  | 工厂负责人

## 验货尺寸表
QC规格测量表
款号 |  |  | 品名 |  |  |  | 生产工厂
部位名称 | 指示规格 FINAL SPEC | [5 empty] | 样品规格 SAMPLE SPEC
| S | M | L | XL | XXL | XXXL
备注：
齐色齐码各2-3件，有问题的另加测量数量。
[7 empty] | 验货时间： | 跟单QC: | 工厂负责人：

## 1.面料验布
TOREAD-面料验布测试报告登记表
序号 | 缸号 | 面料布种编号 | 颜色 | 涉及到的款号 | 供应商 | 自检报告 | 匹头条实物样 | 疵点 | 断纱 | 色点 | 色杠 | 折痕 | 合计数量 | 备注
[8 empty] | 数量 | 数量 | 数量 | 数量 | 数量
1 | 2424 | 斜纹棉感空变T800 | 西柚色 | TAYYAK92512 | ODM |  |  | 1 |  |  |  |  | 1 | YES
2 | 2424 | 斜纹棉感空变T800 | 西柚色 | TAYYAK92512 | ODM |  |  |  | 1 |  |  | 1 | 2 | YES
3 | 2424 | 斜纹棉感空变T800 | 西柚色 | TAYYAK92512 | ODM |  |  | 1 |  |  |  |  | 1 | YES
4 | 2425 | 斜纹棉感空变T800 | 西柚色 | TAYYAK92512 | ODM |  |  |  | 1 |  |  | 1 | 2 | YES
5 | 2425 | 斜纹棉感空变T800 | 西柚色 | TAYYAK92512 | ODM | [7 empty] | 0 | YES
6 | 2425 | 斜纹棉感空变T800 | 西柚色 | TAYYAK92512 | ODM |  |  |  |  | 1 |  | 1 | 2 | YES
7 | 2426 | 斜纹棉感空变T800 | 西柚色 | TAYYAK92512 | ODM | [5 empty] | 1 |  | 1 | YES
8 | 2426 | 斜纹棉感空变T800 | 西柚色 | TAYYAK92512 | ODM |  |  |  | 1 |  |  |  | 1 | YES
9 | 1937 | 斜纹棉感空变T800 | 烟青色 | TAYYAK92512 | ODM |  |  | 1 |  |  |  |  | 1 | YES
10 | 1937 | 斜纹棉感空变T800 | 烟青色 | TAYYAK92512 | ODM |  |  |  |  | 1 |  | 1 | 2 | YES
11 | 1937 | 斜纹棉感空变T800 | 烟青色 | TAYYAK92512 | ODM |  |  |  | 1 |  | 1 |  | 2 | YES
12 | 1937 | 斜纹棉感空变T800 | 烟青色 | TAYYAK92512 | ODM |  |  | 1 |  |  |  |  | 1 | YES
13 | 2021 | 斜纹棉感空变T800 | 冷灰紫 | TAYYAK92512 | ODM |  |  |  |  | 1 |  | 1 | 2 | YES
14 | 2021 | 斜纹棉感空变T800 | 冷灰紫 | TAYYAK92512 | ODM | [7 empty] | 0 | YES
15 | 2023 | 斜纹棉感空变T800 | 冷灰紫 | TAYYAK92512 | ODM |  |  |  | 1 |  |  |  | 1 | YES
16 | 2023 | 斜纹棉感空变T800 | 冷灰紫 | TAYYAK92512 | ODM | [5 empty] | 1 |  | 1 | YES
制表时间：4-15 | [8 empty] | 测试人签名：高丽静
测试要求： 1、面料到厂第一时间做测试，根据面料的实际情况，可每缸抽取1-2卷过验布机。

## 2.面料缩率
TOREAD-面料缩率检测测试报告登记表
序号 | 供应商 | 缸号 | 面料布种编号 | 颜色 | 涉及到的款号 | 气缩 |  | 水缩 |  | 累计缩率 | 边中差，头尾差，实测结果 | 判定结果是否合格
[6 empty] | 径向百分比 | 纬向百分比 | 径向百分比 | 纬向百分比
1 | ODM | 2424 | 斜纹棉感空变T800 | 西柚色 | TAYYAK92512 | 1% | 1-1.5% | 1% | 1% |  |  | YES
2 | ODM | 2424 | 斜纹棉感空变T800 | 西柚色 | TAYYAK92512 | 1% | 1-1.5% | 1% | 1% |  |  | YES
3 | ODM | 2424 | 斜纹棉感空变T800 | 西柚色 | TAYYAK92512 | 1% | 1-1.5% | 1% | 1% |  |  | YES
4 | ODM | 2425 | 斜纹棉感空变T800 | 西柚色 | TAYYAK92512 | 1% | 1-1.5% | 1% | 1% |  |  | YES
5 | ODM | 2425 | 斜纹棉感空变T800 | 西柚色 | TAYYAK92512 | 1% | 1-1.5% | 1% | 1% |  |  | YES
6 | ODM | 2425 | 斜纹棉感空变T800 | 西柚色 | TAYYAK92512 | 1% | 1-1.5% | 1% | 1% |  |  | YES
7 | ODM | 2426 | 斜纹棉感空变T800 | 西柚色 | TAYYAK92512 | 1% | 1-1.5% | 1% | 1% |  |  | YES
8 | ODM | 2426 | 斜纹棉感空变T800 | 西柚色 | TAYYAK92512 | 1% | 1-1.5% | 1% | 1% |  |  | YES
9 | ODM | 1937 | 斜纹棉感空变T800 | 烟青色 | TAYYAK92512 | 1% | 1-1.5% | 1% | 1% |  |  | YES
10 | ODM | 1937 | 斜纹棉感空变T800 | 烟青色 | TAYYAK92512 | 1% | 1-1.5% | 1% | 1% |  |  | YES
11 | ODM | 1937 | 斜纹棉感空变T800 | 烟青色 | TAYYAK92512 | 1% | 1-1.5% | 1% | 1% |  |  | YES
12 | ODM | 1937 | 斜纹棉感空变T800 | 烟青色 | TAYYAK92512 | 1% | 1-1.5% | 1% | 1% |  |  | YES
13 | ODM | 2021 | 斜纹棉感空变T800 | 冷灰紫 | TAYYAK92512 | 1% | 1-1.5% | 1% | 1% |  |  | YES
14 | ODM | 2021 | 斜纹棉感空变T800 | 冷灰紫 | TAYYAK92512 | 1% | 1-1.5% | 1% | 1% |  |  | YES
15 | ODM | 2023 | 斜纹棉感空变T800 | 冷灰紫 | TAYYAK92512 | 1% | 1-1.5% | 1% | 1% |  |  | YES
16 | ODM | 2023 | 斜纹棉感空变T800 | 冷灰紫 | TAYYAK92512 | 1% | 1-1.5% | 1% | 1% |  |  | YES
制表时间：4-15 | [6 empty] | 测试人签名：高丽静
测试要求： 1、面料到厂第一时间做测试，根据面料的实际情况，可每缸抽取1-2卷测试。 2、取布样中间部位测试，测试大小：50cmX50cm。 3、先烫缩后水洗【同一块面料进行两种测试】。（烫缩：110°-120度；洗缩：30°40分钟洗缩） 4、常规面料醒料24小时，弹力面料必须放料时长达到48小时以上。 5、测试边中色差、头尾色差情况（缝制9宫格查看）。

## 3.面料互染
TOREAD-面辅料互染测试报告登记表
项目 | 供应商 | 缸号 | 面料布种编号 | 颜色 | 涉及到的款号 | 物料1 |  |  | 物料2 |  |  | 物料3 |  |  | 物料4 |  |  | 物料5 |  |  | 结果 | 备注
[6 empty] | 物料编号 | 品名 | 供应商 | 物料编号 | 品名 | 供应商 | 物料编号 | 品名 | 供应商 | 物料编号 | 品名 | 供应商 | 物料编号 | 品名 | 供应商
洗测1次 | ODM面料 | 2425 | 斜纹棉感空变T800 | 西柚色 | TAYYAK92512 |  | 空变T800 | ODM面料 |  | 230T | ODM面料 |  | 5号树脂正装拉链 葫芦头 | 伟星 |  | 热转移标 | 莹凯 |  | 腰绳 | ODM | 合格
[6 empty] | 物料6 |  |  | 物料7 |  |  | 物料8 |  |  | 物料9 |  |  | 物料10
[6 empty] | 物料编号 | 品名 | 供应商 | 物料编号 | 品名 | 供应商 | 物料编号 | 品名 | 供应商 | 物料编号 | 品名 | 供应商 | 物料编号 | 品名 | 供应商
[7 empty] | 金属绳扣 | 伟星 |  | 吊钟 | 伟星 | G20FWSD012 | 旅行金属双孔卡扣 | 伟星 |  | 反光点弹力绳 | ODM |  | 气眼 | 伟星
[6 empty] | 物料11 |  |  | 物料12 |  |  | 物料13 |  |  | 物料14 |  |  | 物料15
[6 empty] | 物料编号 | 品名 | 供应商 | 物料编号 | 品名 | 供应商 | 物料编号 | 品名 | 供应商 | 物料编号 | 品名 | 供应商 | 物料编号 | 品名 | 供应商
[7 empty] | 金属椭圆气眼 | 伟星 |  | 碗型四合扣 | ODM |  | 魔术贴 | ODM | G22SSKK009 | 卡扣 | 伟星 |  | 主唛
[6 empty] | 物料16 |  |  | 物料17 |  |  | 物料18 |  |  | 物料19 |  |  | 物料20
[6 empty] | 物料编号 | 品名 | 供应商 | 物料编号 | 品名 | 供应商 | 物料编号 | 品名 | 供应商 | 物料编号 | 品名 | 供应商 | 物料编号 | 品名 | 供应商
[7 empty] | 尺码唛 |  |  | 洗唛
|  | 2023 |  | 冷灰紫 | TAYYAK92512 | 物料1 |  |  | 物料2 |  |  | 物料3 |  |  | 物料4 |  |  | 物料5 |  |  | 合格
[6 empty] | 物料编号 | 品名 | 供应商 | 物料编号 | 品名 | 供应商 | 物料编号 | 品名 | 供应商 | 物料编号 | 品名 | 供应商 | 物料编号 | 品名 | 供应商
[7 empty] | 空变T800 | ODM面料 |  | 230T | ODM面料 |  | 5号树脂正装拉链 葫芦头 | 伟星 |  | 热转移标 | 莹凯 |  | 腰绳 | ODM
[6 empty] | 物料6 |  |  | 物料7 |  |  | 物料8 |  |  | 物料9 |  |  | 物料10
[6 empty] | 物料编号 | 品名 | 供应商 | 物料编号 | 品名 | 供应商 | 物料编号 | 品名 | 供应商 | 物料编号 | 品名 | 供应商 | 物料编号 | 品名 | 供应商
[7 empty] | 金属绳扣 | 伟星 |  | 吊钟 | 伟星 | G20FWSD012 | 旅行金属双孔卡扣 | 伟星 |  | 反光点弹力绳 | ODM |  | 气眼 | 伟星
[6 empty] | 物料11 |  |  | 物料12 |  |  | 物料13 |  |  | 物料14 |  |  | 物料15
[6 empty] | 物料编号 | 品名 | 供应商 | 物料编号 | 品名 | 供应商 | 物料编号 | 品名 | 供应商 | 物料编号 | 品名 | 供应商 | 物料编号 | 品名 | 供应商
[7 empty] | 金属椭圆气眼 | 伟星 |  | 碗型四合扣 | ODM |  | 魔术贴 | ODM | G22SSKK009 | 卡扣 | 伟星 |  | 主唛
[6 empty] | 物料16 |  |  | 物料17 |  |  | 物料18 |  |  | 物料19 |  |  | 物料20
[6 empty] | 物料编号 | 品名 | 供应商 | 物料编号 | 品名 | 供应商 | 物料编号 | 品名 | 供应商 | 物料编号 | 品名 | 供应商 | 物料编号 | 品名 | 供应商
[7 empty] | 尺码唛 |  |  | 洗唛
制表时间：4-18 | [8 empty] | 测试人签名：宋红丽
测试要求： 1、面辅料到厂第一时间做测试，根据面料的实际情况，每色每缸做。 2、水温40°洗水40分钟，机洗一个程序，洗水共计5次。

## 4.面料静水压
TOREAD-面料5点水压测试报告登记表
日期 | 批号 | 物料编号 | 颜色 | 涉及到的款号 | 供应商 | 上午(时间） | 测试条件 | 下午（时间） | 测试条件 | 加班（时间） | 测试条件 | 结果 | 备注
2022-04-25 | 2424 | 斜纹棉感空变T800 | 西柚色 | TAYYAK92512 | ODM | 9:20 | 3000mm | 15:00 | 3000mm |  |  | 合格
2022-04-26 | 2424 | 斜纹棉感空变T800 | 西柚色 | TAYYAK92512 | ODM | 9:00 | 3000mm | 15:15 | 3000mm |  |  | 合格
2022-04-27 | 2424 | 斜纹棉感空变T800 | 西柚色 | TAYYAK92512 | ODM | 9:15 | 3000mm | 14:30 | 3000mm |  |  | 合格
2022-04-28 | 2424 | 斜纹棉感空变T800 | 西柚色 | TAYYAK92512 | ODM | 9:30 | 3000mm | 15:30 | 3000mm |  |  | 合格
2022-04-29 | 2424 | 斜纹棉感空变T800 | 西柚色 | TAYYAK92512 | ODM | 9:20 | 3000mm | 16:00 | 3000mm |  |  | 合格
2022-04-30 | 2424 | 斜纹棉感空变T800 | 西柚色 | TAYYAK92512 | ODM | 9:45 | 3000mm | 14:30 | 3000mm |  |  | 合格
2022-05-01 | 2425 | 斜纹棉感空变T800 | 西柚色 | TAYYAK92512 | ODM | 9:15 | 3000mm | 15:00 | 3000mm |  |  | 合格
2022-05-02 | 2425 | 斜纹棉感空变T800 | 西柚色 | TAYYAK92512 | ODM | 9:20 | 3000mm | 15:30 | 3000mm |  |  | 合格
2022-05-03 | 2425 | 斜纹棉感空变T800 | 西柚色 | TAYYAK92512 | ODM | 11:00 | 3000mm | 16:10 | 3000mm |  |  | 合格
2022-05-04 | 2425 | 斜纹棉感空变T800 | 西柚色 | TAYYAK92512 | ODM | 11:20 | 3000mm | 16:30 | 3000mm |  |  | 合格
2022-05-05 | 2425 | 斜纹棉感空变T800 | 西柚色 | TAYYAK92512 | ODM | 7:45 | 3000mm | 13:10 | 3000mm |  |  | 合格
2022-05-06 | 2425 | 斜纹棉感空变T800 | 西柚色 | TAYYAK92512 | ODM | 8:15 | 3000mm | 13:30 | 3000mm |  |  | 合格
2022-05-07 | 2425 | 斜纹棉感空变T800 | 西柚色 | TAYYAK92512 | ODM | 9:00 | 3000mm | 15:00 | 3000mm |  |  | 合格
2022-05-08 | 2425 | 斜纹棉感空变T800 | 西柚色 | TAYYAK92512 | ODM | 9:30 | 3000mm | 15:30 | 3000mm |  |  | 合格
2022-05-09 | 2425 | 斜纹棉感空变T800 | 西柚色 | TAYYAK92512 | ODM | 9:50 | 3000mm | 16:10 | 3000mm |  |  | 合格
2022-05-10 | 2425 | 斜纹棉感空变T800 | 西柚色 | TAYYAK92512 | ODM | 10:20 | 3000mm | 16:30 | 3000mm |  |  | 合格
2022-05-11 | 2425 | 斜纹棉感空变T800 | 西柚色 | TAYYAK92512 | ODM | 10:50 | 3000mm | 13:10 | 3000mm |  |  | 合格
2021-05-05 | 2732 | 空变T800 | 黑色 | TAWWAK91509 | ODM | 11:20 | 3000mm | 13:30 | 3000mm |  |  | 合格
2021-05-07 | 2732 | 空变T800 | 黑色 | TAWWAK91509 | ODM | 8:00 | 3000mm | 15:00 | 3000mm |  |  | 合格
2021-05-10 | 2732 | 空变T800 | 黑色 | TAWWAK91509 | ODM | 7:40 | 3000mm | 15:15 | 3000mm |  |  | 合格
2021-05-12 | 2732 | 空变T800 | 黑色 | TAWWAK91509 | ODM | 10:05 | 3000mm | 14:30 | 3000mm |  |  | 合格
2021-05-15 | 3217 | 空变T800 | 灰湖绿 | TAWWAK91509 | ODM | 8:25 | 3000mm | 15:30 | 3000mm |  |  | 合格
2021-05-17 | 3217 | 空变T800 | 灰湖绿 | TAWWAK91509 | ODM | 9:15 | 3000mm | 16:00 | 3000mm |  |  | 合格
2021-05-22 | 3217 | 空变T800 | 灰湖绿 | TAWWAK91509 | ODM | 8:35 | 3000mm | 14:30 | 3000mm |  |  | 合格
2021-05-24 | 3217 | 空变T800 | 灰湖绿 | TAWWAK91509 | ODM | 10:15 | 3000mm | 15:00 | 3000mm |  |  | 合格
2021-05-26 | 3217 | 空变T800 | 灰湖绿 | TAWWAK91509 | ODM | 8:35 | 3000mm | 15:30 | 3000mm |  |  | 合格
2021-06-01 | 3217 | 空变T800 | 灰湖绿 | TAWWAK91509 | ODM | 9:00 | 3000mm | 14:20 | 3000mm |  |  | 合格
2021-06-05 | 3217 | 空变T800 | 灰湖绿 | TAWWAK91509 | ODM | 9:20 | 3000mm | 15:00 | 3000mm |  |  | 合格
2021-06-08 |  | 空变T800 |  | TAWWAK91509 | ODM | 8:10 | 3000mm | 15:15 | 3000mm |  |  | 合格
2021-06-10 |  | 空变T800 |  | TAWWAK91509 | ODM | 7:50 | 3000mm | 14:30 | 3000mm |  |  | 合格
2021-06-12 |  | 空变T800 |  | TAWWAK91509 | ODM | 7:40 | 3000mm | 15:30 | 3000mm |  |  | 合格
2021-06-14 |  | 空变T800 |  | TAWWAK91509 | ODM | 8:05 | 3000mm | 16:00 | 3000mm |  |  | 合格
2021-06-16 |  | 空变T800 |  | TAWWAK91509 | ODM | 8:25 | 3000mm | 14:30 | 3000mm |  |  | 合格
2021-06-20 |  | 空变T800 |  | TAWWAK91509 | ODM | 8:45 | 3000mm | 15:00 | 3000mm |  |  | 合格
2021-06-25 |  | 空变T800 |  | TAWWAK91509 | ODM | 9:15 | 3000mm | 15:30 | 3000mm |  |  | 合格
2021-06-26 |  | 空变T800 |  | TAWWAK91509 | ODM | 10:05 | 3000mm | 17:10 | 3000mm |  |  | 合格
2021-07-01 |  | 空变T800 |  | TAWWAK91509 | ODM | 11:10 | 3000mm | 16:20 | 3000mm |  |  | 合格
2021-07-05 |  | 空变T800 |  | TAWWAK91509 | ODM | 10:50 | 3000mm | 17:35 | 3000mm |  |  | 合格
合格
制表时间： | [7 empty] | 测试人签名：宋红丽
测试要求： 1、面料到厂第一时间做测试，根据面料的实际情况，每色每缸抽取1-2卷测试。 2、成衣制作时每天、每款、每色、每号需做水压测试。

## 5.特殊工艺测试
TOREAD-特殊工艺测试报告登记表
项目 | 供应商 | 缸号 | 面料布种编号 | 颜色 | 涉及到的款号 | 使用部位 | 物料工艺1 | 物料工艺2 | 物料工艺3 | 结果 | 备注
洗测1次 | ODM | 2426 | 斜纹棉感空变T800 | 西柚色 | TAYYAK92512 | 帽檐、门襟 | 生粘 |  |  | 合格
|  | 2425 | 斜纹棉感空变T800 | 西柚色 | TAYYAK92512 | 帽檐、门襟 | 生粘 |  |  | 合格
|  | 1937 | 斜纹棉感空变T800 | 烟青灰 | TAYYAK92512 | 帽檐、门襟 | 生粘 |  |  | 合格
|  | 2023 | 斜纹棉感空变T800 | 冷灰紫 | TAYYAK92512 | 帽檐、门襟 | 生粘 |  |  | 合格
|  | 2021 | 斜纹棉感空变T800 | 冷灰紫 | TAYYAK92512 | 帽檐、门襟 | 生粘 |  |  | 合格
制表时间：4-18 | [6 empty] | 测试人签名：宋红丽
测试要求： 1、胶条、装饰胶膜、印花类、生粘、激光开孔类 2、每款上线前做测试。 3、水温40°洗水40分钟，机洗一个程序，洗水共计5次。

## 6.织带类缩率测试
TOREAD - 织带类缩率测试报告登记表
序号 | 供应商 | 物料编号 | 颜色 | 涉及到的款号 | 气烫缩 | 水缩 | 累计缩率 | 判定结果是否合格
[5 empty] | 经向百分比 | 径向百分比
制表时间： |  |  |  |  | 测试人签名：
测试要求： 1、织带及弹力织带、像根松紧、包边条等到厂后第一时间，做测试。