## 面料验布
TOREAD-面料验布测试报告登记表
序号 | 缸号 | 面料布种编号 | 颜色 | 涉及到的款号 | 供应商 | 自检报告 | 匹头条实物样 | 疵点 | 断纱 | 色点 | 色杠 | 折痕 | 合计数量 | 备注
[8 empty] | 数量 | 数量 | 数量 | 数量 | 数量
1 | HYY228001 | 丝光卫衣 | 灰绿 | TAUUAK91586 | 源莱美 |  |  | 2 | 0 | 2 | 1 | 0 | 5 | YES
2 | HYY228002 | 丝光卫衣 | 18# 赭石色 | TAUUAK91586 | 源莱美 |  |  | 1 | 1 | 2 | 1 | 0 | 5 | YES
3 | HYY228003 | 丝光卫衣 | 1# 黑色 | TAUUAK91586 | 源莱美 |  |  | 3 | 0 | 0 | 0 | 0 | 3 | YES
4
5
6
7
8
9
10
制表时间：2022年5月5日 | [8 empty] | 测试人签名：包辉
测试要求： 1、面料到厂第一时间做测试，根据面料的实际情况，可每缸抽取1-2卷过验布机。

## 面料缩率
TOREAD-面料缩率检测测试报告登记表
序号 | 供应商 | 缸号 | 面料布种编号 | 颜色 | 涉及到的款号 | 气缩 |  | 水缩 |  | 累计缩率 | 边中差，头尾差，实测结果 | 判定结果是否合格
[6 empty] | 径向百分比 | 纬向百分比 | 径向百分比 | 纬向百分比
1 | 源莱美 | HYY228001 | 丝光卫衣 | 灰绿 | TAUUAK91586 | 0.5 | 0.5 | 0.35 | 1.7 | 2.2 | 0 | YES
2 | 源莱美 | HYY228002 | 丝光卫衣 | 18# 赭石色 | TAUUAK91586 | 1.2 | 1.1 | 0.85 | 1 | 2.2 | 0 | YES
3 | 源莱美 | HYY228003 | 丝光卫衣 | 1# 黑色 | TAUUAK91586 | 1.3 | 1.1 | 0.85 | 1 | 2.2 | 0 | YES
4
5
制表时间：2022年5月5日 | [6 empty] | 测试人签名：郑辉良
测试要求： 1、面料到厂第一时间做测试，根据面料的实际情况，可每缸抽取1-2卷测试。 2、取布样中间部位测试，测试大小：50cmX50cm。 3、先烫缩后水洗【同一块面料进行两种测试】。（烫缩：110°-120度；洗缩：30°40分钟洗缩） 4、常规面料醒料24小时，弹力面料必须放料时长达到48小时以上。 5、测试边中色差、头尾色差情况（缝制9宫格查看）。

## 面辅料互染
TOREAD-面辅料互染测试报告登记表
项目 | 供应商 | 缸号 | 面料布种编号 | 颜色 | 涉及到的款号 | 物料1 |  |  | 物料2 |  |  | 物料3 |  |  | 物料4 |  |  | 物料5 |  |  | 结果 | 备注
[6 empty] | 物料编号 | 品名 | 供应商 | 物料编号 | 品名 | 供应商 | 物料编号 | 品名 | 供应商 | 物料编号 | 品名 | 供应商 | 物料编号 | 品名 | 供应商
洗测1次 | 源莱美 | [5 empty] | 织带 | [13 empty] | 未染色
| 源莱美 |  |  |  |  | 物料6 |  |  | 物料7 |  |  | 物料8 |  |  | 物料9 |  |  | 物料10
[6 empty] | 物料编号 | 品名 | 供应商 | 物料编号 | 品名 | 供应商 | 物料编号 | 品名 | 供应商 | 物料编号 | 品名 | 供应商 | 物料编号 | 品名 | 供应商
洗测2次
洗测3次
洗测4次
洗测5次
制表时间：2022年5月5日 | [8 empty] | 测试人签名：胡凌华
测试要求： 1、面辅料到厂第一时间做测试，根据面料的实际情况，每色每缸做。 2、水温40°洗水40分钟，机洗一个程序，洗水共计5次。

## 面料水压测试
TOREAD-面料5点水压测试报告登记表
日期 | 缸号 | 面料布种编号 | 颜色 | 涉及到的款号 | 供应商 | 上午(时间） | 测试条件 | 下午（时间） | 测试条件 | 加班（时间） | 测试条件 | 结果 | 备注
日期 | 批号 | 物料编号 | 颜色 | 涉及到的款号 | 供应商 | 上午(时间） | 测试条件 | 下午（时间） | 测试条件 | 加班（时间） | 测试条件 | 结果 | 备注
制表时间：2022年5月5日 | [7 empty] | 测试人签名：
测试要求： 1、面料到厂第一时间做测试，根据面料的实际情况，每色每缸抽取1-2卷测试。 2、成衣制作时每天、每款、每色、每号需做水压测试。

## 特殊工艺测试
TOREAD-特殊工艺测试报告登记表一
项目 | 供应商 | 缸号 | 面料布种编号 | 颜色 | 涉及到的款号 | 使用部位 | 物料工艺1 | 物料工艺2 | 物料工艺3 | 结果 | 备注
洗测1次 | 源莱美 | HYY228001 | 丝光双卫衣 | 灰绿 | TAUUAK91586 | 左前胸口袋 | 烫标 |  |  | 未脱落
洗测2次 | 源莱美 | HYY228001 | 丝光双卫衣 | 灰绿 | TAUUAK91586 | 左前胸口袋 | 烫标 |  |  | 未脱落
洗测3次 | 源莱美 | HYY228001 | 丝光双卫衣 | 灰绿 | TAUUAK91586 | 左前胸口袋 | 烫标 |  |  | 未脱落
洗测4次 | 源莱美 | HYY228001 | 丝光双卫衣 | 灰绿 | TAUUAK91586 | 左前胸口袋 | 烫标 |  |  | 未脱落
洗测5次 | 源莱美 | HYY228001 | 丝光双卫衣 | 灰绿 | TAUUAK91586 | 左前胸口袋 | 烫标 |  |  | 未脱落
洗测1次 | 源莱美 | HYY228002 | 丝光双卫衣 | 18# 赭石色 | TAUUAK91586 | 左前胸口袋 | 烫标 |  |  | 未脱落
洗测2次 | 源莱美 | HYY228002 | 丝光双卫衣 | 18# 赭石色 | TAUUAK91586 | 左前胸口袋 | 烫标 |  |  | 未脱落
洗测3次 | 源莱美 | HYY228002 | 丝光双卫衣 | 18# 赭石色 | TAUUAK91586 | 左前胸口袋 | 烫标 |  |  | 未脱落
洗测4次 | 源莱美 | HYY228002 | 丝光双卫衣 | 18# 赭石色 | TAUUAK91586 | 左前胸口袋 | 烫标 |  |  | 未脱落
洗测5次 | 源莱美 | HYY228002 | 丝光双卫衣 | 18# 赭石色 | TAUUAK91586 | 左前胸口袋 | 烫标 |  |  | 未脱落
洗测1次 | 源莱美 | HYY228003 | 丝光双卫衣 | 1# 黑色 | TAUUAK91586 | 左前胸口袋 | 烫标 |  |  | 未脱落
洗测2次 | 源莱美 | HYY228003 | 丝光双卫衣 | 1# 黑色 | TAUUAK91586 | 左前胸口袋 | 烫标 |  |  | 未脱落
洗测3次 | 源莱美 | HYY228003 | 丝光双卫衣 | 1# 黑色 | TAUUAK91586 | 左前胸口袋 | 烫标 |  |  | 未脱落
洗测4次 | 源莱美 | HYY228003 | 丝光双卫衣 | 1# 黑色 | TAUUAK91586 | 左前胸口袋 | 烫标 |  |  | 未脱落
洗测5次 | 源莱美 | HYY228003 | 丝光双卫衣 | 1# 黑色 | TAUUAK91586 | 左前胸口袋 | 烫标 |  |  | 未脱落
制表时间：2022年5月5日 | [6 empty] | 测试人签名：胡凌华
测试要求： 1、胶条、装饰胶膜、印花类、生粘、激光开孔类 2、每款上线前做测试。 3、水温40°洗水40分钟，机洗一个程序，洗水共计5次。

## 织带类缩率测试
TOREAD - 织带类缩率测试报告登记表
序号 | 供应商 | 物料编号 | 颜色 | 涉及到的款号 | 气烫缩 | 水缩 | 累计缩率 | 判定结果是否合格
[5 empty] | 经向百分比 | 径向百分比
| 源莱美 | 人字带 | 灰绿 | TAUUAK91586 | 0.01 | 0.015 | 0.025 | YES
| 源莱美 | 人字带 | 18# 赭石色 | TAUUAK91586 | 0.01 | 0.015 | 0.025 | YES
| 源莱美 | 人字带 | 1# 黑色 | TAUUAK91586 | 0.01 | 0.015 | 0.025 | YES
| 源莱美 | G20SSZD087 | 黑色 | TAUUAK91586 | 0 | 0 | 0 | YES
制表时间：2022年5月5日 |  |  |  |  | 测试人签名：胡凌华
测试要求： 1、织带及弹力织带、像根松紧、包边条等到厂后第一时间，做测试。

## 首期
TOREAD-首件（首批）检验报告书
订单类别 | 男式卫衣 |  | 合同签订方 |  | 佛山源莱美 |  | 生产工厂 | 源莱美
订单基础信息 |  |  | 生产•出货进度 |  |  |  | 指示•确认资料
款号 | TAUUAK91586 |  | 合同交期 |  | 2022-07-05 |  | 产前确认样 |  | 有 | 无
品名 | 男式卫衣 |  | 上线日 |  | 2022-06-08 |  | 原辅材料卡 |  | 有 | 无
色/号型数 | 4 | 6 | 缝制预计完成日 |  | 2022-06-15 |  | 大货面料确认样 |  | 有 | 无
订单数量 | 1978 |  | 包装预计完成日 |  | 2022-06-18 |  | 印花、刺绣确认样 |  | 有 | 无
采购凭证编号： |  |  | 预计发货时间 |  | 2022-06-18 |  | 洗唛、合格证指示资料 |  | 有 | 无
确认资料缺失内容说明：
【工艺确认】
原材料 | 正 | 误 |  | 印、绣花 | 正 | 误 | 无此工艺 | 洗水唛 | 正 | 误
辅料使用 | 正 | 误 |  | 胶膜工艺 | 正 | 误 | 无此工艺 | 合格证 | 正 | 误
制作工艺 | 正 | 误 |  | 压胶水压 | OK | NG | 无此工艺 | 缝纫用线 | 正 | 误
补充事项：
【面料品质确认】
物性检测 | OK | NG |  | 面料颜色 | OK | NG |  | 互染测试 | OK | NG
外观查验 | OK | NG |  | 面料缸差 | OK | NG |  | 水洗缩率 | OK | NG
问题描述：
【裁剪完成情况】
①裁剪完成比例（%）：
号型 颜色 | XXS | XS | S | M | L | XL | XXL | XXXL | XXXXL | 未裁齐原因
|  |  | 100% | 100% | 100% | 100% | 100% | 100%
【成品检查明细】★颜色、数量需要写清楚
【规格确认】
①规格测量明细以插入附件形式列明，并注明洗前洗后规格
②规格异常情况 |  | 有 | 无 | 备注：
【问题点与指导项目】 ★的问题应添加照片说明（包括成品及半成品检查）
以上问题请及时改正。
【耐洗水确认】
粘衬 | OK | NG | 无此工艺 | 胶膜 | OK | NG | 无此工艺 | 扭曲 | OK | NG
印、绣花 | OK | NG | 无此工艺 | 压胶水压 | OK | NG | 无此工艺 | 水洗缩率 | OK | NG
补充事项：
【重大改善说明及整改复核时间】
检验部门 | 服装品控部 |  | 检验担当 | 陈雪萍 | 查验时间 |  | 工厂负责人 |  | 熊吉祥
检验部门 | 服装品控部 |  | 检验担当 | 魏永军 | 复核时间 |  | 工厂负责人

## 验货尺寸（首期）
QC规格测量表
款号 | TAUUAK91586 |  | 品名 | 男式卫衣 |  |  | 生产工厂 | 源莱美
部位名称 | 指示规格 FINAL SPEC | [7 empty] | 样品规格 SAMPLE SPEC
| S | M | L | XL | XXL | XXXL | 洗前 | 洗后 | S | M | L | XL | XXL | XXXL
号型 | 165/88B | 170/92B | 175/96B | 180/100B | 185/104B | 190/108B | 赭石色（L) |  |  |  | 赭石色
后中长 | 65 | 66 | 68 | 70 | 72 | 73 | -1 | -0 |  |  | -1
胸围 | 106 | 110 | 114 | 118 | 122 | 128 | -2 | -2 |  |  | +1
摆围（罗纹） | 92 | 96 | 100 | 104 | 109 | 115 | -2 | -1 |  |  | +0
肩宽 | 43.6 | 44.8 | 46 | 47.2 | 48.4 | 49.8 | -1 | -0.5 |  |  | -1
肩点袖长 | 62.2 | 62.8 | 64 | 65.2 | 66.4 | 67 | +0 | +0.5 |  |  | +0
袖肥/2（参考值） | 20.9 | 21.7 | 22.5 | 23.3 | 24.1 | 25.4 | -0.5 | -1 |  |  | -0.5
袖口围/2(罗纹平量) | 9 | 9.5 | 10 | 10.5 | 11 | 11.7 | -0.5 | -0 |  |  | -0.5
大货首件
备注：
初期请洗测2-3件，有问题的另加测量数量。
[8 empty] | 验货时间： |  | 跟单QC: |  | 工厂负责人：