## 面料验布
TOREAD-面料验布测试报告登记表
序号 | 缸号 | 面料布种编号 | 颜色 | 涉及到的款号 | 供应商 | 自检报告 | 匹头条实物样 | 疵点 | 断纱 | 色点 | 色杠 | 折痕 | 合计数量 | 备注
[8 empty] | 数量 | 数量 | 数量 | 数量 | 数量
1 | HYY700R1 | 富士自然棉 | 灰湖绿 | TAUUAK91587 | 源莱美 |  |  | 1 | 0 | 2 | 1 | 0 | 4 | YES
2 | HYY700R1 | 富士自然棉 | 灰湖绿 | TAUUAK91587 | 源莱美 |  |  | 2 | 1 | 0 | 1 | 0 | 4 | YES
3 | HYY710029 | 富士自然棉 | 原木色 | TAUUAK91587 | 源莱美 |  |  | 1 | 0 | 0 | 0 | 1 | 2 | YES
4 | HYY710029 | 富士自然棉 | 原木色 | TAUUAK91587 | 源莱美 |  |  | 2 | 1 | 0 | 0 | 0 | 3 | YES
5 | HYY313003 | 富士自然棉 | 黑色 | TAUUAK91587 | 源莱美 |  |  | 2 | 0 | 1 | 0 | 1 | 4 | YES
6 | HYY313003 | 富士自然棉 | 黑色 | TAUUAK91587 | 源莱美 |  |  | 1 | 1 | 1 | 1 | 0 | 4 | YES
7 | HYY225007 | 富士自然棉 | 深花灰 | TAUUAK91587 | 源莱美 |  |  | 1 | 1 | 1 | 2 | 0 | 5 | YES
8 | HYY225007 | 富士自然棉 | 深花灰 | TAUUAK91587 | 源莱美 |  |  | 2 | 0 | 1 | 0 | 0 | 3 | YES
9 | HYY227005 | 富士自然棉 | 冷灰紫 | TAUUAK92570 | 源莱美 |  |  | 2 | 0 | 1 | 0 | 0 | 3 | YES
10 | HYY227005 | 富士自然棉 | 冷灰紫 | TAUUAK92570 | 源莱美 |  |  | 1 | 1 | 2 | 1 | 0 | 5 | YES
11 | HYY227006 | 富士自然棉 | 米色 | TAUUAK92570 | 源莱美 |  |  | 2 | 2 | 0 | 0 | 0 | 4 | YES
12 | HYY227006 | 富士自然棉 | 米色 | TAUUAK92570 | 源莱美 |  |  | 2 | 1 | 0 | 0 | 1 | 4 | YES
13 | HYY213004 | 富士自然棉 | 黑色 | TAUUAK92570 | 源莱美 |  |  | 2 | 0 | 1 | 1 | 0 | 4 | YES
14 | HYY213004 | 富士自然棉 | 黑色 | TAUUAK92570 | 源莱美 |  |  | 1 | 1 | 0 | 1 | 0 | 3 | YES
15 | HYY313002 | 富士自然棉 | 白色 | TAUUAK92570 | 源莱美 |  |  | 2 | 1 | 1 | 1 | 0 | 5 | YES
16 | HYY313002 | 富士自然棉 | 白色 | TAUUAK92570 | 源莱美 |  |  | 2 | 0 | 3 | 1 | 0 | 6 | YES
17
制表时间：2022年5月15日 | [8 empty] | 测试人签名：包辉
测试要求： 1、面料到厂第一时间做测试，根据面料的实际情况，可每缸抽取1-2卷过验布机。

## 面料缩率
TOREAD-面料缩率检测测试报告登记表
序号 | 供应商 | 缸号 | 面料布种编号 | 颜色 | 涉及到的款号 | 气缩 |  | 水缩 |  | 累计缩率 | 边中差，头尾差，实测结果 | 判定结果是否合格
[6 empty] | 径向百分比 | 纬向百分比 | 径向百分比 | 纬向百分比
1 | 源莱美 | HYY700R1 | 富士自然棉 | 灰湖绿 | TAUUAK91587 | 0.5 | 1.07 | 1.2 | 1.25 | 2.32 | 0 | YES
2 | 源莱美 | HYY710029 | 富士自然棉 | 原木色 | TAUUAK91587 | 1.7 | 1.1 | 1.2 | 1.3 | 2.4 | 0 | YES
3 | 源莱美 | HYY313003 | 富士自然棉 | 黑色 | TAUUAK91587 | 0.5 | 1.07 | 1.2 | 1.25 | 2.32 | 0 | YES
4 | 源莱美 | HYY225007 | 富士自然棉 | 深花灰 | TAUUAK91587 | 0.5 | 0.5 | 1.5 | 1.25 | 1.75 | 0 | YES
5 | 源莱美 | HYY227005 | 富士自然棉 | 冷灰紫 | TAUUAK92570 | 0.85 | 0.5 | 1 | 1.1 | 1.85 | 0 | YES
6 | 源莱美 | HYY227006 | 富士自然棉 | 米色 | TAUUAK92570 | 1.2 | 0.7 | 1.5 | 1 | 2.7 | 0 | YES
7 | 源莱美 | HYY213004 | 富士自然棉 | 黑色 | TAUUAK92570 | 0.5 | 1.1 | 1.2 | 1.25 | 2.35 | 0 | YES
8 | 源莱美 | HYY313002 | 富士自然棉 | 白色 | TAUUAK92570 | 0.5 | 0 | 1.2 | 1.25 | 1.75 | 0 | YES
制表时间：2022年5月15日 | [6 empty] | 测试人签名：郑辉良
测试要求： 1、面料到厂第一时间做测试，根据面料的实际情况，可每缸抽取1-2卷测试。 2、取布样中间部位测试，测试大小：50cmX50cm。 3、先烫缩后水洗【同一块面料进行两种测试】。（烫缩：110°-120度；洗缩：30°40分钟洗缩） 4、常规面料醒料24小时，弹力面料必须放料时长达到48小时以上。 5、测试边中色差、头尾色差情况（缝制9宫格查看）。

## 面辅料互染
TOREAD-面辅料互染测试报告登记表
项目 | 供应商 | 缸号 | 面料布种编号 | 颜色 | 涉及到的款号 | 物料1 |  |  | 物料2 |  |  | 物料3 |  |  | 物料4 |  |  | 物料5 |  |  | 结果 | 备注
[6 empty] | 物料编号 | 品名 | 供应商 | 物料编号 | 品名 | 供应商 | 物料编号 | 品名 | 供应商 | 物料编号 | 品名 | 供应商 | 物料编号 | 品名 | 供应商
洗测1次 | 源莱美 | [5 empty] | 织带 | [13 empty] | 未染色
| 源莱美 |  |  |  |  | 物料6 |  |  | 物料7 |  |  | 物料8 |  |  | 物料9 |  |  | 物料10
[6 empty] | 物料编号 | 品名 | 供应商 | 物料编号 | 品名 | 供应商 | 物料编号 | 品名 | 供应商 | 物料编号 | 品名 | 供应商 | 物料编号 | 品名 | 供应商
洗测2次
洗测3次
洗测4次
洗测5次
制表时间：2022年5月15日 | [8 empty] | 测试人签名：胡凌华
测试要求： 1、面辅料到厂第一时间做测试，根据面料的实际情况，每色每缸做。 2、水温40°洗水40分钟，机洗一个程序，洗水共计5次。

## 面料水压测试
TOREAD-面料5点水压测试报告登记表
日期 | 缸号 | 面料布种编号 | 颜色 | 涉及到的款号 | 供应商 | 上午(时间） | 测试条件 | 下午（时间） | 测试条件 | 加班（时间） | 测试条件 | 结果 | 备注
日期 | 批号 | 物料编号 | 颜色 | 涉及到的款号 | 供应商 | 上午(时间） | 测试条件 | 下午（时间） | 测试条件 | 加班（时间） | 测试条件 | 结果 | 备注
制表时间：2022年5月15日 | [7 empty] | 测试人签名：
测试要求： 1、面料到厂第一时间做测试，根据面料的实际情况，每色每缸抽取1-2卷测试。 2、成衣制作时每天、每款、每色、每号需做水压测试。

## 特殊工艺测试
TOREAD-特殊工艺测试报告登记表一
项目 | 供应商 | 缸号 | 面料布种编号 | 颜色 | 涉及到的款号 | 使用部位 | 物料工艺1 | 物料工艺2 | 物料工艺3 | 结果 | 备注
洗测1次 | 源莱美 | HYY700R1 | 富士自然棉 | 灰湖绿 | TAUUAK91587 | 左前胸 | 印花 | 绣花 |  | 未脱落，未掉色
洗测2次 | 源莱美 | HYY700R1 | 富士自然棉 | 灰湖绿 | TAUUAK91587 | 左前胸 | 印花 | 绣花 |  | 未脱落，未掉色
洗测3次 | 源莱美 | HYY700R1 | 富士自然棉 | 灰湖绿 | TAUUAK91587 | 左前胸 | 印花 | 绣花 |  | 未脱落，未掉色
洗测4次 | 源莱美 | HYY700R1 | 富士自然棉 | 灰湖绿 | TAUUAK91587 | 左前胸 | 印花 | 绣花 |  | 未脱落，未掉色
洗测5次 | 源莱美 | HYY700R1 | 富士自然棉 | 灰湖绿 | TAUUAK91587 | 左前胸 | 印花 | 绣花 |  | 未脱落，未掉色
洗测1次 | 源莱美 | HYY710029 | 富士自然棉 | 原木色 | TAUUAK91587 | 左前胸 | 印花 | 绣花 |  | 未脱落，未掉色
洗测2次 | 源莱美 | HYY710029 | 富士自然棉 | 原木色 | TAUUAK91587 | 左前胸 | 印花 | 绣花 |  | 未脱落，未掉色
洗测3次 | 源莱美 | HYY710029 | 富士自然棉 | 原木色 | TAUUAK91587 | 左前胸 | 印花 | 绣花 |  | 未脱落，未掉色
洗测4次 | 源莱美 | HYY710029 | 富士自然棉 | 原木色 | TAUUAK91587 | 左前胸 | 印花 | 绣花 |  | 未脱落，未掉色
洗测5次 | 源莱美 | HYY710029 | 富士自然棉 | 原木色 | TAUUAK91587 | 左前胸 | 印花 | 绣花 |  | 未脱落，未掉色
洗测1次 | 源莱美 | HYY313003 | 富士自然棉 | 黑色 | TAUUAK91587 | 左前胸 | 印花 | 绣花 |  | 未脱落，未掉色
洗测2次 | 源莱美 | HYY313003 | 富士自然棉 | 黑色 | TAUUAK91587 | 左前胸 | 印花 | 绣花 |  | 未脱落，未掉色
洗测3次 | 源莱美 | HYY313003 | 富士自然棉 | 黑色 | TAUUAK91587 | 左前胸 | 印花 | 绣花 |  | 未脱落，未掉色
洗测4次 | 源莱美 | HYY313003 | 富士自然棉 | 黑色 | TAUUAK91587 | 左前胸 | 印花 | 绣花 |  | 未脱落，未掉色
洗测5次 | 源莱美 | HYY313003 | 富士自然棉 | 黑色 | TAUUAK91587 | 左前胸 | 印花 | 绣花 |  | 未脱落，未掉色
洗测1次 | 源莱美 | HYY225007 | 富士自然棉 | 深花灰 | TAUUAK91587 | 左前胸 | 印花 | 绣花 |  | 未脱落，未掉色
洗测2次 | 源莱美 | HYY225007 | 富士自然棉 | 深花灰 | TAUUAK91587 | 左前胸 | 印花 | 绣花 |  | 未脱落，未掉色
洗测3次 | 源莱美 | HYY225007 | 富士自然棉 | 深花灰 | TAUUAK91587 | 左前胸 | 印花 | 绣花 |  | 未脱落，未掉色
洗测4次 | 源莱美 | HYY225007 | 富士自然棉 | 深花灰 | TAUUAK91587 | 左前胸 | 印花 | 绣花 |  | 未脱落，未掉色
洗测5次 | 源莱美 | HYY225007 | 富士自然棉 | 深花灰 | TAUUAK91587 | 左前胸 | 印花 | 绣花 |  | 未脱落，未掉色
洗测1次 | 源莱美 | HYY227005 | 富士自然棉 | 冷灰紫 | TAUUAK92570 | 前片 | 印花 |  |  | 未脱落
洗测2次 | 源莱美 | HYY227005 | 富士自然棉 | 冷灰紫 | TAUUAK92570 | 前片 | 印花 |  |  | 未脱落
洗测3次 | 源莱美 | HYY227005 | 富士自然棉 | 冷灰紫 | TAUUAK92570 | 前片 | 印花 |  |  | 未脱落
洗测4次 | 源莱美 | HYY227005 | 富士自然棉 | 冷灰紫 | TAUUAK92570 | 前片 | 印花 |  |  | 未脱落
洗测5次 | 源莱美 | HYY227005 | 富士自然棉 | 冷灰紫 | TAUUAK92570 | 前片 | 印花 |  |  | 未脱落
洗测1次 | 源莱美 | HYY227006 | 富士自然棉 | 米色 | TAUUAK92570 | 前片 | 印花 |  |  | 未脱落
洗测2次 | 源莱美 | HYY227006 | 富士自然棉 | 米色 | TAUUAK92570 | 前片 | 印花 |  |  | 未脱落
洗测3次 | 源莱美 | HYY227006 | 富士自然棉 | 米色 | TAUUAK92570 | 前片 | 印花 |  |  | 未脱落
洗测4次 | 源莱美 | HYY227006 | 富士自然棉 | 米色 | TAUUAK92570 | 前片 | 印花 |  |  | 未脱落
洗测5次 | 源莱美 | HYY227006 | 富士自然棉 | 米色 | TAUUAK92570 | 前片 | 印花 |  |  | 未脱落
洗测1次 | 源莱美 | HYY213004 | 富士自然棉 | 黑色 | TAUUAK92570 | 前片 | 印花 |  |  | 未脱落
洗测2次 | 源莱美 | HYY213004 | 富士自然棉 | 黑色 | TAUUAK92570 | 前片 | 印花 |  |  | 未脱落
洗测3次 | 源莱美 | HYY213004 | 富士自然棉 | 黑色 | TAUUAK92570 | 前片 | 印花 |  |  | 未脱落
洗测4次 | 源莱美 | HYY213004 | 富士自然棉 | 黑色 | TAUUAK92570 | 前片 | 印花 |  |  | 未脱落
洗测5次 | 源莱美 | HYY213004 | 富士自然棉 | 黑色 | TAUUAK92570 | 前片 | 印花 |  |  | 未脱落
洗测1次 | 源莱美 | HYY313002 | 富士自然棉 | 白色 | TAUUAK92570 | 前片 | 印花 |  |  | 未脱落
洗测2次 | 源莱美 | HYY313002 | 富士自然棉 | 白色 | TAUUAK92570 | 前片 | 印花 |  |  | 未脱落
洗测3次 | 源莱美 | HYY313002 | 富士自然棉 | 白色 | TAUUAK92570 | 前片 | 印花 |  |  | 未脱落
洗测4次 | 源莱美 | HYY313002 | 富士自然棉 | 白色 | TAUUAK92570 | 前片 | 印花 |  |  | 未脱落
洗测5次 | 源莱美 | HYY313002 | 富士自然棉 | 白色 | TAUUAK92570 | 前片 | 印花 |  |  | 未脱落
制表时间：2022年5月15日 | [6 empty] | 测试人签名：胡凌华
测试要求： 1、胶条、装饰胶膜、印花类、生粘、激光开孔类 2、每款上线前做测试。 3、水温40°洗水40分钟，机洗一个程序，洗水共计5次。

## 织带类缩率测试
TOREAD - 织带类缩率测试报告登记表
序号 | 供应商 | 物料编号 | 颜色 | 涉及到的款号 | 气烫缩 | 水缩 | 累计缩率 | 判定结果是否合格
[5 empty] | 经向百分比 | 径向百分比
| 源莱美 | 人字带 | 灰湖绿 | TAUUAK91587 | 0.01 | 0.015 | 0.025 | YES
| 源莱美 | 人字带 | 原木色 | TAUUAK91587 | 0.01 | 0.015 | 0.025 | YES
| 源莱美 | 人字带 | 黑色 | TAUUAK91587 | 0.01 | 0.015 | 0.025 | YES
| 源莱美 | 人字带 | 深花灰 | TAUUAK91587 | 0.01 | 0.015 | 0.025 | YES
| 源莱美 | 领织带 | 冷灰紫 | TAUUAK92570 | 0.01 | 0.015 | 0.025 | YES
| 源莱美 | 领织带 | 米色 | TAUUAK92570 | 0.01 | 0.015 | 0.025 | YES
| 源莱美 | 领织带 | 黑色 | TAUUAK92570 | 0.01 | 0.015 | 0.025 | YES
| 源莱美 | 领织带 | 白色 | TAUUAK92570 | 0.01 | 0.015 | 0.025 | YES
制表时间：2022年5月15日 |  |  |  |  | 测试人签名：胡凌华
测试要求： 1、织带及弹力织带、像根松紧、包边条等到厂后第一时间，做测试。

## 首期（尺寸）
QC规格测量表
款号 | TAUUAK92570 |  | 品名 | 男式卫衣 |  |  | 生产工厂 | 佛山源莱美
部位名称 | 指示规格 FINAL SPEC | [5 empty] | 样品规格 SAMPLE SPEC
| XS | S | M | L | XL | XXL | 洗前/洗后 | M | L | XL | XXL | XXXL
| 150/80B | 155/84B | 160/88B | 165/92B | 170/96B | 175/100B | 白色 |  | 白色
后中长 | 57 | 58 | 60 | 62 | 64 | 65 | +1/-1.5 |  | -1
胸围 | 96 | 100 | 104 | 108 | 112 | 118 | +2/-1 |  | +2
摆围（罗纹） | 88 | 92 | 96 | 100 | 105 | 111 | -2/-1 |  | +2
肩宽 | 38 | 39 | 40 | 41 | 42 | 43.2 | -0.3/+1.5 |  | +0.5
肩点袖长 | 58.5 | 59 | 60 | 61 | 62 | 62.5 | +1/-1.5 |  | +0.5
袖肥/2（参考值） | 18.4 | 19.2 | 20 | 20.8 | 21.6 | 22.9 | -0.3/+0 |  | -0.3
袖口围/2（罗纹） | 8.5 | 9 | 9.5 | 10 | 10.5 | 11.2 | -0.5/+0 |  | -0.5
圆领T恤前领宽 | 19.1 | 19.1 | 19.5 | 19.9 | 20.3 | 20.9 | +0.8/+0.3 |  | +0.6
圆领T恤前领深 | 9.8 | 9.8 | 10 | 10.2 | 10.4 | 10.65 | +0/-0.5 |  | +0
大货首件
初期请洗测2-3件，有问题的另加测量数量。 | [6 empty] | 验货时间： | 2022-05-28 | 跟单QC: |  | 工厂负责人： | 陈雪萍

## 首期
TOREAD-首件（首批）检验报告书
订单类别 | 男式旅行外套 |  | 合同签订方 |  | 佛山源莱美 |  | 生产工厂 | 中山源莱美
订单基础信息 |  |  | 生产•出货进度 |  |  |  | 指示•确认资料
款号 | TAUUAK92570 |  | 合同交期 |  | 2022/6/20～7/20 |  | 产前确认样 |  | 有 | 无
品名 | 女式卫衣 |  | 上线日 |  | 2022-06-01 |  | 原辅材料卡 |  | 有 | 无
色/号型数 | 4 | 6 | 缝制预计完成日 |  | 2022/6/12（第一批） |  | 大货面料确认样 |  | 有 | 无
订单数量 | 5076 |  | 包装预计完成日 |  | 2022/6/15（第一批） |  | 印花、绣花确认样 |  | 有 | 无
采购凭证编号： |  |  | 预计发货时间 |  | 2022/6/16（第一批） |  | 洗唛、合格证指示资料 |  | 有 | 无
确认资料缺失内容说明：
【工艺确认】
原材料 | 正 | 误 |  | 印花、绣花 | 正 | 误 | 无此工艺 | 洗水唛 | 正 | 误
辅料使用 | 正 | 误 |  | 胶膜工艺 | 正 | 误 | 无此工艺 | 合格证 | 正 | 误
制作工艺 | 正 | 误 |  | 压胶水压 | OK | NG | 无此工艺 | 缝纫用线 | 正 | 误
补充事项：
【面料品质确认】
物性检测 | OK | NG |  | 面料颜色 | OK | NG |  | 互染测试 | OK | NG
外观查验 | OK | NG |  | 面料缸差 | OK | NG |  | 水洗缩率 | OK | NG
问题描述：
【裁剪完成情况】
①裁剪完成比例（%）：
号型 颜色 | XXS | XS | S | M | L | XL | XXL | XXXL | XXXXL | 未裁齐原因
|  | 100% | 100% | 100% | 100% | 100% | 100%
【成品检查明细】★颜色、数量需要写清楚
【规格确认】
①规格测量明细以插入附件形式列明，并注明洗前洗后规格
②规格异常情况 |  | 有 | 无 | 备注：
【问题点与指导项目】 ★的问题应添加照片说明（包括成品及半成品检查）
1.前领整烫欠缺圆顺
2.前领压线有轻微起浪现象，后期大货生产须注意调整。
3.后幅下摆上螺纹处溶位不均有轻微起浪现象。
以上问题请及时改正。
【耐洗水确认】
粘衬 | OK | NG | 无此工艺 | 胶膜 | OK | NG | 无此工艺 | 扭曲 | OK | NG
印花、绣花确认样 |  | NG | 无此工艺 | 压胶水压 | OK | NG | 无此工艺 | 水洗缩率 | OK | NG
补充事项：
【重大改善说明及整改复核时间】
检验部门 | 生产品控部 |  | 检验担当 | 陈雪萍 | 查验时间 |  | 工厂负责人
检验部门 | 服装品控部 |  | 检验担当 |  | 复核时间 |  | 工厂负责人

## 中期
TOREAD-QC中期检验报告书
订单类别 | 男式卫衣 |  | 合同签订方 |  | 佛山源莱美 |  | 生产工厂 | 源莱美
订单基础信息 |  |  | 生产•出货进度 |  |  |  | 指示•确认资料
款号 | TAUUAK92570 |  | 合同交期 |  | 2022/6/10～7/20 |  | 首件检验报告 |  | 有 | 无
品名 | 男式卫衣 |  | 裁剪完成数量 |  | 5199 |  | 首件检验未尽事项 |  | 有 | 无
色/号型数 | 4 | 6 | 缝制完成数量 |  | 3100 |  | 首件检验未尽事项内容
订单数量 | 5076 |  | 包装完成数量 |  | 1000 |  | 上罗纹袖口、下摆溶位不均
采购凭证编号： |  |  | 预计发货时间 |  | 2022-06-25
【附属资料确认】
原材料 | 正 | 误 |  | 洗水唛 | 正 | 误 |  | 印、绣花 | 正 | 误
辅料使用 | 正 | 误 |  | 合格证 | 正 | 误 |  | 缝纫用线 | 正 | 误
备注：
【检验明细】：检验明细（要求齐色、齐号至少10件检查）
冷灰紫：XS/2件 S/2件 M/10件 L/10件 XL/10件 XXL/5件 |  |  |  | 米色：XS/2件 S/2件 M/5件 L/5件 XL/5件 XXL/3件
黑色：XS/1件 S/1件 M/2件 L/5件 XL/2件 XXL/2件 |  |  |  | 白色：XS/2件 S/2件 M/5件 L/5件 XL/5件 XXL/2件
【耐水洗测试】：耐洗水测试明细（要求齐色、齐号）
冷灰紫：XS/1件 S/1件 |  |  |  | 米色： M/1件
黑色： L/1件 |  |  |  | 白色： XL/1件 XXL/1件
【规格确认】
①规格测量明细以插入附件形式列明，并注明洗前洗后规格
②规格异常情况 |  | 有 | 无
说明：
【耐洗水确认】
粘衬 | OK | NG | 无此工艺 | 胶膜 | OK | NG | 无此工艺 | 扭曲 | OK | NG
印、绣花 | OK | NG | 无此工艺 | 压胶水压 | OK | NG | 无此工艺 | 水洗缩率 | OK | NG
补充事项：
【问题点与指导项目】 ★的问题应添加照片说明
1.罗纹袖口溶位不均，起皱。
2.白色有脏污现象。
3.线头未清理干净。
以上问题请及时改正。
【整改的严重缺陷及整改复核时间】
备注：
检验部门 | 服装品控部 |  | 检验担当 | 陈雪萍 | 查验时间 | 2022-06-06 | 工厂负责人 |  | 小兰
【整改结果】
检验部门 | 服装品控部 |  | 检验担当 |  | 查验时间 |  | 工厂负责人

## 中期（尺寸）
QC规格测量表
款号 | TAUUAK92570 |  |  | 品名 | 女式卫衣 |  | 生产工厂 | 源莱美
部位名称 | 指示规格 FINAL SPEC | [5 empty] | 样品规格 SAMPLE SPEC
| XS | S | M | L | XL | XXL | XS | S | M | L | XL | XXL
| 150/80B | 155/84B | 160/88B | 165/92B | 170/96B | 175/100B | 冷灰紫 | 冷灰紫 | 米色 | 黑色 | 白色 | 黑色
后中长 | 57 | 58 | 60 | 62 | 64 | 65 | -0.5/-0.7 | -1/-0.5 | -1/-1 | +0/-1 | -1/-1 | -1/-1
胸围 | 96 | 100 | 104 | 108 | 112 | 118 | +1/+1.5 | +2/+2 | +1.5/+1.5 | +2/+1.5 | +2/+2 | +2/+2
摆围（罗纹） | 88 | 92 | 96 | 100 | 105 | 111 | -2/-2 | -1/-1.5 | -1.5/-2 | -1/-1 | +2/+1.8 | +2/+2
肩宽 | 38 | 39 | 40 | 41 | 42 | 43.2 | +0.5/+0 | +0.7/+0.5 | +0.5/+0.5 | +0/+0.6 | +0.5/+0.6 | +0.8/+0.6
肩点袖长 | 58.5 | 59 | 60 | 61 | 62 | 62.5 | +1/+0.8 | +1/+1 | +1/+1 | +0.8/+1 | +0.5/.07 | +1/+0.8
袖肥/2（参考值） | 18.4 | 19.2 | 20 | 20.8 | 21.6 | 22.9 | +0.5/+0 | +0.7/+0.5 | -0.5/+0 | +0.5/+0.7 | -0.3/-0.5 | +0.7/+0.5
袖口围/2（罗纹） | 8.5 | 9 | 9.5 | 10 | 10.5 | 11.2 | -0.5/-0.5 | +0/+0.5 | +0/+0 | -0.5/+0 | -0.5/-0.5 | +0/+0.5

## 成衣耐水洗附表（中期）
耐水洗规格测量表
款号 | TAUUAK92570 |  |  | 品名 | 男式卫衣 |  | 生产工厂 | 源莱美
部位名称 | 指示规格 FINAL SPEC | [5 empty] | 样品规格 SAMPLE SPEC
| XS | S | M | L | XL | XXL | 洗前/洗后 | 洗前/洗后 | 洗前/洗后 | 洗前/洗后 | 洗前/洗后 | 洗前/洗后
| 150/80B | 155/84B | 160/88B | 165/92B | 170/96B | 175/100B | 冷灰紫(XS) | 冷灰紫(S) | 米色(M) | 黑色（L) | 白色(XL) | 白色（XXL)
后中长 | 57 | 58 | 60 | 62 | 64 | 65 | -0.5/-1 | -1/-1 | -1/-1 | +0/-1 | +1/-1.5 | -1/-1
胸围 | 96 | 100 | 104 | 108 | 112 | 118 | +1/-1 | +2/-0.8 | +1.5/-1 | +2/-1.5 | +2/-1 | +2/-2
摆围（罗纹） | 88 | 92 | 96 | 100 | 105 | 111 | -2/-0.5 | -1/-0.5 | -1.5/-0.7 | -1/-1 | -2/-1 | +2/-2
肩宽 | 38 | 39 | 40 | 41 | 42 | 43.2 | +0.5/+0.5 | +0.7/+0.7 | +0.5/+0.6 | +0/+0.6 | -0.3/+1 | +0.8/+0.6
肩点袖长 | 58.5 | 59 | 60 | 61 | 62 | 62.5 | +1/-1 | +1/-1.5 | +1/-1 | +0.8/-1 | +1/-1.5 | +1/-1
袖肥/2（参考值） | 18.4 | 19.2 | 20 | 20.8 | 21.6 | 22.9 | +0.5/+0 | +0.7/+0 | -0.5/-0.5 | +0.5/-0.7 | -0.3/+0 | +07/-0.5
袖口围/2（罗纹） | 8.5 | 9 | 9.5 | 10 | 10.5 | 11.2 | -0.5/-0.5 | +0/-0.6 | +0/-0.5 | -0.5/-1 | -0.5/+0 | +0/-0.6

## 尾期
QC出货报告书
订单类别 | 女式卫衣 |  | 款号 | TAUUAK92570 | 产品名称 | 女式卫衣 |  | 生产工厂 | 源莱美
订单数量 | 5076 |  | 合同日期 | 2022/6/10～7/20 |  |  | 检验资料确认
色/号型数 | 4 | 6 | 交货形式 | 发仓库 |  |  | 面料第三方合格报告 |  | 有 | 无
验货次数 | 1 |  | 非直发 | 苏州库 | 天津库 | 直发 | 成品第三方合格报告 |  | 有 | 无
验货数量 | 762 |  | 入仓数量 |  |  |  | 中期检验报告 |  | 有 | 无
检验方式 | 全检 | 抽检 | 免检 | 复检 | 再复检 | 采购凭证编号：
中期检验重大改善项目 |  | 有 | 无 | 改善结果 | 已改善
全色耐洗水测试 |  | 有 | 无 | 洗后结果 | 无异常 | 洗水前后缩量正常
【附属资料确认】
洗水唛 | 正 | 误 |  | 印、绣花 | 正 | 误 |  | 装箱数量 | 正 | 误
合格证 | 正 | 误 |  | 缝纫用线 | 正 | 误 |  | 箱唛表示 | 正 | 误
吊牌 | 正 | 误 |  | 包装方式 | 正 | 误 |  | 纸箱规格 | 正 | 误
【检验时成品完成情况及检验明细】
①成品完成比例（%）：95%
②检验明细：
冷灰紫:XS/16 S/35 M/35 L/35 XL/35 XXL/35
白色：XS/19 S/35 M/35 L/35 XL/35 XXL/35
黑色：XS/4 S/35 M/35 L/35 XL/35 XXL/35
米色：XS/23 S/35 M/35 L/35 XL/35 XXL/35
②规格异常情况 |  | 有 | 无
情况说明：
【问题点描述】
1.袖口溶位布均匀
2.线头须清理干净
【检验结果】
合格：（正常接收） |  |  | 不合格： |  | ①返工翻修 |  | ②让步接受 |  | ③拒绝接收
备注： | 请按照以上提出的问题点改正
检验部门 | 服装QC部门 |  | 检验人 |  | 查验时间 | 2022-06-15 | 工厂负责人 |  | 陈雪萍

## 尾期（尺寸）
QC规格测量表
款号 | TAUUAK92570 |  |  | 品名 | 女式卫衣 |  | 生产工厂 | 源莱美
部位名称 | 指示规格 FINAL SPEC | [5 empty] | 样品规格 SAMPLE SPEC
| XS | S | M | L | XL | XXL | XS | S | M | L | XL | XXL
| 150/80B | 155/84B | 160/88B | 165/92B | 170/96B | 175/100B | 米色 | 米色 | 冷灰紫 | 白色 | 白色 | 黑色
后中长 | 57 | 58 | 60 | 62 | 64 | 65 | -0.5/-1 | -1/-0.5 | -1/-1 | -0.5/-1 | -1/-1 | -1/-1
胸围 | 96 | 100 | 104 | 108 | 112 | 118 | +1/+1 | +2/+1.8 | +1.5/+2 | +2/+2 | +2/+1.8 | +2/+2
摆围（罗纹） | 88 | 92 | 96 | 100 | 105 | 111 | -2/-1.8 | -1/-1.5 | -1.5/-2 | -0.8/-1 | +2/+1.8 | +1.8/+1.7
肩宽 | 38 | 39 | 40 | 41 | 42 | 43.2 | +0.5/+0.5 | +0.7/+0.6 | +0.5/+0.8 | +0.5/+0.6 | +0.5/+0.6 | +0.5/+0.6
肩点袖长 | 58.5 | 59 | 60 | 61 | 62 | 62.5 | +1/+1 | +1/+1 | +1/+0.8 | +0.8/+1 | +0.5/.07 | +0.5/+0.8
袖肥/2（参考值） | 18.4 | 19.2 | 20 | 20.8 | 21.6 | 22.9 | +0.5/+0.5 | +0.7/+0.5 | -0.5/+0 | +0.7/+0.7 | -0.3/-0.5 | +0.5/+0.5
袖口围/2（罗纹） | 8.5 | 9 | 9.5 | 10 | 10.5 | 11.2 | -0.5/+0 | +0.5/+0.5 | +0/+0.5 | -0.5/-0.5 | -0.5/+0 | +0.5/+0.5