## 工作内容
生产工厂前期资料准备：
1 | 下单明细及货期进度
2 | 收集工艺资料
3 | 产前样衣分析
4 | 工厂排产计划收集
5 | 开裁前召开产前会议并拍照
6 | 工厂业务每周3下班前提交（每周生产进度表)
7 | 面料辅料到厂7个工作日内完成抽检记录（6个表格）；检验结果回执给材料商、探路者质量负责人（QC）
首期验货资料及条件：
1 | 生产线出成品10件左右
2 | 业务员提前3个工作日发OA验货申请
3 | 查看面料辅料的验货记录，按款核对清楚并提交给探路者质量负责人（QC）（Excel格式）（1-6测试表）
4 | 跟踪面料辅料到厂7个工作日内验货过程
5 | 提交实物检验图片和视频
6 | 工厂检验员拍照首期验货过程及生产线情况，（洗标主标，问题点
7 | 寄3-5件给QC洗测（熨烫平整），我司留底一件首件，并发OA说明
8 | 工厂首件验货填写（首期验货报告）+洗水前后规格表（Excel格式）
9 | OA申请首期：格式写明上线时间、已出成品件数、寄评定样衣明细、收件人、快递单号。
中期验货资料及条件：
1 | 生产线下50%，包装20%
2 | 业务员提前3个工作日发OA中期验货申请
3 | 提交并核对面料第3方检测报告内各项功能信息与洗标及吊牌是否吻合
4 | 齐色错码各号型2件给我司QC洗测，并发QA说明
5 | 工厂检验员拍照和拍视频中期验货过程及生产线情况（纸箱，未拆袋产品，洗标主标，合格证，问题产品
6 | 工厂中期验货填写(中期验货报告)+测量成衣洗水前后尺寸表（Excel格式）
7 | OA申请中期：格式写明已出成品件数、已包装数量、寄评定样衣明细、收件人、快递单号。
尾期验货资料及条件：
1 | 全部下机，包装95%
2 | 业务员提前5个工作日发OA尾期验货申请
3 | 提交并核对面料和成衣第3方检测报告各项功能及吊牌信息是否吻合
4 | 工厂验货过程视频和拍照片（纸箱，未拆袋的产品，合格证及功能吊牌+各色组洗标主标，问题产品，称重照片。
5 | 工厂尾期验货填写（尾期验货报告）+齐色错码各3件以上规格测量尺寸表（Excel格式）
6 | 按公司要求按出货量比例抽验，并记录抽箱号及问题产品和数量
7 | OA申请尾期：格式写明已包装完成款式、数量、自验货时间（直发款约验货时间）、出货箱单。
注：适用于自主管理类工厂

## AQL2.5验货
探路者尾期验货抽验标准
|  | AQL1.0 |  | AQL2.5 |  | AQL4.0
整批数量 | 抽验数量 | Ac | Re | Ac | Re | Ac | Re
≤90 | 13 | 0 | 1 | 0 | 1 | 1 | 2
91-150 | 20 | 0 | 1 | 1 | 2 | 2 | 3
151-280 | 32 | 0 | 1 | 2 | 3 | 3 | 4
281-500 | 50 | 1 | 2 | 3 | 4 | 5 | 6
501-1200 | 80 | 2 | 3 | 5 | 6 | 7 | 8
1201-3200 | 125 | 3 | 4 | 7 | 8 | 10 | 11
3201-10000 | 200 | 5 | 6 | 10 | 11 | 14 | 15
10001-35000 | 315 | 7 | 8 | 14 | 15 | 21 | 22
注：探路者验货按照AQL2.5验货标准实行

## 首期
TOREAD-首件（首批）检验报告书
订单类别 | 期单 |  | 合同签订方 |  | 江阴腾圣 |  | 生产工厂 | 穆棱
订单基础信息 |  |  | 生产•出货进度 |  |  |  | 指示•确认资料
款号 | TAMMBK92762 |  | 合同交期 |  | 第一批6/15交货585件 |  | 产前确认样 |  | 有 | 无
品名 | 女士功能裤 |  | 上线日 |  | 2022-05-18 |  | 原辅材料卡 |  | 有 | 无
色/号型数 | 2 | 5 | 缝制预计完成日 |  | 2022-06-08 |  | 大货面料确认样 |  | 有 | 无
订单数量 | 585件 |  | 包装预计完成日 |  | 2022-06-09 |  | 印花、刺绣确认样 |  | 有 | 无
采购凭证编号： | CGDD22042200124 |  | 预计发货时间 |  | 2022-06-10 |  | 洗唛、合格证指示资料 |  | 有 | 无
确认资料缺失内容说明：
【工艺确认】
原材料 | 正 | 误 |  | 印、绣花 | 正 | 误 | 无此工艺 | 洗水唛 | 正 | 误
辅料使用 | 正 | 误 |  | 胶膜工艺 | 正 | 误 | 无此工艺 | 合格证 | 正 | 误
制作工艺 | 正 | 误 |  | 压胶水压 | OK | NG | 无此工艺 | 缝纫用线 | 正 | 误
补充事项：
【面料品质确认】
物性检测 | OK | NG |  | 面料颜色 | OK | NG |  | 互染测试 | OK | NG
外观查验 | OK | NG |  | 面料缸差 | OK | NG |  | 水洗缩率 | OK | NG
问题描述：
【裁剪完成情况】
①裁剪完成比例（%）：
号型 颜色 | XXS | XS | S | M | L | XL | XXL | XXXL | XXXXL | 未裁齐原因
原木色 |  |  | 33 | 68 | 71 | 50 | 29
黑色 |  |  | 44 | 91 | 95 | 66 | 38
【成品检查明细】★颜色、数量需要写清楚
黑色： XXL-3件
【规格确认】
①规格测量明细以插入附件形式列明，并注明洗前洗后规格
②规格异常情况 |  | 有 | 无 | 备注：
【问题点与指导项目】 ★的问题应添加照片说明（包括成品及半成品检查）
1.腰头要方正，止口要顺直，腰面不能斜绺，大货要及时改进。
2.裤袢位置要顺直，别斜了。
3.上腰吃纵量要均匀，不能斜绺，请及时改进
4.各拼缝吃量要均匀，平服，不能吃纵不匀。
5.规格洗后偏差的部位要注意改进，保证洗前洗后规格在误差范围内。
6.注意熨烫裤腿左右要一样，不能熨烫出死折。
7.注意清理干净脏污。线毛。划粉印。
8.包装折叠要整齐，避免压皱现象。
9.要核对吊牌悬挂准确无误，复合装箱后克重准确无误。
以上问题请及时改正。
【耐洗水确认】
粘衬 | OK | NG | 无此工艺 | 胶膜 | OK | NG | 无此工艺 | 扭曲 | OK | NG
印、绣花 | OK | NG | 无此工艺 | 压胶水压 | OK | NG | 无此工艺 | 水洗缩率 | OK | NG
补充事项：
【重大改善说明及整改复核时间】
检验部门 | 服装品控部 |  | 检验担当 |  | 查验时间 | 2022-05-30 | 工厂负责人 |  | 任小刚
【整改结果】
检验部门 | 服装品控部 |  | 检验担当 |  | 复核时间 | 2022-05-30 | 工厂负责人 |  | 任小刚

## 验货尺寸表
QC规格测量表
款号 | TAMMBK92762 |  | 品名 | 女式功能裤 |  |  | 生产工厂 | 穆棱
部位名称 | 指示规格 FINAL SPEC | [5 empty] | 黑色 XXL 样品规格 SAMPLE SPEC
| S | M | L | XL | XXL | XXXL | 洗前 | 洗后
| 165/80B | 170/84B | 175/88B | 180/92B | 185/96B | 190/100B | 185/96B
裤外侧长 | 93.9 | 96 | 98.1 | 100.2 | 102.3 | 104.4 | -0.8 | -1.3
内档长 | 65.5 | 67 | 68.5 | 70 | 71.5 | 73 | 0 | -0.5
腰围平量 | 70 | 74 | 78 | 83 | 89 | 95 | -1 | -2
臀围 | 94.4 | 98 | 102 | 106 | 110 | 114 | -1 | -1
腿围/2 | 28.4 | 29.5 | 30.8 | 32.1 | 33.4 | 34.7 | -0.4 | -0.4
膝围/2 | 20.3 | 21 | 21.7 | 22.4 | 23.3 | 24.2 | -0.8 | -1
脚口/2平量 | 15.5 | 16 | 16.5 | 17 | 17.7 | 18.4 | 0 | -0.4
前档长 含腰 | 28.4 | 29 | 29.6 | 30.3 | 30.9 | 31.6 | 0 | 0
后档长 含腰 | 38.6 | 39.5 | 40.6 | 41.7 | 42.8 | 43.9 | -0.8 | -1.8
前门襟长 不含腰 | 14 | 14.5 | 14.5 | 16 | 16 | 16 | 0 | 0
前插袋 | 15.5 | 16 | 16 | 17.5 | 17.5 | 17.5 | 0 | 0
腰高 | 4.5 | 4.5 | 4.5 | 4.5 | 4.5 | 4.5 | 0 | 0
备注：
初期请洗测2-3件，有问题的另加测量数量。
[7 empty] | 验货时间：5-30 |  | 跟单QC:任小刚 | 工厂负责人： | /任小刚

## 中期
TOREAD-QC中期检验报告书
订单类别 | 期单 |  | 合同签订方 |  | 江阴腾圣 |  | 生产工厂 | 穆棱
订单基础信息 |  |  | 生产•出货进度 |  |  |  | 指示•确认资料
款号 | TAMMBK92762 |  | 合同交期 |  | 第一批6/15交货585件 |  | 首件检验报告 |  | 有 | 无
品名 | 女士功能裤 |  | 裁剪完成数量 |  | 1516 |  | 首件检验未尽事项 |  | 有 | 无
色/号型数 | 2 | 5 | 缝制完成数量 |  | 1000 |  | 首件检验未尽事项内容
订单数量 | 585 |  | 包装完成数量 |  | 800
采购凭证编号： | CGDD22042200124 |  | 预计发货时间 |  | 2022-06-10
【附属资料确认】
原材料 | 正 | 误 |  | 洗水唛 | 正 | 误 |  | 印、绣花 | 正 | 误
辅料使用 | 正 | 误 |  | 合格证 | 正 | 误 |  | 缝纫用线 | 正 | 误
备注：
【检验明细】：检验明细（要求齐色、齐号至少10件检查）
F90X原木色：S-1件，M-3件，L-2件，XL-1件
G01X黑色：S-1件，XXL-2件
【耐水洗测试】：耐洗水测试明细（要求齐色、齐号）
F90X原木色：S/M/L/XL/XXL
G01X黑色：S/M/L/XL/XXL
【规格确认】
①规格测量明细以插入附件形式列明，并注明洗前洗后规格
②规格异常情况 |  | 有 | 无
说明：
【耐洗水确认】
粘衬 | OK | NG | 无此工艺 | 胶膜 | OK | NG | 无此工艺 | 扭曲 | OK | NG
印、绣花 | OK | NG | 无此工艺 | 压胶水压 | OK | NG | 无此工艺 | 水洗缩率 | OK | NG
补充事项：
【问题点与指导项目】 ★的问题应添加照片说明
1.腰头有左右宽窄不一致现象，请及时改进，大货不能接受。
2.上腰吃纵量要均匀，不能斜绺，请及时改正。
3.各拼接吃量要均匀，平服，不能吃纵不匀。
4.规格洗后偏差的部位要及时改进，保证洗前洗后规格再误差范围内。
5.注意熨烫裤腿左右要一样，不能熨烫出死褶。
6.注意清理干净脏污，线毛，划粉印。
以上问题请及时改正。
【整改的严重缺陷及整改复核时间】
备注：
检验部门 | 服装品控部 |  | 检验担当 |  | 查验时间 | 2022-06-14 | 工厂负责人 |  | 任小刚
【整改结果】
检验部门 | 服装品控部 |  | 检验担当 |  | 查验时间 | 2022-06-14 | 工厂负责人 |  | 任小刚

## 验货尺寸表 （中期）
QC规格测量表
款号 | TAMMBK92762 |  | 品名 | 女式功能裤 |  |  | 生产工厂 | 腾圣-穆棱
部位名称 | 指示规格 FINAL SPEC | [5 empty] | 样品规格 SAMPLE SPEC
| S | M | L | XL | XXL | XXXL | 黑色S | 原木色 M | 原木色XL
| 165/80B | 170/84B | 175/88B | 180/92B | 185/96B | 190/100B | 洗后 | 洗后 | 洗后
裤外侧长 | 93.9 | 96 | 98.1 | 100.2 | 102.3 | 104.4 | -1 | -0.5 | 0
内档长 | 65.5 | 67 | 68.5 | 70 | 71.5 | 73 | -1 | +0.5 | +1.5
腰围平量 | 70 | 74 | 78 | 83 | 89 | 95 | 0 | 0 | -1
臀围 | 94.4 | 98 | 102 | 106 | 110 | 114 | -0.4 | +1 | +1
腿围/2 | 28.4 | 29.5 | 30.8 | 32.1 | 33.4 | 34.7 | 0 | -0.5 | 0
膝围/2 | 20.3 | 21 | 21.7 | 22.4 | 23.3 | 24.2 | -0.5 | 0 | +0.5
脚口/2平量 | 15.5 | 16 | 16.5 | 17 | 17.7 | 18.4 | 0 | 0 | 0
前档长 含腰 | 28.4 | 29 | 29.6 | 30.3 | 30.9 | 31.6 | -0.4 | 0 | -0.3
后档长 含腰 | 38.6 | 39.5 | 40.6 | 41.7 | 42.8 | 43.9 | -0.6 | 0 | +0.3
前门襟长 不含腰 | 14 | 14.5 | 14.5 | 16 | 16 | 16
前插袋 | 15.5 | 16 | 16 | 17.5 | 17.5 | 17.5
腰高 | 4.5 | 4.5 | 4.5 | 4.5 | 4.5 | 4.5
备注：
初期请洗测2-3件，有问题的另加测量数量。
[7 empty] | 验货时间：6-14 |  | 跟单QC: | 工厂负责人： | /任小刚

## 尾期
QC出货报告书
订单类别 | 期单 |  | 款号 | TAMMBK92762 | 产品名称 | 女士功能裤 |  | 生产工厂 | 穆棱
订单数量 | 585 |  | 合同日期 | 第一批6/15交货585件 |  |  | 检验资料确认
色/号型数 | 2 | 5 | 交货形式 | 非直发 |  |  | 面料第三方合格报告 |  | 有 | 无
验货次数 | 1 |  | 非直发 | 苏州库 | 天津库 | 直发 | 成品第三方合格报告 |  | 有 | 无
验货数量 | 344 |  | 入仓数量 |  | 587 |  | 中期检验报告 |  | 有 | 无
检验方式 | 全检 | 抽检 | 免检 | 复检 | 再复检 | 采购凭证编号：
中期检验重大改善项目 |  | 有 | 无 | 改善结果 | 已改善
全色耐洗水测试 |  | 有 | 无 | 洗后结果 | 无异常 | 洗水前后缩量正常
【附属资料确认】
洗水唛 | 正 | 误 |  | 印、绣花 | 正 | 误 |  | 装箱数量 | 正 | 误
合格证 | 正 | 误 |  | 缝纫用线 | 正 | 误 |  | 箱唛表示 | 正 | 误
吊牌 | 正 | 误 |  | 包装方式 | 正 | 误 |  | 纸箱规格 | 正 | 误
【检验时成品完成情况及检验明细】
①成品完成比例（%）：100
②检验明细：F90X原木色 ：
G01X黑色：
②规格异常情况 |  | 有 | 无
情况说明：
【问题点描述】
1.脏污1件
2.线头2件
【检验结果】
合格：（正常接收） |  |  | 不合格： |  | ①返工翻修 |  | ②让步接受 |  | ③拒绝接收
备注： | 请按照以上提出的问题点改正
检验部门 | 服装QC部门 |  | 检验人 | 冯丽丽 | 查验时间 | 2022-06-08 | 工厂负责人 |  | 任小刚

## 验货尺寸表
QC规格测量表
款号 | TAMMBK92762 |  | 品名 | 女式功能裤 |  | 生产工厂 | 穆棱
部位名称 | 指示规格 FINAL SPEC |  |  |  |  | 样品规格 SAMPLE SPEC
| S | M | L | XL | XXL | S | M | L | XL | XXL
| 165/80B | 170/84B | 175/88B | 180/92B | 185/96B | 165/80B | 170/84B | 175/88B | 180/92B | 185/96B
裤外侧长 | 93.9 | 96 | 98.1 | 100.2 | 102.3 | 0.1/+0.5 | 0/-0.5 | 0/-0.5 | .-0.2/0 | -0.3/0
内档长 | 65.5 | 67 | 68.5 | 70 | 71.5 | 0/+0.3 | 0-0.3 | 0/-0.3 | 0/0 | 0/0
腰围平量 | 70 | 74 | 78 | 83 | 89 | 0/-0.5 | 0/-0.5 | -0.5/-0.5 | 0/-0.5 | 0/-0.3
臀围 | 94.4 | 98 | 102 | 106 | 110 | +0.1/+0.5 | 0/+0.3 | 0/0 | +0.2/+0.5 | +0.3/+0.3
腿围/2 | 28.4 | 29.5 | 30.8 | 32.1 | 33.4 | +0.1/-0.3 | 0/0 | +0.2/0 | -0.1/+0.3 | +0.1/0
膝围/2 | 20.3 | 21 | 21.7 | 22.4 | 23.3 | -0.3/-0.3 | 0/0 | -0.2/0 | +0.1/+0.2 | -0.1/0
脚口/2平量 | 15.5 | 16 | 16.5 | 17 | 17.7 | 0/-0.3 | 0/-0.2 | 0/0 | 0/0 | -0.2/0
前档长 含腰 | 28.4 | 29 | 29.6 | 30.3 | 30.9 | +0.1/0 | 0/0 | -0.1/0 | -0.1/0 | +0.1/0
后档长 含腰 | 38.6 | 39.5 | 40.6 | 41.7 | 42.8 | 0/+0.3 | +0.1/+0.3 | -0.1/+0.2 | -0.2/-0.5 | 0/+0.2
前门襟长 不含腰 | 14 | 14.5 | 14.5 | 16 | 16 | 0/0 | 0/0 | 0/0 | 0/0 | 0/0
前插袋 | 15.5 | 16 | 16 | 17.5 | 17.5 | 0/-0.2 | 0/0 | 0/0 | 0/0 | 0/0
腰高 | 4.5 | 4.5 | 4.5 | 4.5 | 4.5 | 0/0 | 0/0 | 0/0 | 0/0 | 0/0
备注：
初期请洗测2-3件，有问题的另加测量数量。
[6 empty] | 验货时间：6-8 |  | 跟单QC:任小刚 |  | 工厂负责人： | /任小刚

## 二批发货尾期
QC出货报告书
订单类别 | 期单 |  | 款号 | TAMMBK92762 | 产品名称 | 女士功能裤 |  | 生产工厂 | 腾圣-穆棱
订单数量 | 915 |  | 合同日期 | 第二批交期7月5日 |  |  | 检验资料确认
色/号型数 | 2 | 5 | 交货形式 | 非直发 |  |  | 面料第三方合格报告 |  | 有 | 无
验货次数 | 1 |  | 非直发 | 苏州库 | 天津库 | 直发 | 成品第三方合格报告 |  | 有 | 无
验货数量 | 342 |  | 入仓数量 |  | 922 |  | 中期检验报告 |  | 有 | 无
检验方式 | 全检 | 抽检 | 免检 | 复检 | 再复检 | 采购凭证编号：CGDD22042200125
中期检验重大改善项目 |  | 有 | 无 | 改善结果 | 已改善
全色耐洗水测试 |  | 有 | 无 | 洗后结果 | 无异常 | 洗水前后缩量正常
【附属资料确认】
洗水唛 | 正 | 误 |  | 印、绣花 | 正 | 误 |  | 装箱数量 | 正 | 误
合格证 | 正 | 误 |  | 缝纫用线 | 正 | 误 |  | 箱唛表示 | 正 | 误
吊牌 | 正 | 误 |  | 包装方式 | 正 | 误 |  | 纸箱规格 | 正 | 误
【检验时成品完成情况及检验明细】
①成品完成比例（%）：100
②检验明细：F90X原木色 50#箱S-33件/L-1件，39#箱M-35件，42#箱L-35件，43#箱-XL-35件，44#箱XXL-28件
G01X黑色20#箱S-35件，22#箱M-35件，26#箱-35件，31#箱XL-35件，34#箱XXL-35件
②规格异常情况 |  | 有 | 无
情况说明：
【问题点描述】
1.脏污1条
2.线头2条
【检验结果】
合格：（正常接收） |  |  | 不合格： |  | ①返工翻修 |  | ②让步接受 |  | ③拒绝接收
备注： | 请按照以上提出的问题点改正
检验部门 | 服装QC部门 |  | 检验人 | 冯丽丽 | 查验时间 | 2022-06-21 | 工厂负责人 |  | 任小刚

## 二批发货验货尺寸表
QC规格测量表
款号 | TAMMBK92762 |  | 品名 | 女式功能裤 |  | 生产工厂 | 穆棱
部位名称 | 指示规格 FINAL SPEC |  |  |  |  | 样品规格 SAMPLE SPEC
| S | M | L | XL | XXL | S | M | L | XL | XXL
| 165/80B | 170/84B | 175/88B | 180/92B | 185/96B | 165/80B | 170/84B | 175/88B | 180/92B | 185/96B
裤外侧长 | 93.9 | 96 | 98.1 | 100.2 | 102.3 | +0.1/0 | 0/0 | -0.1/+0.3 | -0.2/0 | +0.2/+0.5
内档长 | 65.5 | 67 | 68.5 | 70 | 71.5 | 0/0 | 0/0 | 0/0 | -0.2/-0.3 | 0/0
腰围平量 | 70 | 74 | 78 | 83 | 89 | 0/-0.5 | 0/0 | +0.5/-0.1 | -0.5/-0.6 | -0.3/0
臀围 | 94.4 | 98 | 102 | 106 | 110 | +0.1/+0.3 | +0.5/+0.3 | +0.7/+0.5 | +0.4/+0.3 | +0.5/+0.5
腿围/2 | 28.4 | 29.5 | 30.8 | 32.1 | 33.4 | 0/0 | +0.2/0 | +0.3/+0.2 | -0.1/-0.1 | +0.2/+0.3
膝围/2 | 20.3 | 21 | 21.7 | 22.4 | 23.3 | 0/0 | 0/0 | 0/0 | 0/0 | -0.2/-0.2
脚口/2平量 | 15.5 | 16 | 16.5 | 17 | 17.7 | 0/-0.2 | 0/0 | 0/0 | 0/0 | -0.2/0
前档长 含腰 | 28.4 | 29 | 29.6 | 30.3 | 30.9 | +0.1/0 | -0.1/-0.1 | -0.1/0 | 0/0 | 0/0
后档长 含腰 | 38.6 | 39.5 | 40.6 | 41.7 | 42.8 | -0.1/+0.3 | 0/0 | 0/0 | 0/0 | 0/0
前门襟长 不含腰 | 14 | 14.5 | 14.5 | 16 | 16 | 0/0 | 0/0 | 0/0 | 0/0 | 0/0
前插袋 | 15.5 | 16 | 16 | 17.5 | 17.5 | 0/0 | 0/0 | 0/0 | 0/0 | 0/0
腰高 | 4.5 | 4.5 | 4.5 | 4.5 | 4.5 | 0/0 | 0/0 | 0/0 | 0/0 | 0/0
备注：
初期请洗测2-3件，有问题的另加测量数量。
[6 empty] | 验货时间：6-21 |  | 跟单QC:任小刚 |  | 工厂负责人： | /任小刚

## 1.面料验布
TOREAD-面料验布测试报告登记表
序号 | 缸号 | 面料布种编号 | 颜色 | 数量 | 涉及到的款号 | 供应商 | 自检报告 | 匹头条实物样 | 疵点 | 断纱 | 色点 | 色杠 | 折痕 | 合计数量 | 备注
[9 empty] | 数量 | 数量 | 数量 | 数量 | 数量
| 7--5 | G14SS1451 | 黑色 | 122 | 761 | 福发纺织 |  |  | 0 | 0.5 | 0.5 | 0 | 0.5 | 1.5
| 7--1 | G14SS1451 | 黑色 | 116 | 761 | 福发纺织 |  |  | 0.5 | 0.5 | 0 | 0 | 0 | 1 | 短码1M
| 7--4 | G14SS1451 | 黑色 | 103 | 761 | 福发纺织 |  |  | 0 | 0 | 1 | 0 | 0 | 1 | 短码1M
| 8--6 | G14SS1451 | 黑色 | 57 | 761 | 福发纺织 |  |  | 0 | 1 | 0 | 0 | 0 | 1
| 8--8 | G14SS1451 | 黑色 | 59 | 761 | 福发纺织 |  |  | 0.5 | 1 | 0.5 | 0 | 0 | 2
| 8--7 | G14SS1451 | 黑色 | 127 | 761 | 福发纺织 |  |  | 0 | 1 | 0 | 0.5 | 0 | 1.5
| 1--1 | G14SS1451 | 原木色 | 72 | 761 | 福发纺织 |  |  | 0.5 | 0 | 0.5 | 0 | 0 | 1 | 短码1M
| 1--7 | G14SS1451 | 原木色 | 81 | 761 | 福发纺织 |  |  | 0 | 0.5 | 1 | 0 | 0 | 1.5 | 短码1M
| 2--5 | G14SS1451 | 原木色 | 67 | 761 | 福发纺织 |  |  | 0 | 0.5 | 0.5 | 0 | 0.5 | 1.5
制表时间：5-10 | [9 empty] | 测试人签名：任小刚
测试要求： 1、面料到厂第一时间做测试，根据面料的实际情况，可每缸抽取1-2卷过验布机。

## 2.面料缩率
TOREAD-面料缩率检测测试报告登记表
序号 | 供应商 | 缸号 | 面料布种编号 | 颜色 | 涉及到的款号 | 气缩 |  | 水缩 |  | 累计缩率 | 边中差，头尾差，实测结果 | 判定结果是否合格
[6 empty] | 径向百分比 | 纬向百分比 | 径向百分比 | 纬向百分比
2022-04-19 | 浙江福发 |  | G14SS1451 | 原木色 | 91761/91762 | 0.4% | 1% | 0% | 0.5% | 1% | 无 | YES
|  |  | G14SS1451 | 黑色 | 91761/91762 | 0.6% | 2% | 0% | 1% | 1% | 无 | YES
2022-04-20 | 泉州鼎诚 |  | G19SS1221 | 原木色 | 91761/91762 | 1% | 1.5% | 0.2% | 0.7% | 1% | 无 | YES
|  |  | G19SS1221 | 黑色 | 91761/91762 | 1.2% | 1% | 0.4% | 0.5% | 1% | 无 | YES
制表时间： | [6 empty] | 测试人签名：任小刚
测试要求： 1、面料到厂第一时间做测试，根据面料的实际情况，可每缸抽取1-2卷测试。 2、取布样中间部位测试，测试大小：50cmX50cm。 3、先烫缩后水洗【同一块面料进行两种测试】。（烫缩：110°-120度；洗缩：30°40分钟洗缩） 4、常规面料醒料24小时，弹力面料必须放料时长达到48小时以上。 5、测试边中色差、头尾色差情况（缝制9宫格查看）。

## 3.面料互染
TOREAD-面辅料互染测试报告登记表
项目 | 供应商 | 缸号 | 面料布种编号 | 颜色 | 涉及到的款号 | 物料1 |  |  | 物料2 |  |  | 物料3 |  |  | 物料4 |  |  | 物料5 |  |  | 结果 | 备注
[6 empty] | 物料编号 | 品名 | 供应商 | 物料编号 | 品名 | 供应商 | 物料编号 | 品名 | 供应商 | 物料编号 | 品名 | 供应商 | 物料编号 | 品名 | 供应商
洗测1次 | 杭州得力 | 7--5 | G14SS1451 | 黑色 | TAMMBK92762 | C2202 | 裤勾 | 伟星 | G19SS1221 | 经编面料 | 鼎诚 | G14FWSJ007 | 松紧带 | 东莞泰丰 |  | TOREAD字体厚板6CM | 川海 |  | 胶印9CM | 川海 | 无互染
|  | 7--1 |  | 黑色 |  | 物料6 |  |  | 物料7 |  |  | 物料8 |  |  | 物料9 |  |  | 物料10
|  | 8--6 |  | 黑色 |  | 物料编号 | 品名 | 供应商 | 物料编号 | 品名 | 供应商 | 物料编号 | 品名 | 供应商 | 物料编号 | 品名 | 供应商 | 物料编号 | 品名 | 供应商
|  | 1--1 |  | 原木色 |  | KE000011 | 3#尼龙闭尾正装，DA拉头，含注塑上下止 | KEE | KE000147 | 3#尼龙闭尾正装，DA拉头，含注塑上下止 | KEE | G20SSZM011 | TOREAD主唛/ZZM019/竖向尺码标 | 常美 | G20SSZM010 | TOREAD主唛/ZZM018/裤子主唛（下装） | 常美 | TAZ14S0012 | 洗标 | 宝绅科技
洗测2次 |  | 7--4 |  | 黑色 |  | 物料6 |  |  | 物料7 |  |  | 物料8 |  |  | 物料9 |  |  | 物料10 |  |  | 无互染
|  | 1--7 |  | 原木色 |  | 物料编号 | 品名 | 供应商 | 物料编号 | 品名 | 供应商 | 物料编号 | 品名 | 供应商 | 物料编号 | 品名 | 供应商 | 物料编号 | 品名 | 供应商
洗测3次 |  | 8--7 |  | 黑色 | [16 empty] | 无互染
|  | 2--5 |  | 原木色
洗测4次 |  | 8--8 |  | 黑色 | [16 empty] | 无互染
|  | 7--3 |  | 黑色
洗测5次 |  | 1--5 |  | 原木色 | [16 empty] | 无互染
|  | 2--2 |  | 原木色
制表时间： | [8 empty] | 测试人签名：任小刚
测试要求： 1、面辅料到厂第一时间做测试，根据面辅料的实际应用量情况，每色每缸做。 2、水温40°洗水40分钟，机洗一个程序，洗水共计5次。

## 4.面料静水压
TOREAD-面料5点水压测试报告登记表
日期 | 缸号 | 面料布种编号 | 颜色 | 涉及到的款号 | 供应商 | 上午(时间） | 测试条件 | 下午（时间） | 测试条件 | 加班（时间） | 测试条件 | 结果 | 备注
日期 | 批号 | 物料编号 | 颜色 | 涉及到的款号 | 供应商 | 上午(时间） | 测试条件 | 下午（时间） | 测试条件 | 加班（时间） | 测试条件 | 结果 | 备注
制表时间： | [7 empty] | 测试人签名：
测试要求：压胶面料 1、面料到厂第一时间做测试，根据面料的实际情况，每色每缸抽取1-2卷测试。 2、成衣制作时每天、每款、每色、每号需做水压测试。

## 5.特殊工艺测试
TOREAD-特殊工艺测试报告登记表
项目 | 供应商 | 缸号 | 面料布种编号 | 颜色 | 涉及到的款号 | 使用部位 | 物料工艺1 | 物料工艺2 | 物料工艺3 | 结果 | 备注
洗测1次 | 川海 |  | G14SS1451 | 黑色/原木色 | TAMMBK92762 | 前侧袋/后片 | 胶印 |  |  | ok
洗测2次 | 川海 |  | G14SS1451 | 黑色/原木色 | TAMMBK92762 | 前侧袋/后片 | 胶印 |  |  | ok
洗测3次 | 川海 |  | G14SS1451 | 黑色/原木色 | TAMMBK92762 | 前侧袋/后片 | 胶印 |  |  | ok
洗测4次 | 川海 |  | G14SS1451 | 黑色/原木色 | TAMMBK92762 | 前侧袋/后片 | 胶印 |  |  | ok
洗测5次 | 川海 |  | G14SS1451 | 黑色/原木色 | TAMMBK92762 | 前侧袋/后片 | 胶印 |  |  | ok
制表时间： | [6 empty] | 测试人签名：任小刚
测试要求： 1、胶条、装饰胶膜、印花类、生粘、激光开孔类 2、每款上线前做测试。 3、水温40°洗水40分钟，机洗一个程序，洗水共计5次。

## 6.织带类缩率测试
TOREAD - 织带类缩率测试报告登记表
序号 | 供应商 | 物料编号 | 颜色 | 涉及到的款号 | 气烫缩 | 水缩 | 累计缩率 | 判定结果是否合格
[5 empty] | 经向百分比 | 径向百分比
1 | 无锡美展欧 | M3701松紧带4.3CM | 黑色 | 761/762/788/913/763/759 | 1% | 0% | 1% | YES
2 | 无锡美展欧 | M3701松紧带4.3CM | 白色 | 761/762 | 4.5% | 1% | 2% | YES
2022.3.20 |  |  |  |  | 测试人签名：任小刚
测试要求： 1、织带及弹力织带、像根松紧、包边条等到厂后第一时间，做测试。