## 工作内容
生产工厂前期资料准备：
1 | 下单明细及货期进度
2 | 收集工艺资料
3 | 产前样衣分析
4 | 工厂排产计划收集
5 | 开裁前召开产前会议并拍照
6 | 工厂业务每周3下班前提交（每周生产进度表)
7 | 面料辅料到厂7个工作日内完成抽检记录（6个表格）；检验结果回执给材料商、探路者质量负责人（QC）
首期验货资料及条件：
1 | 生产线出成品10件左右
2 | 业务员提前3个工作日发OA验货申请
3 | 查看面料辅料的验货记录，按款核对清楚并提交给探路者质量负责人（QC）（Excel格式）（1-6测试表）
4 | 跟踪面料辅料到厂7个工作日内验货过程
5 | 提交实物检验图片和视频
6 | 工厂检验员拍照首期验货过程及生产线情况，（洗标主标，问题点
7 | 寄3-5件到公司（熨烫平整）并发OA说明
8 | 工厂首件验货填写（首期验货报告）+洗水前后规格表（Excel格式）
9 | OA申请首期：格式写明上线时间、已出成品件数、寄评定样衣明细、收件人、快递单号。
中期验货资料及条件：
1 | 生产线下50%，包装20%
2 | 业务员提前3个工作日发OA中期验货申请
3 | 提交并核对面料第3方检测报告内各项功能信息与洗标及吊牌是否吻合
4 | 齐色错码各号型2件到公司，并发QA说明
5 | 寄封样给公司1件（包装完整，附尺寸表一份）发OA，并抄给库房闫
6 | 工厂检验员拍照和拍视频中期验货过程及生产线情况（纸箱，未拆袋产品，洗标主标，合格证，问题产品
7 | 工厂中期验货填写(中期验货报告)+测量成衣洗水前后尺寸表（Excel格式）
8 | OA申请中期：格式写明已出成品件数、已包装数量、寄评定样衣明细、收件人、快递单号。
尾期验货资料及条件：
1 | 全部下机，包装95%
2 | 业务员提前3个工作日发OA尾期验货申请
3 | 提交并核对面料和成衣第3方检测报告各项功能及吊牌信息是否吻合
4 | 工厂验货过程视频和拍照片（纸箱，未拆袋的产品，合格证及功能吊牌+各色组洗标主标，问题产品，
5 | 工厂尾期验货填写（尾期验货报告）+齐色错码各3件以上规格测量尺寸表（Excel格式）
6 | 按公司要求按出货量比例抽验，并记录抽箱号及问题产品和数量
7 | OA申请中期：格式写明已包装完成款式、数量、自验货时间（直发款约验货时间）、出货箱单。
注：适用于自主管理类工厂

## AQL2.5验货
探路者尾期验货抽验标准
|  | AQL1.0 |  | AQL2.5 |  | AQL4.0
整批数量 | 抽验数量 | Ac | Re | Ac | Re | Ac | Re
≤90 | 13 | 0 | 1 | 0 | 1 | 1 | 2
91-150 | 20 | 0 | 1 | 1 | 2 | 2 | 3
151-280 | 32 | 0 | 1 | 2 | 3 | 3 | 4
281-500 | 50 | 1 | 2 | 3 | 4 | 5 | 6
501-1200 | 80 | 2 | 3 | 5 | 6 | 7 | 8
1201-3200 | 125 | 3 | 4 | 7 | 8 | 10 | 11
3201-10000 | 200 | 5 | 6 | 10 | 11 | 14 | 15
10001-35000 | 315 | 7 | 8 | 14 | 15 | 21 | 22
注：探路者验货按照AQL2.5验货标准实行

## 首期
TOREAD-首件（首批）检验报告书
订单类别 | 探路者 |  | 合同签订方 |  | 日升 |  | 生产工厂 | 丹东和美
订单基础信息 |  |  | 生产•出货进度 |  |  |  | 指示•确认资料
款号 | TAWAK91501款 |  | 合同交期 |  | 7月15日/7月30日/8月15日/8月25日 |  | 产前确认样 |  | 有 | 无
品名 | 男士冲锋衣 |  | 上线日 |  | 2022-06-18 |  | 原辅材料卡 |  | 有 | 无
色/号型数 | 5 | 6 | 缝制预计完成日 |  | 2022-07-14 |  | 大货面料确认样 |  | 有 | 无
订单数量 | 17287 |  | 包装预计完成日 |  | 2022-07-15 |  | 印花、刺绣确认样 |  | 有 | 无
|  |  | 预计发货时间 |  | 2022-07-15 |  | 洗唛、合格证指示资料 |  | 有 | 无
确认资料缺失内容说明：
【工艺确认】
原材料 | 正 | 误 |  | 印、绣花 | 正 | 误 | 无此工艺 | 洗水唛 | 正 | 误
辅料使用 | 正 | 误 |  | 胶膜工艺 | 正 | 误 | 无此工艺 | 合格证 | 正 | 误
制作工艺 | 正 | 误 |  | 压胶水压 | OK | NG | 无此工艺 | 缝纫用线 | 正 | 误
补充事项：
【面料品质确认】
物性检测 | OK | NG |  | 面料颜色 | OK | NG |  | 互染测试 | OK | NG
外观查验 | OK | NG |  | 面料缸差 | OK | NG |  | 水洗缩率 | OK | NG
问题描述：
【裁剪完成情况】
①裁剪完成比例（%）：
号型 颜色 | XXS | XS | S | M | L | XL | XXL | XXXL | XXXXL | 未裁齐原因
青灰蓝 |  |  | OK | OK | OK | OK | OK | OK |  | 分批裁剪
灰湖绿 |  |  | OK | OK | OK | OK | OK | OK |  | 分批裁剪
黑 |  |  | OK | OK | OK | OK | OK | OK |  | 分批裁剪
松露红 |  |  | OK | OK | OK | OK | OK | OK |  | 分批裁剪
明灰 |  |  | OK | OK | OK | OK | OK | OK |  | 分批裁剪
【成品检查明细】★颜色、数量需要写清楚
黑色 L# 2件
【规格确认】
①规格测量明细以插入附件形式列明，并注明洗前洗后规格
②规格异常情况 |  | 有 | 无 | 备注：
【问题点与指导项目】 ★的问题应添加照片说明（包括成品及半成品检查）
外件：1.前门牌压胶起泡，拐角处不平 内件： 1.前止口明线不等宽
2.前胸转移印标洗后有脱落现象 2.前领口压明线要压到暗缝里
3.下摆明线打斜柳 3.侧斗拉链外露不等宽，并有起浪现象
4.袖笼压胶不平打斜柳 4.侧斗拉链库左右不对称
5.帽口明线打斜柳 5.袖笼吃纵不均
6.内主项拉链起浪 6.下摆袖头明线要等宽
7.袖头明线打斜柳
以上问题请及时改正。
【耐洗水确认】
粘衬 | OK | NG | 无此工艺 | 胶膜 | OK | NG | 无此工艺 | 扭曲 | OK | NG
印、绣花 | OK | NG | 无此工艺 | 压胶水压 | OK | NG | 无此工艺 | 水洗缩率 | OK | NG
补充事项：
【重大改善说明及整改复核时间】
检验部门 | 服装品控部 |  | 检验担当 |  | 查验时间 |  | 工厂负责人
【整改结果】
检验部门 | 服装品控部 |  | 检验担当 | 周苑 | 复核时间 | 2022-07-15 | 工厂负责人 |  | 于家和

## 首期尺寸
QC规格测量表
款号 | TAWAK91501款 |  | 品名 | 男士冲锋衣 |  |  | 生产工厂 | 丹东和美
外件各部位名称 | 指示规格 FINAL SPEC | [5 empty] | 样品规格 SAMPLE SPEC
| S | M | L | XL | XXL | XXXL | S | M | L | XL | XXL | XXXL
黑色洗后/洗前
后中长 | 71 | 72 | 74 | 76 | 78 | 79 |  |  | -0.5-0.5
胸围（L号后领中下30CM量） | 114 | 118 | 122 | 126 | 130 | 136 |  |  | 00
腰围 | 110 | 114 | 118 | 122 | 127 | 133 |  |  | +1+1
摆围 | 110 | 114 | 118 | 122 | 127 | 133 |  |  | 00
上领围 | 58 | 59 | 60 | 61 | 62 | 63.5 |  |  | 00
肩宽 | 47.6 | 48.8 | 50 | 51.2 | 52.4 | 53.8 |  |  | +0.3+0.5
袖长 | 62.2 | 62.8 | 64 | 65.2 | 66.4 | 67 |  |  | -0.5-0.5
袖肥/2（参考值见注解）（L号肩点下14.5cm垂直量） | 22.9 | 23.7 | 24.5 | 25.3 | 26.1 | 27.4 |  |  | 0+0.3
袖肘围/2（L号肩颈点过肩点下47cm） | 19.6 | 20.3 | 21 | 21.7 | 22.4 | 23.4 |  |  | 00
袖口围/2（拉量） | 14 | 14.5 | 15 | 15.5 | 16 | 16.7 |  |  | 00
内件各部位名称 | S | M | L | XL | XXL | XXXL | S | M | L | XL | XXL | XXXL
黑色洗后/洗前
后中长 | 68 | 69 | 71 | 73 | 75 | 76 |  |  | +0.5+1
胸围 | 106 | 110 | 114 | 118 | 122 | 128 |  |  | -2-1
腰围 | 102 | 106 | 110 | 114 | 119 | 125 |  |  | -2-1
摆围 | 102 | 106 | 110 | 114 | 119 | 125 |  |  | -2-1
上领围 | 46 | 47 | 48 | 49 | 50 | 51.5 |  |  | 00
肩宽 | 44.6 | 45.8 | 47 | 48.2 | 49.4 | 50.8 |  |  | 0-1
肩点袖长 | 60.2 | 60.8 | 62 | 63.2 | 64.4 | 65 |  |  | +0.5/0
袖肥/2（参考值见注解） | 19.4 | 20.2 | 21 | 21.8 | 22.6 | 23.9 |  |  | 00
袖肘围/2 | 16.6 | 17.3 | 18 | 18.7 | 19.4 | 20.4 |  |  | 0-0.5
袖口围平量/2 | 10 | 10.5 | 11 | 11.5 | 12 | 12.7 |  |  | -0.5-0.5
备注：
初期请洗测2-3件，有问题的另加测量数量。
[7 empty] | 验货时间：7月5日 |  | 跟单QC:周苑 |  | 工厂负责人： | 于家和

## 中期
TOREAD-QC中期检验报告书
订单类别 | 探路者 |  | 合同签订方 |  | 日升 |  | 生产工厂 | 丹东和美
订单基础信息 |  |  | 生产•出货进度 |  |  |  | 指示•确认资料
款号 | TAWAK91501款 |  | 合同交期 |  | 7/15,7/30,8/15,8/25 |  | 首件检验报告 |  | 有 | 无
品名 | 男士冲锋衣 |  | 裁剪完成数量 |  | 5844 |  | 首件检验未尽事项 |  | 有 | 无
色/号型数 | 5 | 6 | 缝制完成数量 |  | 4008 |  | 首件检验未尽事项内容
订单数量 | 17287 |  | 包装完成数量 |  | 4008
|  |  | 预计发货时间 |  | 2022-07-15
【附属资料确认】
原材料 | 正 | 误 |  | 洗水唛 | 正 | 误 |  | 印、绣花 | 正 | 误
辅料使用 | 正 | 误 |  | 合格证 | 正 | 误 |  | 缝纫用线 | 正 | 误
备注：
【检验明细】：检验明细（要求齐色、齐号至少10件检查）
齐色齐码各2件
【耐水洗测试】：耐洗水测试明细（要求齐色、齐号）
【规格确认】
①规格测量明细以插入附件形式列明，并注明洗前洗后规格
②规格异常情况 |  | 有 | 无
说明：
【耐洗水确认】
粘衬 | OK | NG | 无此工艺 | 胶膜 | OK | NG | 无此工艺 | 扭曲 | OK | NG
印、绣花 | OK | NG | 无此工艺 | 压胶水压 | OK | NG | 无此工艺 | 水洗缩率 | OK | NG
补充事项：
【问题点与指导项目】 ★的问题应添加照片说明
外件：1.前门牌压胶起泡，拐角处不平 内件： 1.前止口明线不等宽
2.前胸转移印标洗后有脱落现象 2.前领口压明线要压到暗缝里
3.下摆明线打斜柳 3.侧斗拉链外露不等宽，并有起浪现象
4.袖笼压胶不平打斜柳 4.侧斗拉链库左右不对称
5.帽口明线打斜柳 5.袖笼吃纵不均
以上问题请及时改正。
【整改的严重缺陷及整改复核时间】
备注：
检验部门 | 服装品控部 |  | 检验担当 |  | 查验时间 |  | 工厂负责人
【整改结果】
检验部门 | 服装品控部 |  | 检验担当 | 周苑 | 查验时间 | 2022-07-15 | 工厂负责人 |  | 于家和

## 中期尺寸
QC规格测量表
款号 | TAWAK91501款 |  | 品名 | 男士冲锋衣 |  |  | 生产工厂 | 丹东和美
外件各部位名称 | 指示规格 FINAL SPEC | [5 empty] | 样品规格 SAMPLE SPEC
| S | M | L | XL | XXL | XXXL | S | M | L | XL | XXL | XXXL
[7 empty] | 明灰 | 松露红 | 黑色 | 青蓝灰 | 松露红 | 灰湖绿
后中长 | 71 | 72 | 74 | 76 | 78 | 79 | -0.5.0 | 0+0.2 | 0+0.2 | 0+0.3 | 0+0.5 | 0+0.5
胸围（L号后领中下30CM量） | 114 | 118 | 122 | 126 | 130 | 136 | 0-1 | 0+0.6 | 0+0.6 | -1+1 | 00 | 00
腰围 | 110 | 114 | 118 | 122 | 127 | 133 | +1。0 | +1.0 | +1.0 | +1。0 | -1-1 | -1-1
摆围 | 110 | 114 | 118 | 122 | 127 | 133 | 00 | 00 | 00 | 00 | 0-1 | 0-1
上领围 | 58 | 59 | 60 | 61 | 62 | 63.5 | 00 | 00 | 00 | +0.5+0.5 | 00 | 00
肩宽 | 47.6 | 48.8 | 50 | 51.2 | 52.4 | 53.8 | +0.2.0 | +0.5+0.5 | +0.5+0.5 | +0.5+0.5 | 0+0.3 | +0.2+0.5
袖长 | 62.2 | 62.8 | 64 | 65.2 | 66.4 | 67 | +0.3+0.2 | +0.3+0.2 | +0.3.0 | +0.3.0 | -0.2.0 | +0.5.0
袖肥/2（参考值见注解）（L号肩点下14.5cm垂直量） | 22.9 | 23.7 | 24.5 | 25.3 | 26.1 | 27.4 | +0.5.0 | +0.5.0 | +0.7+0.5 | +0.7+0.5 | 0+0.2 | +0.8+0.6
袖肘围/2（L号肩颈点过肩点下47cm） | 19.6 | 20.3 | 21 | 21.7 | 22.4 | 23.4 | 0-0.3 | 0-0.3 | 0+0.3 | 0+0.3 | 00 | +0.6.0
袖口围/2（拉量） | 14 | 14.5 | 15 | 15.5 | 16 | 16.7 | 00 | 00 | +0.3.0 | +0.3.0 | 00 | +0.3.0
内件各部位名称 | S | M | L | XL | XXL | XXXL | S | M | L | XL | XXL | XXXL
[7 empty] | 黑色 | 黑色 | 黑色 | 青蓝灰 | 黑色 | 灰湖绿
后中长 | 68 | 69 | 71 | 73 | 75 | 76 | 黑色 | -1.0 | -1.0 | 0-0.3 | 00 | -1.0
胸围 | 106 | 110 | 114 | 118 | 122 | 128 | 00 | 0-1 | 0-1 | -1.0 | 0-2 | 0-1
腰围 | 102 | 106 | 110 | 114 | 119 | 125 | 0-2 | -1.0 | -1.0 | -1-1 | -1.0 | -1.0
摆围 | 102 | 106 | 110 | 114 | 119 | 125 | -1.0 | 00 | 00 | 0-1 | 00 | 00
上领围 | 46 | 47 | 48 | 49 | 50 | 51.5 | 00 | 0+1 | 0+1 | 00 | +1+1 | 0+1
肩宽 | 44.6 | 45.8 | 47 | 48.2 | 49.4 | 50.8 | +1+1 | +0.5.0 | +0.5.0 | +0.5.0 | +1.0 | +0.5.0
肩点袖长 | 60.2 | 60.8 | 62 | 63.2 | 64.4 | 65 | 0+1 | 0+0.2 | 00 | 0+0.2 | 00 | 0+0.2
袖肥/2（参考值见注解） | 19.4 | 20.2 | 21 | 21.8 | 22.6 | 23.9 | 00 | +0.8+0.5 | +1+0.4 | +0.8+0.5 | +1+0.4 | +0.8+0.5
袖肘围/2 | 16.6 | 17.3 | 18 | 18.7 | 19.4 | 20.4 | 00 | 00 | +0.6.0 | 00 | +0.6.0 | 00
袖口围平量/2 | 10 | 10.5 | 11 | 11.5 | 12 | 12.7 | -0.2.0 | 00 | -0.5-0.5 | 00 | -0.5-0.5 | 00
备注：
初期请洗测2-3件，有问题的另加测量数量。
[7 empty] | 验货时间：7月10日 |  | 跟单QC:周苑 |  | 工厂负责人： | 于家和

## 尾期
QC出货报告书
订单类别 | 探路者 |  | 款号 | TAWWAK91501 | 产品名称 | 男士套绒冲锋衣 |  | 生产工厂 | 丹东和美
订单数量 | 17287 |  | 合同日期 | 7/15,7/30,8/15,8/25 |  |  | 检验资料确认
色/号型数 | 5 | 6 | 交货形式 | 沈阳仓，天津NDC |  |  | 面料第三方合格报告 |  | 有 | 无
验货次数 | 1 |  | 非直发 | 沈阳仓 | 天津库 | 直发 | 成品第三方合格报告 |  | 有 | 无
验货数量 | 210 |  | 入仓数量 | 270 | 3678 |  | 中期检验报告 |  | 有 | 无
采购凭证编号：CGDD22042200426
检验方式 | 全检 | 抽验 | 免检 | 复检 | 再复检 | 采购凭证编号：CGDD22042200426
中期检验重大改善项目 |  | 有 | 无 | 改善结果 | 已改善
全色耐洗水测试 |  | 有 | 无 | 洗后结果 | 无异常 | 洗水前后缩量正常
【附属资料确认】
洗水唛 | 正 | 误 |  | 印、绣花 | 正 | 误 |  | 装箱数量 | 正 | 误
合格证 | 正 | 误 |  | 缝纫用线 | 正 | 误 |  | 箱唛表示 | 正 | 误
吊牌 | 正 | 误 |  | 包装方式 | 正 | 误 |  | 纸箱规格 | 正 | 误
【检验时成品完成情况及检验明细】
①成品完成比例（%）：95%
②检验明细：黑色：2#，10#，111#，68#，121#，33#，31#，164#，169#
灰湖绿：271#，183#，265#，218#，196#，242#，209#，
青蓝灰：407#，368#，390#，401#，374#，400#，19#
松露红：283#，307#，301#，287#，27#，297#
明灰：330#，343#，348#，331#，347#，352#
②规格异常情况 |  | 有 | 无
情况说明：
【问题点描述】
1.压胶不良3件
2.粉印2件
3.浮现头3件
4.内件袖笼吃纵不平1件
【检验结果】
合格：（正常接收） |  |  | 不合格： |  | ①返工翻修 |  | ②让步接受 |  | ③拒绝接收
备注：
检验部门 | 服装QC部门 |  | 检验人 | 周苑 | 查验时间 | 2022-07-14 | 工厂负责人 |  | 于家和

## 尾期尺寸
QC规格测量表
款号 | TAWAK91501款 |  | 品名 | 男士冲锋衣 |  |  | 生产工厂 | 丹东和美
外件各部位名称 | 指示规格 FINAL SPEC | [5 empty] | 样品规格 SAMPLE SPEC
| S | M | L | XL | XXL | XXXL | S | M | L | XL | XXL | XXXL
[7 empty] | 明灰 | 松露红 | 黑色 | 青蓝灰 | 松露红 | 灰湖绿
后中长 | 71 | 72 | 74 | 76 | 78 | 79 | +0.5-0.5 | 0+0.2 | -0.5.0 | 0+0.5 | 0+0.5 | 0+-。3
胸围（L号后领中下30CM量） | 114 | 118 | 122 | 126 | 130 | 136 | +1.0 | 0+0.6 | 0-1 | 0+1 | 00 | -1+1
腰围 | 110 | 114 | 118 | 122 | 127 | 133 | -1-1 | +1.0 | +1。0 | +1.0 | -1-1 | +1。0
摆围 | 110 | 114 | 118 | 122 | 127 | 133 | 0-1 | 00 | 00 | +1.0 | 0-1 | 00
上领围 | 58 | 59 | 60 | 61 | 62 | 63.5 | 00 | 00 | 00 | +1.0 | 00 | +0.5+0.5
肩宽 | 47.6 | 48.8 | 50 | 51.2 | 52.4 | 53.8 | +0.5+0.5 | +0.5+0.5 | +0.2.0 | +0.5+0.5 | 0+0.3 | +0.2+0.5
袖长 | 62.2 | 62.8 | 64 | 65.2 | 66.4 | 67 | +0.3+0.3 | -0.5.0 | +0.3+0.2 | +0.3.0 | -0.2.0 | +0.5.0
袖肥/2（参考值见注解）（L号肩点下14.5cm垂直量） | 22.9 | 23.7 | 24.5 | 25.3 | 26.1 | 27.4 | +0.8+0.7 | +0.8+0.5 | +0.5.0 | +0.7+0.5 | 0+0.2 | +0.8+0.6
袖肘围/2（L号肩颈点过肩点下47cm） | 19.6 | 20.3 | 21 | 21.7 | 22.4 | 23.4 | -0.3.0 | 0+0.2 | 0-0.3 | 0+0.3 | 00 | +0.6.0
袖口围/2（拉量） | 14 | 14.5 | 15 | 15.5 | 16 | 16.7 | 00 | 00 | 00 | +0.3.0 | 00 | +0.3.0
内件各部位名称 | S | M | L | XL | XXL | XXXL | S | M | L | XL | XXL | XXXL
[7 empty] | 黑色 | 黑色 | 黑色 | 青蓝灰 | 黑色 | 灰湖绿
后中长 | 68 | 69 | 71 | 73 | 75 | 76 | 0-0.3 | -1.0 | +0.5+0.5 | 0+0.5 | 00 | -1+0.5
胸围 | 106 | 110 | 114 | 118 | 122 | 128 | -1.0 | 0-1 | -1.0 | -1-1 | 0-2 | 00
腰围 | 102 | 106 | 110 | 114 | 119 | 125 | -1-1 | -1.0 | 00 | -1-1 | -1.0 | -1-1
摆围 | 102 | 106 | 110 | 114 | 119 | 125 | 0-1 | 00 | -1-1 | -1.0 | 00 | -1-1
上领围 | 46 | 47 | 48 | 49 | 50 | 51.5 | 00 | 0+1 | 00 | +1.0 | +1+1 | +0.5+0.5
肩宽 | 44.6 | 45.8 | 47 | 48.2 | 49.4 | 50.8 | +0.5.0 | +0.5.0 | -0.5.0 | +0.8+0.5 | +1.0 | +0.7+0.8
肩点袖长 | 60.2 | 60.8 | 62 | 63.2 | 64.4 | 65 | 0+0.2 | 0+0.2 | 0+0.3 | +0.3.0 | 00 | 0+1
袖肥/2（参考值见注解） | 19.4 | 20.2 | 21 | 21.8 | 22.6 | 23.9 | -0.2.0 | +0.8+0.5 | 0+0.3 | 0-0.3 | +1+0.4 | 00
袖肘围/2 | 16.6 | 17.3 | 18 | 18.7 | 19.4 | 20.4 | 00 | 00 | +0.3.0 | -0.2-0.3 | +0.6.0 | 00
袖口围平量/2 | 10 | 10.5 | 11 | 11.5 | 12 | 12.7 | 00 | 00 | -0.5.0 | 00 | -0.5-0.5 | -0.2.0
备注：
初期请洗测2-3件，有问题的另加测量数量。
[7 empty] | 验货时间：7月14日 |  | 跟单QC:周苑 |  | 工厂负责人： | 于家和

## 1.面料验布
TOREAD-面料验布测试报告登记表
序号 | 缸号 | 面料布种编号 | 颜色 | 涉及到的款号 | 供应商 | 自检报告 | 匹头条实物样 | 疵点 | 断纱 | 色点 | 色杠 | 折痕 | 合计数量 | 备注
[8 empty] | 数量 | 数量 | 数量 | 数量 | 数量
1 | 71 | FW07830 | 22FW青灰蓝 | TAWWAK91501 | 丹东优耐特 | 有 | 190.5 | 1 |  | 2 |  | 1 | 4 | YES
2 | 71 | FW07830 | 22FW青灰蓝 | TAWWAK91501 | 丹东优耐特 | 有 | 191 | 2 | 1 |  | 1 | 1 | 5 | YES
3 | 65 | FW07830 | 22FW青灰蓝 | TAWWAK91501 | 丹东优耐特 | 有 | 190.4 | 2 |  | 2 |  | 2 | 6 | YES
4 | 65 | FW07830 | 22FW青灰蓝 | TAWWAK91501 | 丹东优耐特 | 有 | 193 | 1 |  | 2 |  | 2 | 5 | YES
5 | 66 | FW07830 | 21SS明灰 | TAWWAK91501 | 丹东优耐特 | 有 | 209.3 | 1 | 1 |  | 1 |  | 3 | YES
6 | 66 | FW07830 | 21SS明灰 | TAWWAK91501 | 丹东优耐特 | 有 | 202 |  | 2 |  |  | 1 | 3 | YES
7 | 67 | FW07830 | 21SS明灰 | TAWWAK91501 | 丹东优耐特 | 有 | 193 |  |  | 3 |  | 1 | 4 | YES
8 | 60 | FW07830 | 20FW灰湖绿 | TAWWAK91501 | 丹东优耐特 | 有 | 179 | 1 |  | 1 |  | 2 | 4 | YES
9 | 60 | FW07830 | 20FW灰湖绿 | TAWWAK91501 | 丹东优耐特 | 有 | 195 |  | 1 |  | 2 |  | 3 | YES
10 | 61 | FW07830 | 20FW灰湖绿 | TAWWAK91501 | 丹东优耐特 | 有 | 112 |  | 1 | 1 |  |  | 2 | YES
11 | 61 | FW07830 | 20FW灰湖绿 | TAWWAK91501 | 丹东优耐特 | 有 | 193.1 | 1 |  |  | 2 |  | 3 | YES
12 | 59 | FW07830 | 20FW灰湖绿 | TAWWAK91501 | 丹东优耐特 | 有 | 192.1 | 1 | 1 |  | 1 |  | 3 | YES
13 | 57 | FW07830 | 19SS黑色 | TAWWAK91501 | 丹东优耐特 | 有 | 186.5 | 1 |  | 1 |  | 1 | 3 | YES
14 | 56 | FW07830 | 19SS黑色 | TAWWAK91501 | 丹东优耐特 | 有 | 110 | 1 | 1 |  |  | 2 | 4 | YES
15 | 55 | FW07830 | 19SS黑色 | TAWWAK91501 | 丹东优耐特 | 有 | 114 | 2 | 1 | 1 |  | 1 | 5 | YES
16 |  | FW07830 | 22FW松露红 | TAWWAK91501 | 丹东优耐特 | 有 |  | 2 |  |  |  | 3 | 5 | YES
17 |  | FW07830 | 22FW松露红 | TAWWAK91501 | 丹东优耐特 | 有 |  | 1 |  |  |  | 3 | 4 | YES
18 |  | FW07830 | 22FW松露红 | TAWWAK91501 | 丹东优耐特 | 有 |  | 2 |  |  |  | 2 | 4 | YES
1 | 15 | FW00020 |  | TAWWAK91501 | 福建乾丰 | 有 | 140 | 2 | 1 |  | 1 |  | 4 | YES
2 | 15 | FW00020 |  | TAWWAK91501 | 福建乾丰 | 有 | 138 | 1 | 3 |  | 1 |  | 5 | YES
3 | 17 | FW00020 |  | TAWWAK91501 | 福建乾丰 | 有 | 125 | 3 | 1 |  | 1 |  | 5 | YES
4 | 17 | FW00020 |  | TAWWAK91501 | 福建乾丰 | 有 | 121 | 2 | 2 |  | 1 |  | 5 | YES
5 | 66 | FW00020 |  | TAWWAK91501 | 福建乾丰 | 有 | 110 | 1 | 1 | 1 |  |  | 3 | YES
6 | 66 | FW00020 |  | TAWWAK91501 | 福建乾丰 | 有 | 99 | 1 | 2 | 1 |  |  | 4 | YES
7 | 67 | FW00020 |  | TAWWAK91501 | 福建乾丰 | 有 | 120 | 1 | 3 | 1 |  |  | 5 | YES
8 | 67 | FW00020 |  | TAWWAK91501 | 福建乾丰 | 有 | 115 | 1 | 2 | 1 | 2 |  | 6 | YES
9 | 22 | FW00020 |  | TAWWAK91501 | 福建乾丰 | 有 | 99 | 1 | 2 | 2 | 1 |  | 6 | YES
10 | 22 | FW00020 |  | TAWWAK91501 | 福建乾丰 | 有 | 87 | 2 | 1 | 3 | 1 |  | 7 | YES
11 | 76 | FW00020 |  | TAWWAK91501 | 福建乾丰 | 有 | 138 | 2 | 2 | 1 |  |  | 5 | YES
12 | 76 | FW00020 |  | TAWWAK91501 | 福建乾丰 | 有 | 140 | 2 | 1 |  | 2 |  | 5 | YES
制表时间：6月8日 | [8 empty] | 测试人签名：关宇兴
测试要求： 1、面料到厂第一时间做测试，根据面料的实际情况，可每缸抽取1-2卷过验布机。

## 2.面料缩率
TOREAD-面料缩率检测测试报告登记表
序号 | 供应商 | 缸号 | 面料布种编号 | 颜色 | 涉及到的款号 | 气缩 |  | 水缩 |  | 累计缩率 | 边中差，头尾差，实测结果 | 判定结果是否合格
[6 empty] | 径向百分比 | 纬向百分比 | 径向百分比 | 纬向百分比
| 丹东优耐特 | . 71 | G20FW0980/5151三防贴膜版素色 | 22FW青灰蓝 | TAWWAK91501 | 0.6% | 0% |  |  |  | 无 | YES
|  | . 65 |  |  |  | 0.6% | 0% |  |  |  | 无 | YES
|  | . 60 |  | 20FW灰湖绿 |  | 0.6% | 0% |  |  |  | 无 | YES
|  | . 61 |  |  |  | 0.6% | 0% |  |  |  | 无 | YES
|  | . 15 |  | 19SS黑色 |  | 0.8% | 0% |  |  |  | 无 | YES
|  | . 17 |  |  |  | 0.8% | 0% |  |  |  | 无 | YES
|  |  |  | 22FW松露红 |  | 0.8% | 0% |  |  |  | 无 | YES
[6 empty] | 0.8% | 0% |  |  |  | 无 | YES
|  | . 66 |  | 21SS明灰 |  | 0.6% | 0% |  |  |  | 无 | YES
|  | . 67 |  |  |  | 0.6% | 0% |  |  |  | 无 | YES
制表时间： | [6 empty] | 测试人签名：徐浩轩
测试要求： 1、面料到厂第一时间做测试，根据面料的实际情况，可每缸抽取1-2卷测试。 2、取布样中间部位测试，测试大小：50cmX50cm。 3、先烫缩后水洗【同一块面料进行两种测试】。（烫缩：110°-120度；洗缩：30°40分钟洗缩） 4、常规面料醒料24小时，弹力面料必须放料时长达到48小时以上。 5、测试边中色差、头尾色差情况（缝制9宫格查看）。

## 3.面料互染
TOREAD-面辅料互染测试报告登记表
项目 | 供应商 | 缸号 | 面料布种编号 | 颜色 | 涉及到的款号 | 物料1 |  |  | 物料2 |  |  | 物料3 |  |  | 物料4 |  |  | 物料5 |  |  | 结果 | 备注
[6 empty] | 物料编号 | 品名 | 供应商 | 物料编号 | 品名 | 供应商 | 物料编号 | 品名 | 供应商 | 物料编号 | 品名 | 供应商 | 物料编号 | 品名 | 供应商
洗测1次 | 丹东优耐特 |  | FK04370经编面料对贴合摇粒绒 | 22FW青灰蓝/'20FW灰湖绿/19SS黑色/22FW松露红/21SS明灰 | TAWWAK91501 | YK00186 | 5#尼龙开尾反装，DABLH拉头，含注塑上下止 | YK | YK00030 | 5#树脂开尾左插，DALH拉头，含注塑上止 | YK | LP00142 | 结绳硅胶管拉袢 | 浙江伟星 | SK00011 | B528藏面四件扣 | 浙江伟星 | KK00045 | 注塑双孔卡扣（TOREAD） | 浙江伟星 | OK | YES
[6 empty] | 物料6 |  |  | 物料7 |  |  | 物料8 |  |  | 物料9 |  |  | 物料10
[6 empty] | 物料编号 | 品名 | 供应商 | 物料编号 | 品名 | 供应商 | 物料编号 | 品名 | 供应商 | 物料编号 | 品名 | 供应商 | 物料编号 | 品名 | 供应商
[6 empty] | XJ00013 | 丝印珠穆朗玛LOGO弹力绳 | 东莞泰丰 | MS00016 | 魔术贴勾面 | 无锡百和 | MS00093 | TOREAD热压毛面魔术贴 | 无锡百和 | XJ00002 | 橡筋绳 | 上海锦湾 | KK00007 | 单耳花边卡 | 浙江伟星 | OK | YES
[6 empty] | 物料11 |  |  | 物料12 |  |  | 物料13 |  |  | 物料14 |  |  | 物料15
[6 empty] | 物料编号 | 品名 | 供应商 | 物料编号 | 品名 | 供应商 | 物料编号 | 品名 | 供应商 | 物料编号 | 品名 | 供应商 | 物料编号 | 品名 | 供应商
[6 empty] | ZD00014 | 订卡织带 | 上海锦湾 | BB00003 | 弹力包边带 | 东莞泰丰 | SJ00009 | 松紧带 | 东莞泰丰 | JB00142 | TOREAD植胶毛毡标 | 广州梓柏 | ZY00235 | 探路者立体转移标 | 冠荣 | OK | YES
洗测2次 | [5 empty] | 同上 洗测OK
洗测4次
洗测5次
制表时间： | [8 empty] | 测试人签名：鄂小龙
测试要求： 1、面辅料到厂第一时间做测试，根据面料的实际情况，每色每缸做。 2、水温40°洗水40分钟，机洗一个程序，洗水共计5次。

## 4.面料静水压
TOREAD-面料5点水压测试报告登记表
日期 | 缸号 | 面料布种编号 | 颜色 | 涉及到的款号 | 供应商 | 上午(时间） | 测试条件 | 下午（时间） | 测试条件 | 加班（时间） | 测试条件 | 结果 | 备注
[10 empty] | 无 |  | OK | YES
日期 | 批号 | 物料编号 | 颜色 | 涉及到的款号 | 供应商 | 上午(时间） | 测试条件 | 下午（时间） | 测试条件 | 加班（时间） | 测试条件 | 结果 | 备注
制表时间： | [7 empty] | 测试人签名： 鄂小龙
测试要求： 1、面料到厂第一时间做测试，根据面料的实际情况，每色每缸抽取1-2卷测试。 2、成衣制作时每天、每款、每色、每号需做水压测试。

## 6.织带类缩率测试
TOREAD - 织带类缩率测试报告登记表
序号 | 供应商 | 物料编号 | 颜色 | 涉及到的款号 | 气烫缩 | 水缩 | 累计缩率 | 判定结果是否合格
[5 empty] | 经向百分比 | 径向百分比
| 东莞泰丰 | 丝印珠穆朗玛LOGO弹力绳 | 青灰蓝/灰湖绿/黑色/松露红/黑色 | TAWWAK91501 | 0.4% | 0 | 4CM％ | YES
| 上海锦湾 | 橡筋绳 | 青灰蓝/灰湖绿/黑色/松露红/黑色 |  | 0.4% | 0 | 4CM％ | YES
| 东莞泰丰 | 弹力包边带 | 青灰蓝/灰湖绿/黑色 |  | 0.5% | 0 | 5CM％ | YES
制表时间： |  |  |  |  | 测试人签名：鄂小龙
测试要求： 1、织带及弹力织带、像根松紧、包边条等到厂后第一时间，做测试。

## 5.特殊工艺测试
TOREAD-特殊工艺测试报告登记表
项目 | 供应商 | 规格 | 面料布种编号 | 颜色 | 涉及到的款号 | 使用部位 | 物料工艺1 | 物料工艺2 | 物料工艺3 | 结果 | 备注
TY222热熔膜（双面胶,代替TY224） | 广东盈通 | 0.2*1000 | FK04370经编面料对贴合摇粒绒 | 青灰蓝/灰湖绿/黑色/松露红/黑色 | TAWWAK91501 | 帽沿 | 粘合 | 粘合 | 粘合 | OK
TY222热熔膜（双面胶,代替TY224） | 广东盈通 | 0.12*1000 | FK04370经编面料对贴合摇粒绒 | 青灰蓝/灰湖绿/黑色/松露红/黑色 | TAWWAK91501 | 门禁 | 粘合 | 粘合 | 粘合 | OK
制表时间： | [6 empty] | 测试人签名：鄂小龙
测试要求： 1、胶条、装饰胶膜、印花类、生粘、激光开孔类 2、每款上线前做测试。 3、水温40°洗水40分钟，机洗一个程序，洗水共计5次。