## 面料验布
TOREAD-面料验布测试报告登记表
序号 | 缸号 | 面料布种编号 | 颜色 | 涉及到的款号 | 供应商 | 自检报告 | 匹头条实物样 | 疵点 | 断纱 | 色点 | 色杠 | 折痕 | 合计数量 | 备注
[8 empty] | 数量 | 数量 | 数量 | 数量 | 数量
1 | 220605003 | 双面涤棉空气层ZW8830514 | 藏蓝 | TAUUBK91697-C03X | 源莱美 |  |  | 2 | 0 | 2 | 1 | 0 | 5 | YES
2 | 220605003 | 双面涤棉空气层ZW8830514 | 藏蓝 | TAUUBK91697-C03X | 源莱美 |  |  | 1 | 1 | 2 | 1 | 0 | 5 | YES
3 | 220607017 | 双面涤棉空气层ZW8830514 | 棕色 | TAUUBK91697-F01X | 源莱美 |  |  | 3 | 0 | 0 | 0 | 0 | 3 | YES
4 | 220607017 | 双面涤棉空气层ZW8830514 | 棕色 | TAUUBK91697-F01X | 源莱美 |  |  | 1 | 2 | 0 | 1 | 0 | 4 | YES
5 | 220601013 | 双面涤棉空气层ZW8830514 | 黑色 | TAUUBK91697-G01X | 源莱美 |  |  | 0 | 1 | 1 | 1 | 0 | 3 | YES
6 | 220601013 | 双面涤棉空气层ZW8830514 | 黑色 | TAUUBK91697-G01X | 源莱美 |  |  | 0 | 2 | 1 | 1 | 0 | 4 | YES
7
8
9
10
制表时间：2022年6月28日 | [8 empty] | 测试人签名：包辉
测试要求： 1、面料到厂第一时间做测试，根据面料的实际情况，可每缸抽取1-2卷过验布机。

## 面料缩率
TOREAD-面料缩率检测测试报告登记表
序号 | 供应商 | 缸号 | 面料布种编号 | 颜色 | 涉及到的款号 | 气缩 |  | 水缩 |  | 累计缩率 | 边中差，头尾差，实测结果 | 判定结果是否合格
[6 empty] | 径向百分比 | 纬向百分比 | 径向百分比 | 纬向百分比
1 | 源莱美 | 220605003 | 双面涤棉空气层ZW8830514 | 藏蓝 | TAUUBK91697-C03X | 0.5 | 0.8 | 1.2 | 1.8 | 2.6 | 0 | YES
2 | 源莱美 | 220607017 | 双面涤棉空气层ZW8830514 | 棕色 | TAUUBK91697-F01X | 0.8 | 0.6 | 1 | 1.8 | 2.6 | 0 | YES
3 | 源莱美 | 220601013 | 双面涤棉空气层ZW8830514 | 黑色 | TAUUBK91697-G01X | 0.5 | 0.8 | 1.2 | 1.5 | 2.3 | 0 | YES
4
5
制表时间：2022年6月28日 | [6 empty] | 测试人签名：郑辉良
测试要求： 1、面料到厂第一时间做测试，根据面料的实际情况，可每缸抽取1-2卷测试。 2、取布样中间部位测试，测试大小：50cmX50cm。 3、先烫缩后水洗【同一块面料进行两种测试】。（烫缩：110°-120度；洗缩：30°40分钟洗缩） 4、常规面料醒料24小时，弹力面料必须放料时长达到48小时以上。 5、测试边中色差、头尾色差情况（缝制9宫格查看）。

## 面辅料互染
TOREAD-面辅料互染测试报告登记表
项目 | 供应商 | 缸号 | 面料布种编号 | 颜色 | 涉及到的款号 | 物料1 |  |  | 物料2 |  |  | 物料3 |  |  | 物料4 |  |  | 物料5 |  |  | 结果 | 备注
[6 empty] | 物料编号 | 品名 | 供应商 | 物料编号 | 品名 | 供应商 | 物料编号 | 品名 | 供应商 | 物料编号 | 品名 | 供应商 | 物料编号 | 品名 | 供应商
洗测1次 | 源莱美 | 220605003 | 双面涤棉空气层ZW8830514 | 藏蓝 | TAUUBK91697-C03X |  | 织带 | [13 empty] | 未染色
| 源莱美 | 220607017 | 双面涤棉空气层ZW8830514 | 棕色 | TAUUBK91697-F01X | 物料6 |  |  | 物料7 |  |  | 物料8 |  |  | 物料9 |  |  | 物料10
| 源莱美 | 220601013 | 双面涤棉空气层ZW8830514 | 黑色 | TAUUBK91697-G01X | 物料编号 | 品名 | 供应商 | 物料编号 | 品名 | 供应商 | 物料编号 | 品名 | 供应商 | 物料编号 | 品名 | 供应商 | 物料编号 | 品名 | 供应商
洗测2次
洗测3次
洗测4次
洗测5次
制表时间：2022年6月28日 | [8 empty] | 测试人签名：胡凌华
测试要求： 1、面辅料到厂第一时间做测试，根据面料的实际情况，每色每缸做。 2、水温40°洗水40分钟，机洗一个程序，洗水共计5次。

## 面料水压测试
TOREAD-面料5点水压测试报告登记表
日期 | 缸号 | 面料布种编号 | 颜色 | 涉及到的款号 | 供应商 | 上午(时间） | 测试条件 | 下午（时间） | 测试条件 | 加班（时间） | 测试条件 | 结果 | 备注
日期 | 批号 | 物料编号 | 颜色 | 涉及到的款号 | 供应商 | 上午(时间） | 测试条件 | 下午（时间） | 测试条件 | 加班（时间） | 测试条件 | 结果 | 备注
制表时间：2022年6月28日 | [7 empty] | 测试人签名：
测试要求： 1、面料到厂第一时间做测试，根据面料的实际情况，每色每缸抽取1-2卷测试。 2、成衣制作时每天、每款、每色、每号需做水压测试。

## 特殊工艺测试
TOREAD-特殊工艺测试报告登记表一
项目 | 供应商 | 缸号 | 面料布种编号 | 颜色 | 涉及到的款号 | 使用部位 | 物料工艺1 | 物料工艺2 | 物料工艺3 | 结果 | 备注
洗测1次 | [9 empty] | 未脱落
洗测2次 | [9 empty] | 未脱落
洗测3次 | [9 empty] | 未脱落
洗测4次 | [9 empty] | 未脱落
洗测5次 | [9 empty] | 未脱落
洗测1次 | [9 empty] | 未脱落
洗测2次 | [9 empty] | 未脱落
洗测3次 | [9 empty] | 未脱落
洗测4次 | [9 empty] | 未脱落
洗测5次 | [9 empty] | 未脱落
洗测1次 | [9 empty] | 未脱落
洗测2次 | [9 empty] | 未脱落
洗测3次 | [9 empty] | 未脱落
洗测4次 | [9 empty] | 未脱落
洗测5次 | [9 empty] | 未脱落
制表时间：2022年6月28日 | [6 empty] | 测试人签名：胡凌华
测试要求： 1、胶条、装饰胶膜、印花类、生粘、激光开孔类 2、每款上线前做测试。 3、水温40°洗水40分钟，机洗一个程序，洗水共计5次。

## 织带类缩率测试
TOREAD - 织带类缩率测试报告登记表
序号 | 供应商 | 物料编号 | 颜色 | 涉及到的款号 | 气烫缩 | 水缩 | 累计缩率 | 判定结果是否合格
[5 empty] | 经向百分比 | 径向百分比
| 源莱美 | 人字带 | 藏蓝 | TAUUBK91697-C03X | 0.05 | 0.015 | 0.065 | YES
| 源莱美 | 人字带 | 棕色 | TAUUBK91697-F01X | 0.05 | 0.015 | 0.065 | YES
| 源莱美 | 人字带 | 黑色 | TAUUBK91697-G01X | 0.05 | 0.015 | 0.065 | YES
制表时间：2022年6月28日 |  |  |  |  | 测试人签名：胡凌华
测试要求： 1、织带及弹力织带、像根松紧、包边条等到厂后第一时间，做测试。

## 尾期
QC出货报告书
订单类别 | 男式卫衣 |  | 款号 | TAUUBK91697 | 产品名称 | 男式卫衣 |  | 生产工厂 | 源莱美
订单数量 | 1985 |  | 合同日期 | 2022-07-20 |  |  | 检验资料确认
色/号型数 | 3 | 6 | 交货形式 | 发仓库 |  |  | 面料第三方合格报告 |  | 有 | 无
验货次数 | 1 |  | 非直发 | 苏州库 | 天津库 | 直发 | 成品第三方合格报告 |  | 有 | 无
验货数量 | 125 |  | 入仓数量 |  | 1985 |  | 中期检验报告 |  | 有 | 无
检验方式 | 全检 | 抽检 | 免检 | 复检 | 再复检 | 采购凭证编号：
中期检验重大改善项目 |  | 有 | 无 | 改善结果 | 已改善
全色耐洗水测试 |  | 有 | 无 | 洗后结果 | 无异常 | 洗水前后缩量正常
【附属资料确认】
洗水唛 | 正 | 误 |  | 印、绣花 | 正 | 误 |  | 装箱数量 | 正 | 误
合格证 | 正 | 误 |  | 缝纫用线 | 正 | 误 |  | 箱唛表示 | 正 | 误
吊牌 | 正 | 误 |  | 包装方式 | 正 | 误 |  | 纸箱规格 | 正 | 误
【检验时成品完成情况及检验明细】
①成品完成比例（%）：100%
②检验明细：
藏蓝:S/17 M/22 L/22 XL/22 XXL/22 XXXL/22
棕色：S/20 M/22 L/22 XL/22 XXL/22 XXXL/22
黑色：S/22 M/22 L/22 XL/22 XXL/22 XXXL/22
②规格异常情况 |  | 有 | 无
情况说明：
【问题点描述】
1.线头未清理干净。
2.下摆、袖口有轻微起浪现象。
【检验结果】
合格：（正常接收） |  |  | 不合格： |  | ①返工翻修 |  | ②让步接受 |  | ③拒绝接收
备注： | 按照AOL2.5标准抽验125件，不良品 件，不良品数量在可接受范围内，允许出货。
检验部门 | 服装QC部门 |  | 检验人 |  | 查验时间 |  | 工厂负责人 |  | 张超

## 验货尺寸（尾期）
QC规格测量表
款号 | TAUUBK91697 |  |  | 品名 | 男式卫衣 |  | 生产工厂 | 源莱美
部位名称 | 指示规格 FINAL SPEC | [5 empty] | 样品规格 SAMPLE SPEC
| S | M | L | XL | XXL | XXXL | 洗前/洗后 |  | S | M | L | XL | XXL | XXXL
| 165/88B | 170/92B | 175/96B | 180/100B | 185/104B | 190/108B | 黑色（L) |  | 藏蓝 | 藏蓝 | 棕色 | 棕色 | 黑色 | 黑色
后中长 | 65 | 66 | 68 | 70 | 72 | 73 | -1/-1 |  | -0.8/-1 | -1/-1 | -1/-1 | -0.7/-1 | -0.7/-0.9 | -1/-0.8
胸围 | 121 | 125 | 129 | 133 | 137 | 143 | -1/-2 |  | -1/-1 | -0.8/-1 | -0.5/-1 | -1/-0.7 | -1/-0.8 | -1/-1
摆围（罗纹） | 92 | 96 | 100 | 104 | 109 | 115 | +3/-1 |  | +2/+1.5 | +2/+1.8 | +1.5/+2 | +2/+2 | +2/+1.8 | +2/+2
肩宽 | 58.1 | 59.3 | 60.5 | 61.7 | 62.9 | 64.3 | -0.5/-1 |  | -0.5/-0.5 | -0.6/-0.5 | -0.7/-0.6 | -0.5/-0.5 | -0.2/-0.5 | -0.6/-0.6
肩点袖长 | 51.2 | 51.8 | 53 | 54.2 | 55.4 | 56 | -1/-1 |  | -1/-0.8 | -1/-1 | -1/-1 | -0.8/-1 | -0.6/-1 | -1/-0.7
袖肥/2（参考值） | 25.9 | 26.7 | 27.5 | 28.3 | 29.1 | 30.4 | -1/-1 |  | +0.5/+0.5 | +0.7/+0.5 | -0.5/+0 | +0.7/+0.7 | -0.3/-0.5 | +0.5/+0.5
袖口围/2（罗纹） | 10 | 10.5 | 11 | 11.5 | 12 | 12.7 | +0/+0 |  | -0.5/+0 | +0/-0.5 | +0/-0.3 | -0.5/-0.5 | -0.5/+0 | +0/-0.2
备注：
齐色齐码请洗测2-3件，有问题的另加测量数量。
[9 empty] | 验货时间： | 2022-07-20 | 跟单QC: |  | 工厂负责人： | ：陈雪萍