## 工作内容
生产工厂前期资料准备：
1 | 下单明细及货期进度
2 | 收集工艺资料
3 | 产前样衣分析
4 | 工厂排产计划收集
5 | 开裁前召开产前会议并拍照
6 | 工厂业务每周3下班前提交（每周生产进度表)
7 | 面料辅料到厂7个工作日内完成抽检记录（6个表格）；检验结果回执给材料商、探路者质量负责人（QC）
首期验货资料及条件：
1 | 生产线出成品10件左右
2 | 业务员提前3个工作日发OA验货申请
3 | 查看面料辅料的验货记录，按款核对清楚并提交给探路者质量负责人（QC）（Excel格式）（1-6测试表）
4 | 跟踪面料辅料到厂7个工作日内验货过程
5 | 提交实物检验图片和视频
6 | 工厂检验员拍照首期验货过程及生产线情况，（洗标主标，问题点
7 | 寄3-5件到公司（熨烫平整）并发OA说明
8 | 工厂首件验货填写（首期验货报告）+洗水前后规格表（Excel格式）
9 | OA申请首期：格式写明上线时间、已出成品件数、寄评定样衣明细、收件人、快递单号。
中期验货资料及条件：
1 | 生产线下50%，包装20%
2 | 业务员提前3个工作日发OA中期验货申请
3 | 提交并核对面料第3方检测报告内各项功能信息与洗标及吊牌是否吻合
4 | 齐色错码各号型2件到公司，并发QA说明
5 | 寄封样给公司1件（包装完整，附尺寸表一份）发OA，并抄给库房闫
6 | 工厂检验员拍照和拍视频中期验货过程及生产线情况（纸箱，未拆袋产品，洗标主标，合格证，问题产品
7 | 工厂中期验货填写(中期验货报告)+测量成衣洗水前后尺寸表（Excel格式）
8 | OA申请中期：格式写明已出成品件数、已包装数量、寄评定样衣明细、收件人、快递单号。
尾期验货资料及条件：
1 | 全部下机，包装95%
2 | 业务员提前3个工作日发OA尾期验货申请
3 | 提交并核对面料和成衣第3方检测报告各项功能及吊牌信息是否吻合
4 | 工厂验货过程视频和拍照片（纸箱，未拆袋的产品，合格证及功能吊牌+各色组洗标主标，问题产品，
5 | 工厂尾期验货填写（尾期验货报告）+齐色错码各3件以上规格测量尺寸表（Excel格式）
6 | 按公司要求按出货量比例抽验，并记录抽箱号及问题产品和数量
7 | OA申请中期：格式写明已包装完成款式、数量、自验货时间（直发款约验货时间）、出货箱单。
注：适用于自主管理类工厂

## AQL2.5验货
探路者尾期验货抽验标准
|  | AQL1.0 |  | AQL2.5 |  | AQL4.0
整批数量 | 抽验数量 | Ac | Re | Ac | Re | Ac | Re
≤90 | 13 | 0 | 1 | 0 | 1 | 1 | 2
91-150 | 20 | 0 | 1 | 1 | 2 | 2 | 3
151-280 | 32 | 0 | 1 | 2 | 3 | 3 | 4
281-500 | 50 | 1 | 2 | 3 | 4 | 5 | 6
501-1200 | 80 | 2 | 3 | 5 | 6 | 7 | 8
1201-3200 | 125 | 3 | 4 | 7 | 8 | 10 | 11
3201-10000 | 200 | 5 | 6 | 10 | 11 | 14 | 15
10001-35000 | 315 | 7 | 8 | 14 | 15 | 21 | 22
注：探路者验货按照AQL2.5验货标准实行

## 产前会记录
产前会（款）
参会人员名单及职务：
主要内容：
参会人员图片：
时间： | 会议记录人：

## 首期
TOREAD-首件（首批）检验报告书
订单类别 | 成人期货 |  | 合同签订方 |  | 铜牛 |  | 生产工厂 | 东光工厂
订单基础信息 |  |  | 生产•出货进度 |  |  |  | 指示•确认资料
款号 | QACCBK95245 |  | 合同交期 |  | 2022-05-30 |  | 产前确认样 |  | 有 | 无
品名 | 儿童抓绒服 |  | 上线日 |  | 2022-03-01 |  | 原辅材料卡 |  | 有 | 无
色/号型数 | 7 | 6 | 缝制预计完成日 |  | 2022-04-20 |  | 大货面料确认样 |  | 有 | 无
订单数量 | 20000 |  | 包装预计完成日 |  | 2022-04-25 |  | 印花、刺绣确认样 |  | 有 | 无
|  |  | 预计发货时间 |  |  |  | 洗唛、合格证指示资料 |  | 有 | 无
确认资料缺失内容说明：
【工艺确认】
原材料 | 正 | 误 |  | 印、绣花 | 正 | 误 | 无此工艺 | 洗水唛 | 正 | 误
辅料使用 | 正 | 误 |  | 胶膜工艺 | 正 | 误 | 无此工艺 | 合格证 | 正 | 误
制作工艺 | 正 | 误 |  | 压胶水压 | OK | NG | 无此工艺 | 缝纫用线 | 正 | 误
补充事项：
【面料品质确认】
物性检测 | OK | NG |  | 面料颜色 | OK | NG |  | 互染测试 | OK | NG
外观查验 | OK | NG |  | 面料缸差 | OK | NG |  | 水洗缩率 | OK | NG
问题描述：
【裁剪完成情况】
①裁剪完成比例（%）：
号型 颜色 | 120/60 | 130/64 | 140/68 | 150/72 | 160/80 | 170/88A |  |  |  | 未裁齐原因
糖果粉/天镜蓝A54C | OK | OK | OK | OK | OK | OK
朱雀红/藏蓝AC5C | OK | OK | OK | OK | OK | OK
乔戈里黄/藏蓝B02C | OK | OK | OK | OK | OK | OK
宝蓝/藏蓝C02C | OK | OK | OK | OK | OK | OK
藏蓝/乔戈里黄C03B | OK | OK | OK | OK | OK | OK
活力绿/宝蓝DB4C | OK | OK | OK | OK | OK | OK
雪青紫/紫棠E62X | OK | OK | OK | OK | OK | OK
【成品检查明细】★颜色、数量需要写清楚
活力绿/宝蓝DB4C 140#/30件
【规格确认】
①规格测量明细以插入附件形式列明，并注明洗前洗后规格
②规格异常情况 |  | 有 | 无 | 备注：
【问题点与指导项目】 ★的问题应添加照片说明（包括成品及半成品检查）
1.前中拉链歪斜不直顺/车库不方正/拉链起拱.
2.下摆/袖口融位不均.
3.注意前拼拉链下端,拉链和拼片的角要上下顺直,不可歪斜.
以上问题请及时改正。
【耐洗水确认】
粘衬 | OK | NG | 无此工艺 | 胶膜 | OK | NG | 无此工艺 | 扭曲 | OK | NG
印、绣花 | OK | NG | 无此工艺 | 压胶水压 | OK | NG | 无此工艺 | 水洗缩率 | OK | NG
补充事项：
【重大改善说明及整改复核时间】
检验部门 | 服装品控部 |  | 检验担当 | 聂延志 | 查验时间 | 2022-03-03 | 工厂负责人 |  | 李武刚
【整改结果】
检验部门 | 服装品控部 |  | 检验担当 |  | 复核时间 |  | 工厂负责人

## 中期
TOREAD-QC中期检验报告书
订单类别 | 成人期货 |  | 合同签订方 |  | 铜牛 |  | 生产工厂 | 东光工厂
订单基础信息 |  |  | 生产•出货进度 |  |  |  | 指示•确认资料
款号 | QACCBK95245 |  | 合同交期 |  | 5/30 8/5 9/1 |  | 首件检验报告 |  | 有 | 无
品名 | 儿童抓绒服 |  | 裁剪完成数量 |  | 100% |  | 首件检验未尽事项 |  | 有 | 无
色/号型数 | 7 | 6 | 缝制完成数量 |  | 30% |  | 首件检验未尽事项内容
订单数量 | 20000 |  | 包装完成数量 |  | 15%
|  |  | 预计发货时间 |  | 2022-05-10 |  | 采购凭证号:CGDD22042200004
【附属资料确认】
原材料 | 正 | 误 |  | 洗水唛 | 正 | 误 |  | 印、绣花 | 正 | 误
辅料使用 | 正 | 误 |  | 合格证 | 正 | 误 |  | 缝纫用线 | 正 | 误
备注：
【检验明细】：检验明细（要求齐色、齐号至少10件检查）
活力绿/宝蓝DB4C 120/60#10件,130/64#10件,140/68#10件,150/72#10件,160/8#10件,170/88A#10件
【耐水洗测试】：耐洗水测试明细（要求齐色、齐号）
活力绿/宝蓝DB4C 140#/1件
【规格确认】
①规格测量明细以插入附件形式列明，并注明洗前洗后规格
②规格异常情况 |  | 有 | 无
说明：
【耐洗水确认】
粘衬 | OK | NG | 无此工艺 | 胶膜 | OK | NG | 无此工艺 | 扭曲 | OK | NG
印、绣花 | OK | NG | 无此工艺 | 压胶水压 | OK | NG | 无此工艺 | 水洗缩率 | OK | NG
补充事项：
【问题点与指导项目】 ★的问题应添加照片说明
1.前中拉链不直顺/车库不方正
1.口袋不正
以上问题请及时改正。
【整改的严重缺陷及整改复核时间】
备注：
检验部门 | 服装品控部 |  | 检验担当 | 聂延志 | 查验时间 | 2022-03-17 | 工厂负责人 |  | 李武刚
【整改结果】
检验部门 | 服装品控部 |  | 检验担当 |  | 查验时间 |  | 工厂负责人

## 尾期(1)
QC出货报告书
订单类别 | 成人期货 |  | 款号 | QACCBK95245 | 产品名称 | 儿童抓绒服 |  | 生产工厂 | 东光工厂
订单数量 | 20000 |  | 合同日期 | 2022-05-30 |  |  | 检验资料确认
色/号型数 | 7 | 6 | 交货形式 | 非直发 |  |  | 面料第三方合格报告 |  | 有 | 无
验货次数 | 一次 |  | 非直发 | 苏州库 | 天津库 | 直发 | 成品第三方合格报告 |  | 有 | 无
验货数量 | 200 |  | 入仓数量 |  | 6001 |  | 中期检验报告 |  | 有 | 无
检验方式 | 全检 | 抽检 | 免检 | 复检 | 再复检 | 采购凭证号:CGDD22042200004
中期检验重大改善项目 |  | 有 | 无 | 改善结果 | 已改善
全色耐洗水测试 |  | 有 | 无 | 洗后结果 | 无异常 | 洗水前后缩量正常
【附属资料确认】
洗水唛 | 正 | 误 |  | 印、绣花 | 正 | 误 |  | 装箱数量 | 正 | 误
合格证 | 正 | 误 |  | 缝纫用线 | 正 | 误 |  | 箱唛表示 | 正 | 误
吊牌 | 正 | 误 |  | 包装方式 | 正 | 误 |  | 纸箱规格 | 正 | 误
【检验时成品完成情况及检验明细】
①成品完成比例（%）：95%
②检验明细：
糖果粉/天镜蓝A54C 80#箱120/60#5件,82#箱130/64#5件,87#箱140/68#5件,88#箱150/72#5件,92#箱160/80#5件,99#箱170/88A#5件
朱雀红/藏蓝AC5C 30#箱120/60#5件,32#箱130/64#5件,39#箱140/68#5件,40#箱150/72#5件,48#箱160/80#5件,52#箱170/88A#5件
乔戈里黄/藏蓝B02C 1#箱120/60#5件,3#箱130/64#5件,7#箱140/68#5件,11#箱150/72#5件,17#箱160/80#5件,29#箱170/88A#5件
宝蓝/藏蓝C02C 148#箱120/60#5件,150#箱130/64#5件,152#箱140/68#5件,158#箱150/72#5件,166#箱160/80#5件,175#箱170/88A#5件
藏蓝/乔戈里黄C03B 135#箱120/60#5件,136#箱130/64#5件,139#箱140/68#5件,140#箱150/72#5件,145#箱160/80#5件,146#箱170/88A#5件
活力绿/宝蓝DB4C 100#箱120/60#5件,103#箱130/64#5件,107#箱140/68#5件,117#箱150/72#5件,122#箱160/80#5件,128#箱170/88A#5件
雪青紫/紫棠E62X 57#箱120/60#5件,59#箱130/64#5件,62#箱140/68#5件,68#箱150/72#5件,73#箱160/80#5件,77#箱170/88A#5件
②规格异常情况 |  | 有 | 无
情况说明：
【问题点描述】
1.拉链起鼓不直顺
2.口袋不正
3.线头
4.下摆融位不均
5.袖笼不圆顺
【检验结果】
合格：（正常接收） |  |  | 不合格： |  | ①返工翻修 |  | ②让步接受 |  | ③拒绝接收
备注： | 请按照以上提出的问题点改正
检验部门 | 服装QC部门 |  | 检验人 | 聂延志 | 查验时间 | 2022-05-09 | 工厂负责人 |  | 李武刚

## 尾期 (2)
QC出货报告书
订单类别 | 成人期货 |  | 款号 | QACCBK95245 | 产品名称 | 儿童抓绒服 |  | 生产工厂 | 东光工厂
订单数量 | 20000 |  | 合同日期 | 2022-08-05 |  |  | 检验资料确认
色/号型数 | 7 | 6 | 交货形式 | 非直发 |  |  | 面料第三方合格报告 |  | 有 | 无
验货次数 | 一次 |  | 非直发 | 苏州库 | 天津库 | 直发 | 成品第三方合格报告 |  | 有 | 无
验货数量 | 200 |  | 入仓数量 |  | 3996 |  | 中期检验报告 |  | 有 | 无
检验方式 | 全检 | 抽检 | 免检 | 复检 | 再复检 | 采购凭证号:CGDD22042200005
中期检验重大改善项目 |  | 有 | 无 | 改善结果 | 已改善
全色耐洗水测试 |  | 有 | 无 | 洗后结果 | 无异常 | 洗水前后缩量正常
【附属资料确认】
洗水唛 | 正 | 误 |  | 印、绣花 | 正 | 误 |  | 装箱数量 | 正 | 误
合格证 | 正 | 误 |  | 缝纫用线 | 正 | 误 |  | 箱唛表示 | 正 | 误
吊牌 | 正 | 误 |  | 包装方式 | 正 | 误 |  | 纸箱规格 | 正 | 误
【检验时成品完成情况及检验明细】
①成品完成比例（%）：95%
②检验明细：
糖果粉/天镜蓝A54C 120/60#5件,130/64#5件,140/68#5件,150/72#5件,160/80#5件,170/88A#5件
朱雀红/藏蓝AC5C 120/60#5件,130/64#5件,140/68#5件,150/72#5件,160/80#5件,170/88A#5件
乔戈里黄/藏蓝B02C 120/60#5件,130/64#5件,140/68#5件,150/72#5件,160/80#5件,170/88A#5件
宝蓝/藏蓝C02C 120/60#5件,130/64#5件,140/68#5件,150/72#5件,160/80#5件,170/88A#5件
藏蓝/乔戈里黄C03B 120/60#5件,130/64#5件,140/68#5件,150/72#5件,160/80#5件,170/88A#5件
活力绿/宝蓝DB4C 120/60#5件,130/64#5件,140/68#5件,150/72#5件,160/80#5件,170/88A#5件
雪青紫/紫棠E62X 120/60#5件,130/64#5件,140/68#5件,150/72#5件,160/80#5件,170/88A#5件
②规格异常情况 |  | 有 | 无
情况说明：
【问题点描述】
1.拉链起鼓不直顺
2.口袋不正
3.线头
4.下摆融位不均
5.袖笼不圆顺
【检验结果】
合格：（正常接收） |  |  | 不合格： |  | ①返工翻修 |  | ②让步接受 |  | ③拒绝接收
备注： | 请按照以上提出的问题点改正
检验部门 | 服装QC部门 |  | 检验人 | 聂延志 | 查验时间 | 2022-07-24 | 工厂负责人 |  | 李武刚

## 尾期 (3)
QC出货报告书
订单类别 | 成人期货 |  | 款号 | QACCBK95245 | 产品名称 | 儿童抓绒服 |  | 生产工厂 | 东光工厂
订单数量 | 20000 |  | 合同日期 | 2022-09-01 |  |  | 检验资料确认
色/号型数 | 7 | 6 | 交货形式 | 非直发 |  |  | 面料第三方合格报告 |  | 有 | 无
验货次数 | 一次 |  | 非直发 | 苏州库 | 天津库 | 直发 | 成品第三方合格报告 |  | 有 | 无
验货数量 | 200 |  | 入仓数量 |  | 10001 |  | 中期检验报告 |  | 有 | 无
检验方式 | 全检 | 抽检 | 免检 | 复检 | 再复检 | 采购凭证号:CGDD22042200006
中期检验重大改善项目 |  | 有 | 无 | 改善结果 | 已改善
全色耐洗水测试 |  | 有 | 无 | 洗后结果 | 无异常 | 洗水前后缩量正常
【附属资料确认】
洗水唛 | 正 | 误 |  | 印、绣花 | 正 | 误 |  | 装箱数量 | 正 | 误
合格证 | 正 | 误 |  | 缝纫用线 | 正 | 误 |  | 箱唛表示 | 正 | 误
吊牌 | 正 | 误 |  | 包装方式 | 正 | 误 |  | 纸箱规格 | 正 | 误
【检验时成品完成情况及检验明细】
①成品完成比例（%）：95%
②检验明细：
糖果粉/天镜蓝A54C 120/60#5件,130/64#5件,140/68#5件,150/72#5件,160/80#5件,170/88A#5件
朱雀红/藏蓝AC5C 120/60#5件,130/64#5件,140/68#5件,150/72#5件,160/80#5件,170/88A#5件
乔戈里黄/藏蓝B02C 120/60#5件,130/64#5件,140/68#5件,150/72#5件,160/80#5件,170/88A#5件
宝蓝/藏蓝C02C 120/60#5件,130/64#5件,140/68#5件,150/72#5件,160/80#5件,170/88A#5件
藏蓝/乔戈里黄C03B 120/60#5件,130/64#5件,140/68#5件,150/72#5件,160/80#5件,170/88A#5件
活力绿/宝蓝DB4C 120/60#5件,130/64#5件,140/68#5件,150/72#5件,160/80#5件,170/88A#5件
雪青紫/紫棠E62X 120/60#5件,130/64#5件,140/68#5件,150/72#5件,160/80#5件,170/88A#5件
②规格异常情况 |  | 有 | 无
情况说明：
【问题点描述】
1.拉链起鼓不直顺
2.口袋不正
3.线头
4.下摆融位不均
5.袖笼不圆顺
【检验结果】
合格：（正常接收） |  |  | 不合格： |  | ①返工翻修 |  | ②让步接受 |  | ③拒绝接收
备注： | 请按照以上提出的问题点改正
检验部门 | 服装QC部门 |  | 检验人 | 聂延志 | 查验时间 | 2022-07-24 | 工厂负责人 |  | 李武刚

## 验货尺寸表
QC规格测量表
款号 | QACCBK95245 |  |  | 品名 | 儿童抓绒服 |  | 生产工厂 | 东光工厂
部位名称 | 指示规格 FINAL SPEC | [5 empty] | 样品规格 SAMPLE SPEC
[7 empty] | 糖果粉/天镜蓝A54C | 活力绿/宝蓝DB4C | 雪青紫/紫棠E62X | 朱雀红/藏蓝AC5C | 乔戈里黄/藏蓝B02C | 宝蓝/藏蓝C02C/藏蓝/乔戈里黄C03B
| 120/60 | 130/64 | 140/68 | 150/72 | 160/80 | 170/88A | 120/60 | 130/64 | 140/68 | 150/72 | 160/80 | 170/88A
后中长 | 45 | 49 | 53 | 57 | 61 | 65 | 0/-1/0 | -0.5/0/-0.5 | 0/-0.5/0 | -1/-0.5/-1 | -0.5/-0.5/-0.5 | 0/-0.5/0
胸围 | 80 | 84 | 88 | 94 | 100 | 106 | 0/+2/0 | 0/0/0 | 0/-1/0 | +1/-1/-1 | 0/0/0 | +1/-0.5/0
摆围（平量） | 68 | 72 | 76 | 82 | 88 | 94 | +1/+2/+1 | +2/+2/+1 | +1/+2/+2 | +2/+2/+2 | +1/+2/+2 | +1/+2/+1.5
下领围 | 39 | 40 | 41 | 42.5 | 44 | 45.5 | -1/-1/0 | -1/-0.5/-0.5 | +1/+0.5/+1 | +0.5/+0.5/+1 | 0/0/0 | +0.5/+0.5/+0.5
后中袖长 | 57.25 | 62 | 66.1 | 70.2 | 74.3 | 78.4 | +0.5/+0.5/+0.7 | 0/-0.5/-0.5 | 0/0/+0.7 | 0/0/0 | +0.5/+0.7/+0.5 | 0/0/+0.5
袖肥/2 | 14.8 | 16 | 17.2 | 18.4 | 19.6 | 20.8 | 0/0/0 | 0/0/0 | 0/0/0 | 0/0/0 | +0.3/+0.3/0 | 0/0/0
袖口围/2（平量） | 9.3 | 9.5 | 9.7 | 10.1 | 10.5 | 10.9 | 0/0/0 | 0/+0.3/0 | 0/+0.3/0 | +0.3/+0.3/+0.3 | 0/0/0 | 0/+0.3/0
前中开口长（含车库） | 16 | 16 | 17 | 17 | 19 | 19 | 0/0/0 | 0/0/0 | 0/0/0 | 0/0/0 | 0/0/0 | 0/0/0
肩宽 | 38.5 | 40.5 | 42.5 | 45.5 | 48.5 | 51.5 | 0/0/+0.5 | 0/+0.5/0 | 0/+1/+0.5 | +1/+1/+0.5 | +0.5/+0.5/0 | +1/0/+0.5
备注：
初期请洗测2-3件，有问题的另加测量数量。
[7 empty] | 验货时间：5/9 |  | 跟单QC:聂延志 |  | 工厂负责人： | 李武刚

## 尾期洗测表
款号 | QACCBK95245 |  | 品名 | 儿童抓绒服 |  |  | 生产工厂 | 东光华兴纺织有限公司
部位名称 | 指示规格 FINAL SPEC | [5 empty] | 洗水前/后样品规格 SAMPLE SPEC
[7 empty] | 糖果粉/天镜蓝A54C | 活力绿/宝蓝DB4C | 雪青紫/紫棠E62X | 朱雀红/藏蓝AC5C | 乔戈里黄/藏蓝B02C | 宝蓝/藏蓝C02C/藏蓝/乔戈里黄C03B
| 120/60 | 130/64 | 140/68 | 150/72 | 160/80 | 170/88A | 120/60 | 130/64 | 140/68 | 150/72 | 160/80 | 170/88A
后中长 | 45 | 49 | 53 | 57 | 61 | 65 | 0/-0.5 | 0/-0.5 | 0/-0.5 | -0.5/-1 | -0.5/-1 | 0/-0.5
胸围 | 80 | 84 | 88 | 94 | 100 | 106 | +2/+1 | 0/-0.8 | 0/-1 | +1/-1.5 | 0/-1 | +1/0
摆围（平量） | 68 | 72 | 76 | 82 | 88 | 94 | +2/+1 | +2/+1 | 0/-1 | +2/+1 | +2/+1 | +2/+1
下领围 | 39 | 40 | 41 | 42.5 | 44 | 45.5 | 0/-0.7 | -0.5/-0.9 | +1/+0.5 | +0.5/0 | 0/-0.8 | +0.5/0
后中袖长 | 57.25 | 62 | 66.1 | 70.2 | 74.3 | 78.4 | +0.5/+0.2 | 0/-0.5 | 0/-0.5 | 0/-0.4 | +0.5/0 | +0.5/0
袖肥/2 | 14.8 | 16 | 17.2 | 18.4 | 19.6 | 20.8 | 0/-0.3 | 0/-0.3 | 0/-0.3 | 0/-0.4 | +0.3/0 | 0/-0.3
袖口围/2（平量） | 9.3 | 9.5 | 9.7 | 10.1 | 10.5 | 10.9 | 0/-0.4 | +0.3/0 | 0/0 | +0.3/0 | 0/-0.3 | +0.3/0
肩宽 | 38.5 | 40.5 | 42.5 | 45.5 | 48.5 | 51.5 | 0/-0.5 | +0.5/0 | 0/0 | +1/+0.5 | +0.5/0 | +1/+0.5
备注： | [6 empty] | 验货时间： | 5/4 | 跟单QC: | 聂延志 | 工厂负责人： | 李武刚
“/”前面为洗前，后面为洗后规格。

## 1.面料验布
TOREAD-面料验布测试报告登记表
序号 | 缸号 | 面料布种编号 | 颜色 | 涉及到的款号 | 供应商 | 自检报告 | 匹头条实物样 | 疵点 | 断纱 | 色点 | 色杠 | 折痕 | 合计数量 | 备注 | 日期
[8 empty] | 数量 | 数量 | 数量 | 数量 | 数量
1 | 210408079 | G17FW0370 | 18FW宝蓝 | QACCBK95245 | 海天 | 有 |  | 2 | 1 |  |  |  | 3 | YES | YES
2 | 210408067 | G17FW0370 | 20SS雪青紫 | QACCBK95245 | 海天 | 有 |  | 4 | 2 |  |  |  | 6 | YES | YES
3 | S10309102 | G17FW0370 | 18FW宝蓝 | QACCBK95245 | 海天 | 有 |  | 3 | 1 |  |  |  | 4 | YES | YES
4 | S10312071 | G17FW0370 | 19SS藏蓝 | QACCBK95245 | 海天 | 有 |  | 2 |  |  |  |  | 2 | YES | YES
5 | S10309094 | G17FW0370 | 19FW乔戈里黄 | QACCBK95245 | 海天 | 有 |  | 3 | 2 |  |  |  | 5 | YES | YES
6 | S10315095 | G17FW0370 | 20SS紫堂 | QACCBK95245 | 海天 | 有 |  | 4 | 1 |  |  |  | 5 | YES | YES
7 | S10328022 | G17FW0370 | 20SS雪青紫 | QACCBK95245 | 海天 | 有 |  | 3 |  |  |  |  | 3 | YES | YES
8 | 210326110-1 | G17FW0370 | 20FW朱雀红 | QACCBK95245 | 海天 | 有 |  | 5 | 1 |  |  |  | 6 | YES | YES
9 | S10328021 | G17FW0370 | 21SS活力绿 | QACCBK95245 | 海天 | 有 |  | 1 |  |  |  |  | 1 | YES | YES
10 | 210326113-1 | G17FW0370 | 21FW糖果粉 | QACCBK95245 | 海天 | 有 |  | 3 |  |  |  |  | 3 | YES | YES
11 | S10312065 | G17FW0370 | 21FW天镜蓝 | QACCBK95245 | 海天 | 有 |  | 3 | 2 |  |  |  | 5 | YES | YES
12 | 210322056-1 | G17FW0370 | 19SS藏蓝 | QACCBK95245 | 海天 | 有 |  | 5 |  |  |  |  | 5 | YES | YES
13 | 210322055-1 | G17FW0370 | 19FW乔戈里黄 | QACCBK95245 | 海天 | 有 |  | 2 | 1 |  |  |  | 3 | YES | YES
14 | S10324114 | G17FW0370 | 18FW宝蓝 | QACCBK95245 | 海天 | 有 |  | 1 | 1 |  |  |  | 2 | YES | YES
15 | 210328067-1 | G17FW0370 | 20FW朱雀红 | QACCBK95245 | 海天 | 有 |  | 3 | 3 |  |  |  | 6 | YES | YES
16 | 210331098-1 | G17FW0370 | 19SS藏蓝 | QACCBK95245 | 海天 | 有 |  | 2 | 2 |  |  |  | 4 | YES | YES
17 | 210414138 | G17FW0370 | 21SS活力绿 | QACCBK95245 | 海天 | 有 |  | 1 | 3 |  |  |  | 4 | YES | YES
制表时间：2/15 | [8 empty] | 测试人签名：张晓萱
测试要求： 1、面料到厂第一时间做测试，根据面料的实际情况，可每缸抽取1-2卷过验布机。

## 2.面料缩率
TOREAD-面料缩率检测测试报告登记表
序号 | 供应商 | 缸号 | 面料布种编号 | 颜色 | 涉及到的款号 | 气缩 |  | 水缩 |  | 累计缩率 | 边中差，头尾差，实测结果 | 判定结果是否合格
[6 empty] | 径向百分比 | 纬向百分比 | 径向百分比 | 纬向百分比
1 | 海天 | 210408079 | G17FW0370 | 18FW宝蓝 | QACCBK95245 | -0.3 | -0.2 | -1 | -0.9 | 径向：-1.3纬向：1.1 | OK | YES
2 | 海天 | 210408067 | G17FW0370 | 20SS雪青紫 | QACCBK95245 | -0.4 | -0.3 | -1.1 | -1.2 | 径向：-1.5纬向：-1.5 | OK | YES
3 | 海天 | S10309102 | G17FW0370 | 18FW宝蓝 | QACCBK95245 | -0.2 | -0.2 | -1.2 | -0.7 | 径向：-1.4纬向：-0.9 | OK | YES
4 | 海天 | S10312071 | G17FW0370 | 19SS藏蓝 | QACCBK95245 | -0.5 | -0.2 | -0.8 | -0.9 | 径向：-1.3纬向：-1.1 | OK | YES
5 | 海天 | S10309094 | G17FW0370 | 19FW乔戈里黄 | QACCBK95245 | -0.4 | -0.3 | -1.4 | -1.1 | 径向：-1.8纬向：-1.4 | OK | YES
6 | 海天 | S10315095 | G17FW0370 | 20SS紫堂 | QACCBK95245 | -0.5 | -0.5 | -1.1 | -0.6 | 径向：-1.6纬向：-1.1 | OK | YES
7 | 海天 | S10328022 | G17FW0370 | 20SS雪青紫 | QACCBK95245 | -0.2 | -0.4 | -0.5 | -0.8 | 径向：-0.7纬向：-1.2 | OK | YES
8 | 海天 | 210326110-1 | G17FW0370 | 20FW朱雀红 | QACCBK95245 | -0.7 | -0.2 | -0.8 | -1.3 | 径向：-1.5纬向：-1.5 | OK | YES
9 | 海天 | S10328021 | G17FW0370 | 21SS活力绿 | QACCBK95245 | -0.4 | -0.5 | -1.7 | -1.4 | 径向：-2.1纬向：-1.9 | OK | YES
10 | 海天 | 210326113-1 | G17FW0370 | 21FW糖果粉 | QACCBK95245 | -0.5 | -0.9 | -0.8 | -0.7 | 径向：-1.3纬向：-1.6 | OK | YES
11 | 海天 | S10312065 | G17FW0370 | 21FW天镜蓝 | QACCBK95245 | -0.2 | -0.3 | -0.6 | -0.9 | 径向：-1.5纬向：-0.9 | OK | YES
12 | 海天 | 210322056-1 | G17FW0370 | 19SS藏蓝 | QACCBK95245 | -0.4 | -0.7 | -1.1 | -1.2 | 径向：-1.5纬向：-1.9 | OK | YES
13 | 海天 | 210322055-1 | G17FW0370 | 19FW乔戈里黄 | QACCBK95245 | -0.3 | -0.3 | -0.8 | -0.9 | 径向：-1.1纬向：-0.9 | OK | YES
14 | 海天 | S10324114 | G17FW0370 | 18FW宝蓝 | QACCBK95245 | -0.1 | -0.2 | -0.6 | -1.1 | 径向：-1.6纬向：-1.3 | OK | YES
15 | 海天 | 210328067-1 | G17FW0370 | 20FW朱雀红 | QACCBK95245 | -0.3 | -0.6 | -1.3 | -1.7 | 径向：-1.6纬向：-2.3 | OK | YES
16 | 海天 | 210331098-1 | G17FW0370 | 19SS藏蓝 | QACCBK95245 | -0.4 | -0.5 | -1.1 | -1.5 | 径向：-1.5纬向：-2.0 | OK | YES
17 | 海天 | 210414138 | G17FW0370 | 21SS活力绿 | QACCBK95245 | -0.6 | -0.4 | -1 | -1.1 | 径向：-1.6纬向：-1.5 | OK | YES
制表时间：2/17 | [6 empty] | 测试人签名：张晓萱
测试要求： 1、面料到厂第一时间做测试，根据面料的实际情况，可每缸抽取1-2卷测试。 2、取布样中间部位测试，测试大小：50cmX50cm。 3、先烫缩后水洗【同一块面料进行两种测试】。（烫缩：110°-120度；洗缩：30°40分钟洗缩） 4、常规面料醒料24小时，弹力面料必须放料时长达到48小时以上。 5、测试边中色差、头尾色差情况（缝制9宫格查看）。

## 3.面料互染
TOREAD-面辅料互染测试报告登记表
项目 | 供应商 | 缸号 | 面料布种编号 | 颜色 | 涉及到的款号 | 物料1 |  |  | 物料2 |  |  | 物料3 |  |  | 物料4 |  |  | 物料5 |  |  | 结果 | 备注
[6 empty] | 物料编号 | 品名 | 供应商 | 物料编号 | 品名 | 供应商 | 物料编号 | 品名 | 供应商 | 物料编号 | 品名 | 供应商 | 物料编号 | 品名 | 供应商
洗测一次 | 海天 | 210326113-1 | G17FW0370 | 21FW糖果粉 | QACCBK95245 | G20SSZB052 | 童装正方形织标 | 惠州新天伦 | WX0000800200 | 拉链 | 北京伟星 | [9 empty] | 4-5 | YES
[6 empty] | 物料6 |  |  | 物料7 |  |  | 物料8 |  |  | 物料9 |  |  | 物料10
[6 empty] | 物料编号 | 品名 | 供应商 | 物料编号 | 品名 | 供应商 | 物料编号 | 品名 | 供应商 | 物料编号 | 品名 | 供应商 | 物料编号 | 品名 | 供应商
洗测三次 | 海天 | 210326110-1 | G17FW0370 | 20FW朱雀红 | QACCBK95245 | 物料1 |  |  | 物料2 |  |  | 物料3 |  |  | 物料4 |  |  | 物料5 |  |  | 结果 | 备注
[6 empty] | 物料编号 | 品名 | 供应商 | 物料编号 | 品名 | 供应商 | 物料编号 | 品名 | 供应商 | 物料编号 | 品名 | 供应商 | 物料编号 | 品名 | 供应商
[6 empty] | G20SSZB052 | 童装正方形织标 | 惠州新天伦 | WX0000800200 | 拉链 | 北京伟星 | [9 empty] | 4-5 | YES
洗测四次 | 海天 | S10309094 | G17FW0370 | 19FW乔戈里黄 | QACCBK95245 | 物料1 |  |  | 物料2 |  |  | 物料3 |  |  | 物料4 |  |  | 物料5 |  |  | 结果 | 备注
[6 empty] | 物料编号 | 品名 | 供应商 | 物料编号 | 品名 | 供应商 | 物料编号 | 品名 | 供应商 | 物料编号 | 品名 | 供应商 | 物料编号 | 品名 | 供应商
[6 empty] | G20SSZB052 | 童装正方形织标 | 惠州新天伦 | WX0000800200 | 拉链 | 北京伟星 | [9 empty] | 4-5 | YES
洗测五次 | 海天 | 210408079 | G17FW0370 | 18FW宝蓝 | QACCBK95245 | 物料1 |  |  | 物料2 |  |  | 物料3 |  |  | 物料4 |  |  | 物料5 |  |  | 结果 | 备注
[6 empty] | 物料编号 | 品名 | 供应商 | 物料编号 | 品名 | 供应商 | 物料编号 | 品名 | 供应商 | 物料编号 | 品名 | 供应商 | 物料编号 | 品名 | 供应商
[6 empty] | G20SSZB052 | 童装正方形织标 | 惠州新天伦 | WX0000800200 | 拉链 | 北京伟星 | [9 empty] | 4-5 | YES
洗测六次 | 海天 | 210331098-1 | G17FW0370 | 19SS藏蓝 | QACCBK95245 | 物料1 |  |  | 物料2 |  |  | 物料3 |  |  | 物料4 |  |  | 物料5 |  |  | 结果 | 备注
[6 empty] | 物料编号 | 品名 | 供应商 | 物料编号 | 品名 | 供应商 | 物料编号 | 品名 | 供应商 | 物料编号 | 品名 | 供应商 | 物料编号 | 品名 | 供应商
[6 empty] | G20SSZB052 | 童装正方形织标 | 惠州新天伦 | WX0000800200 | 拉链 | 北京伟星 | [9 empty] | 4-5 | YES
洗测七次 | 海天 | S10328021 | G17FW0370 | 21SS活力绿 | QACCBK95245 | 物料1 |  |  | 物料2 |  |  | 物料3 |  |  | 物料4 |  |  | 物料5 |  |  | 结果 | 备注
[6 empty] | 物料编号 | 品名 | 供应商 | 物料编号 | 品名 | 供应商 | 物料编号 | 品名 | 供应商 | 物料编号 | 品名 | 供应商 | 物料编号 | 品名 | 供应商
[6 empty] | G20SSZB052 | 童装正方形织标 | 惠州新天伦 | WX0000800200 | 拉链 | 北京伟星 | [9 empty] | 4-5 | YES
洗测八次 | 海天 | 210408067 | G17FW0370 | 20SS雪青紫 | QACCBK95245 | 物料1 |  |  | 物料2 |  |  | 物料3 |  |  | 物料4 |  |  | 物料5 |  |  | 结果 | 备注
[6 empty] | 物料编号 | 品名 | 供应商 | 物料编号 | 品名 | 供应商 | 物料编号 | 品名 | 供应商 | 物料编号 | 品名 | 供应商 | 物料编号 | 品名 | 供应商
[6 empty] | G20SSZB052 | 童装正方形织标 | 惠州新天伦 | WX0000800200 | 拉链 | 北京伟星 | [9 empty] | 4-5 | YES

## 5.特殊工艺测试
TOREAD-特殊工艺测试报告登记表
项目 | 供应商 | 缸号 | 面料布种编号 | 颜色 | 涉及到的款号 | 使用部位 | 物料工艺1 | 物料工艺2 | 物料工艺3 | 结果 | 备注
洗测1次
洗测2次
洗测3次
洗测4次
洗测5次
制表时间： | [6 empty] | 测试人签名：
测试要求： 1、胶条、装饰胶膜、印花类、生粘、激光开孔类 2、每款上线前做测试。 3、水温40°洗水40分钟，机洗一个程序，洗水共计5次。

## 6.织带类缩率测试
TOREAD - 织带类缩率测试报告登记表
序号 | 供应商 | 物料编号 | 颜色 | 涉及到的款号 | 气烫缩 | 水缩 | 累计缩率 | 判定结果是否合格
[5 empty] | 经向百分比 | 径向百分比
制表时间： |  |  |  |  | 测试人签名：
测试要求： 1、织带及弹力织带、像根松紧、包边条等到厂后第一时间，做测试。