## 面料验布
TOREAD-面料验布测试报告登记表
序号 | 缸号 | 面料布种编号 | 颜色 | 涉及到的款号 | 供应商 | 自检报告 | 匹头条实物样 | 疵点 | 断纱 | 色点 | 色杠 | 折痕 | 合计数量 | 备注
[8 empty] | 数量 | 数量 | 数量 | 数量 | 数量
1 | 2786 | 磨毛双面布 | 冷灰紫 | TAEEAK92408 | 恒诺 |  |  | 0 | 1 | 2 | 1 | 2 | 6 | YES
2 | 2787 | 磨毛双面布 | 姜饼红 | TAEEAK92408 | 恒诺 |  |  | 1 | 1 | 1 | 1 | 2 | 6 | YES
3 | 2785 | 磨毛双面布 | 黑色 | TAEEAK92408 | 恒诺 |  |  | 1 | 0 | 0 | 0 | 2 | 3 | YES
4 | 3939 | 磨毛双面布 | 冷灰紫 | TAEEAK92408 | 恒诺 |  |  | 2 | 0 | 0 | 0 | 3 | 5 | YES
5 | 3938 | 磨毛双面布 | 黑色 | TAEEAK92408 | 恒诺 |  |  | 2 | 0 | 1 | 0 | 2 | 5 | YES
6
7
8
9
10
制表时间：2022年4月25日 | [8 empty] | 测试人签名：包辉
测试要求： 1、面料到厂第一时间做测试，根据面料的实际情况，可每缸抽取1-2卷过验布机。

## 面料缩率
TOREAD-面料缩率检测测试报告登记表
序号 | 供应商 | 缸号 | 面料布种编号 | 颜色 | 涉及到的款号 | 气缩 |  | 水缩 |  | 累计缩率 | 边中差，头尾差，实测结果 | 判定结果是否合格
[6 empty] | 径向百分比 | 纬向百分比 | 径向百分比 | 纬向百分比
1 | 源莱美 | 2786 | 磨毛双面布 | 冷灰紫 | TAEEAK92408 | 0 | 0.7 | 0.5 | 1.5 | 1.5 | 0 | YES
2 | 源莱美 | 3939 | 磨毛双面布 | 冷灰紫 | TAEEAK92408 | 0.2 | 0.6 | 0.4 | 1.4 | 2 | 0 | YES
3 | 源莱美 | 2785 | 磨毛双面布 | 黑色 | TAEEAK92408 | 0.68 | 0.7 | 1.7 | 0.7 | 2.38 | 0 | YES
4 | 源莱美 | 3938 | 磨毛双面布 | 黑色 | TAEEAK92408 | 0.67 | 0.6 | 1.6 | 0.6 | 2.2
5 | 源莱美 | 2787 | 磨毛双面布 | 姜饼红 | TAEEAK92408 | 0.85 | 0.7 | 0.85 | 0.46 | 1.7
制表时间：2022年4月25日 | [6 empty] | 测试人签名：郑辉良
测试要求： 1、面料到厂第一时间做测试，根据面料的实际情况，可每缸抽取1-2卷测试。 2、取布样中间部位测试，测试大小：50cmX50cm。 3、先烫缩后水洗【同一块面料进行两种测试】。（烫缩：110°-120度；洗缩：30°40分钟洗缩） 4、常规面料醒料24小时，弹力面料必须放料时长达到48小时以上。 5、测试边中色差、头尾色差情况（缝制9宫格查看）。

## 面辅料互染
TOREAD-面辅料互染测试报告登记表
项目 | 供应商 | 缸号 | 面料布种编号 | 颜色 | 涉及到的款号 | 物料1 |  |  | 物料2 |  |  | 物料3 |  |  | 物料4 |  |  | 物料5 |  |  | 结果 | 备注
[6 empty] | 物料编号 | 品名 | 供应商 | 物料编号 | 品名 | 供应商 | 物料编号 | 品名 | 供应商 | 物料编号 | 品名 | 供应商 | 物料编号 | 品名 | 供应商
洗测1次 | 源莱美 | [5 empty] | 织带 | [13 empty] | 未染色
| 源莱美 |  |  |  |  | 物料6 |  |  | 物料7 |  |  | 物料8 |  |  | 物料9 |  |  | 物料10
[6 empty] | 物料编号 | 品名 | 供应商 | 物料编号 | 品名 | 供应商 | 物料编号 | 品名 | 供应商 | 物料编号 | 品名 | 供应商 | 物料编号 | 品名 | 供应商
洗测2次
洗测3次
洗测4次
洗测5次
制表时间：2022年4月25日 | [8 empty] | 测试人签名：胡凌华
测试要求： 1、面辅料到厂第一时间做测试，根据面料的实际情况，每色每缸做。 2、水温40°洗水40分钟，机洗一个程序，洗水共计5次。

## 面料水压测试
TOREAD-面料5点水压测试报告登记表
日期 | 缸号 | 面料布种编号 | 颜色 | 涉及到的款号 | 供应商 | 上午(时间） | 测试条件 | 下午（时间） | 测试条件 | 加班（时间） | 测试条件 | 结果 | 备注
日期 | 批号 | 物料编号 | 颜色 | 涉及到的款号 | 供应商 | 上午(时间） | 测试条件 | 下午（时间） | 测试条件 | 加班（时间） | 测试条件 | 结果 | 备注
制表时间：2022年4月25日 | [7 empty] | 测试人签名：
测试要求： 1、面料到厂第一时间做测试，根据面料的实际情况，每色每缸抽取1-2卷测试。 2、成衣制作时每天、每款、每色、每号需做水压测试。

## 特殊工艺测试
TOREAD-特殊工艺测试报告登记表一
项目 | 供应商 | 缸号 | 面料布种编号 | 颜色 | 涉及到的款号 | 使用部位 | 物料工艺1 | 物料工艺2 | 物料工艺3 | 结果 | 备注
洗测1次 | 源莱美 | 2786 | 磨毛双面布 | 冷灰紫 | TAEEAK92408 | 左前肩及门筒 | 烫标 | 压胶 |  | 未脱落
洗测2次 | 源莱美 | 2786 | 磨毛双面布 | 冷灰紫 | TAEEAK92408 | 左前肩及门筒 | 烫标 | 压胶 |  | 未脱落
洗测3次 | 源莱美 | 2786 | 磨毛双面布 | 冷灰紫 | TAEEAK92408 | 左前肩及门筒 | 烫标 | 压胶 |  | 未脱落
洗测4次 | 源莱美 | 2786 | 磨毛双面布 | 冷灰紫 | TAEEAK92408 | 左前肩及门筒 | 烫标 | 压胶 |  | 未脱落
洗测5次 | 源莱美 | 2786 | 磨毛双面布 | 冷灰紫 | TAEEAK92408 | 左前肩及门筒 | 烫标 | 压胶 |  | 未脱落
洗测1次 | 源莱美 | 2785 | 磨毛双面布 | 黑色 | TAEEAK92408 | 左前肩及门筒 | 烫标 | 压胶 |  | 未脱落
洗测2次 | 源莱美 | 2785 | 磨毛双面布 | 黑色 | TAEEAK92408 | 左前肩及门筒 | 烫标 | 压胶 |  | 未脱落
洗测3次 | 源莱美 | 2785 | 磨毛双面布 | 黑色 | TAEEAK92408 | 左前肩及门筒 | 烫标 | 压胶 |  | 未脱落
洗测4次 | 源莱美 | 2785 | 磨毛双面布 | 黑色 | TAEEAK92408 | 左前肩及门筒 | 烫标 | 压胶 |  | 未脱落
洗测5次 | 源莱美 | 2785 | 磨毛双面布 | 黑色 | TAEEAK92408 | 左前肩及门筒 | 烫标 | 压胶 |  | 未脱落
洗测1次 | 源莱美 | 2787 | 磨毛双面布 | 姜饼红 | TAEEAK92408 | 左前肩及门筒 | 烫标 | 压胶 |  | 未脱落
洗测2次 | 源莱美 | 2787 | 磨毛双面布 | 姜饼红 | TAEEAK92408 | 左前肩及门筒 | 烫标 | 压胶 |  | 未脱落
洗测3次 | 源莱美 | 2787 | 磨毛双面布 | 姜饼红 | TAEEAK92408 | 左前肩及门筒 | 烫标 | 压胶 |  | 未脱落
洗测4次 | 源莱美 | 2787 | 磨毛双面布 | 姜饼红 | TAEEAK92408 | 左前肩及门筒 | 烫标 | 压胶 |  | 未脱落
洗测5次 | 源莱美 | 2787 | 磨毛双面布 | 姜饼红 | TAEEAK92408 | 左前肩及门筒 | 烫标 | 压胶 |  | 未脱落
制表时间：2022年4月25日 | [6 empty] | 测试人签名：胡凌华
测试要求： 1、胶条、装饰胶膜、印花类、生粘、激光开孔类 2、每款上线前做测试。 3、水温40°洗水40分钟，机洗一个程序，洗水共计5次。
| 2786 | 磨毛双面布 | 冷灰紫 | TAEEAK92408
| 2787 | 磨毛双面布 | 姜饼红 | TAEEAK92408
| 2785 | 磨毛双面布 | 黑色 | TAEEAK92408
| 3939 | 磨毛双面布 | 冷灰紫 | TAEEAK92408
| 3938 | 磨毛双面布 | 黑色 | TAEEAK92408

## 织带类缩率测试
TOREAD - 织带类缩率测试报告登记表
序号 | 供应商 | 物料编号 | 颜色 | 涉及到的款号 | 气烫缩 | 水缩 | 累计缩率 | 判定结果是否合格
[5 empty] | 经向百分比 | 径向百分比
| 源莱美 | G20SSBB006 | 黑色 | TAEEAK92408 | 0.015 | 0 | 0.015 | YES
| 源莱美 | G20SSBB006 | 冷灰紫 | TAEEAK92408 | 0.015 | 0 | 0.015 | YES
| 源莱美 | G20SSBB006 | 姜饼红 | TAEEAK92408 | 0.015 | 0 | 0.015 | YES
制表时间：2022年4月25日 |  |  |  |  | 测试人签名：胡凌华
测试要求： 1、织带及弹力织带、像根松紧、包边条等到厂后第一时间，做测试。

## 首期
TOREAD-首件（首批）检验报告书
订单类别 | 女式跑步训练外套 |  | 合同签订方 |  | 佛山源莱美 |  | 生产工厂 | 源莱美
订单基础信息 |  |  | 生产•出货进度 |  |  |  | 指示•确认资料
款号 | TAEEAK92408 |  | 合同交期 |  | 2022-08-05 |  | 产前确认样 |  | 有 | 无
品名 | 女式跑步训练外套 |  | 上线日 |  | 2022-06-09 |  | 原辅材料卡 |  | 有 | 无
色/号型数 | 3 | 6 | 缝制预计完成日 |  | 2022-06-15 |  | 大货面料确认样 |  | 有 | 无
订单数量 | 2147 |  | 包装预计完成日 |  | 2022-06-16 |  | 印花、刺绣确认样 |  | 有 | 无
采购凭证编号： |  |  | 预计发货时间 |  | 2022-06-18 |  | 洗唛、合格证指示资料 |  | 有 | 无
确认资料缺失内容说明：
【工艺确认】
原材料 | 正 | 误 |  | 印、绣花 | 正 | 误 | 无此工艺 | 洗水唛 | 正 | 误
辅料使用 | 正 | 误 |  | 胶膜工艺 | 正 | 误 | 无此工艺 | 合格证 | 正 | 误
制作工艺 | 正 | 误 |  | 压胶水压 | OK | NG | 无此工艺 | 缝纫用线 | 正 | 误
补充事项：
【面料品质确认】
物性检测 | OK | NG |  | 面料颜色 | OK | NG |  | 互染测试 | OK | NG
外观查验 | OK | NG |  | 面料缸差 | OK | NG |  | 水洗缩率 | OK | NG
问题描述：
【裁剪完成情况】
①裁剪完成比例（%）：
号型 颜色 | XXS | XS | S | M | L | XL | XXL | XXXL | XXXXL | 未裁齐原因
|  |  | 100% | 100% | 100% | 100% | 100% | 100%
【成品检查明细】★颜色、数量需要写清楚
【规格确认】
①规格测量明细以插入附件形式列明，并注明洗前洗后规格
②规格异常情况 |  | 有 | 无 | 备注：
【问题点与指导项目】 ★的问题应添加照片说明（包括成品及半成品检查）
1.左右脚衩高度不一致，批量生产时要调整好。
2.主唛须居中放置。
3.袖口开拇指洞处压线须上下左右宽窄一致。
以上问题请及时改正。
【耐洗水确认】
粘衬 | OK | NG | 无此工艺 | 胶膜 | OK | NG | 无此工艺 | 扭曲 | OK | NG
印、绣花 | OK | NG | 无此工艺 | 压胶水压 | OK | NG | 无此工艺 | 水洗缩率 | OK | NG
补充事项：
【重大改善说明及整改复核时间】
检验部门 | 服装品控部 |  | 检验担当 | 陈雪萍 | 查验时间 |  | 工厂负责人 |  | 黄炼
检验部门 | 服装品控部 |  | 检验担当 |  | 复核时间 |  | 工厂负责人

## 验货尺寸（首期）
QC规格测量表
款号 | TAEEAK92408 |  | 品名 | 女式跑步训练外套 |  |  | 生产工厂 | 源莱美
部位名称 | 指示规格 FINAL SPEC | [7 empty] | 样品规格 SAMPLE SPEC
| XS | S | M | L | XL | XXL | 洗前 | 洗后 | XS | S | M | L | XL | XXL
号型 | 150/80B | 155/84B | 160/88B | 165/92B | 170/96B | 175/100B | 黑色（M) |  |  |  | 黑色
后中长 | 57 | 58 | 60 | 62 | 64 | 65 | +2 | -0.5 |  |  | +2
胸围 | 82 | 86 | 90 | 94 | 98 | 104 | +2 | -1 |  |  | +2
腰围 | 76 | 80 | 84 | 88 | 93 | 99 | +2 | -1 |  |  | +2
摆围（平量） | 88 | 92 | 96 | 100 | 105 | 111 | +2 | -2 |  |  | +2
后中袖长 | 72.5 | 73.5 | 75 | 76.5 | 78 | 79.1 | +1 | -0.5 |  |  | +1
袖肥/2（参考值） | 15.6 | 16.3 | 17 | 17.7 | 18.4 | 19.35 | +0 | -0.2 |  |  | +0
袖口围/2(平量) | 9.2 | 9.6 | 10 | 10.4 | 10.8 | 11.4 | -0.4 | -0.3 |  |  | -0.4
大货首件
备注：
初期请洗测2-3件，有问题的另加测量数量。
[8 empty] | 验货时间： |  | 跟单QC: |  | 工厂负责人：

## 尾期
QC出货报告书
订单类别 | 女式跑步训练外套 |  | 款号 | TAEEAK92408 | 产品名称 | 女式跑步训练外套 |  | 生产工厂 | 源莱美
订单数量 | 2147 |  | 合同日期 | 2022-08-05 |  |  | 检验资料确认
色/号型数 | 3 | 6 | 交货形式 | 发仓库 |  |  | 面料第三方合格报告 |  | 有 | 无
验货次数 | 1 |  | 非直发 | 苏州库 | 天津库 | 直发 | 成品第三方合格报告 |  | 有 | 无
验货数量 | 457 |  | 入仓数量 |  |  |  | 中期检验报告 |  | 有 | 无
检验方式 | 全检 | 抽检 | 免检 | 复检 | 再复检 | 采购凭证编号：
中期检验重大改善项目 |  | 有 | 无 | 改善结果 | 已改善
全色耐洗水测试 |  | 有 | 无 | 洗后结果 | 无异常 | 洗水前后缩量正常
【附属资料确认】
洗水唛 | 正 | 误 |  | 印、绣花 | 正 | 误 |  | 装箱数量 | 正 | 误
合格证 | 正 | 误 |  | 缝纫用线 | 正 | 误 |  | 箱唛表示 | 正 | 误
吊牌 | 正 | 误 |  | 包装方式 | 正 | 误 |  | 纸箱规格 | 正 | 误
【检验时成品完成情况及检验明细】
①成品完成比例（%）：100%
②检验明细：
姜饼红:XS/2 S/30 M/30 L/22 XL/30 XXL/30
冷灰紫：XS/2 S/30 M/30 L/22 XL/30 XXL/30
黑色：XS/3 S/30 M/30 L/22 XL/30 XXL/30
②规格异常情况 |  | 有 | 无
情况说明：
【问题点描述】
1.左右脚衩底部距下摆距离不一致。
2.袖口拇指洞边框有上下/左右压线宽窄不一致现象。
【检验结果】
合格：（正常接收） |  |  | 不合格： |  | ①返工翻修 |  | ②让步接受 |  | ③拒绝接收
备注： | 请按照以上提出的问题点改正
检验部门 | 服装QC部门 |  | 检验人 |  | 查验时间 |  | 工厂负责人 |  | 陈雪萍

## 验货尺寸（尾期）
QC规格测量表
款号 | TAEEAK92408 |  | 品名 | 女式跑步训练外套 |  |  | 生产工厂 | 源莱美
部位名称 | 指示规格 FINAL SPEC | [7 empty] | 样品规格 SAMPLE SPEC
| XS | S | M | L | XL | XXL | 洗前/洗后 |  | XS | S | M | L | XL | XXL
号型 | 150/80B | 155/84B | 160/88B | 165/92B | 170/96B | 175/100B | 黑色（L) |  | 冷灰紫 | 冷灰紫 | 姜饼红 | 姜饼红 | 黑色 | 黑色
后中长 | 57 | 58 | 60 | 62 | 64 | 65 | +0/-0.5 |  | +0/+0.5 | +0/+0.7 | +0.5/+0.5 | +0.5/+0 | +0/+0.5 | +0.5/+0.7
胸围 | 82 | 86 | 90 | 94 | 98 | 104 | +0/+0 |  | +0/-0.5 | -0.5/-1 | -1/-0.5 | +0/-0.5 | -0.5/+0 | -1/-0.5
腰围 | 76 | 80 | 84 | 88 | 93 | 99 | +0/+0 |  | +0/+0 | -0.5/+0 | +0/+0.5 | +0/-0.6 | -0.7/-0.5 | +0.5/-0.5
摆围（平量） | 88 | 92 | 96 | 100 | 105 | 111 | -2/-1 |  | -1/+0 | -0.5/+1 | -0.5/+0 | -1/-0.5 | +0/-0.8 | -1/+0
后中袖长 | 72.5 | 73.5 | 75 | 76.5 | 78 | 79.1 | -1/-0.5 |  | -0.6/+0 | -1/-1 | +0/-0.7 | -1/-1 | -1/-0.8 | -0.5/+0
袖肥/2（参考值） | 15.6 | 16.3 | 17 | 17.7 | 18.4 | 19.35 | -0.2/-0.3 |  | +0/-0.4 | -0.5/+0 | -0.7/-0.5 | -0.5/-0.6 | -0.5/-0.5 | -0.7/-0.6
袖口围/2(平量) | 9.2 | 9.6 | 10 | 10.4 | 10.8 | 11.4 | -0.4/-0.5 |  | +0.5/+0 | +0.5/+0.2 | +0/+0.5 | +0.5/+0.2 | +0.5/-0.3 | +0.5/+0.2
备注：
初期请洗测2-3件，有问题的另加测量数量。
[8 empty] | 验货时间： |  | 跟单QC: |  | 工厂负责人：