## 工作内容
生产工厂前期资料准备：
1 | 下单明细及货期进度
2 | 收集工艺资料
3 | 产前样衣分析
4 | 工厂排产计划收集
5 | 开裁前召开产前会议并拍照
6 | 工厂业务每周3下班前提交（每周生产进度表)
7 | 面料辅料到厂7个工作日内完成抽检记录（6个表格）；检验结果回执给材料商、探路者质量负责人（QC）
首期验货资料及条件：
1 | 生产线出成品10件左右
2 | 业务员提前3个工作日发OA验货申请
3 | 查看面料辅料的验货记录，按款核对清楚并提交给探路者质量负责人（QC）（Excel格式）（1-6测试表）
4 | 跟踪面料辅料到厂7个工作日内验货过程
5 | 提交实物检验图片和视频
6 | 工厂检验员拍照首期验货过程及生产线情况，（洗标主标，问题点
7 | 寄3-5件到公司（熨烫平整）并发OA说明
8 | 工厂首件验货填写（首期验货报告）+洗水前后规格表（Excel格式）
9 | OA申请首期：格式写明上线时间、已出成品件数、寄评定样衣明细、收件人、快递单号。
中期验货资料及条件：
1 | 生产线下50%，包装20%
2 | 业务员提前3个工作日发OA中期验货申请
3 | 提交并核对面料第3方检测报告内各项功能信息与洗标及吊牌是否吻合
4 | 齐色错码各号型2件到公司，并发QA说明
5 | 寄封样给公司1件（包装完整，附尺寸表一份）发OA，并抄给库房闫
6 | 工厂检验员拍照和拍视频中期验货过程及生产线情况（纸箱，未拆袋产品，洗标主标，合格证，问题产品
7 | 工厂中期验货填写(中期验货报告)+测量成衣洗水前后尺寸表（Excel格式）
8 | OA申请中期：格式写明已出成品件数、已包装数量、寄评定样衣明细、收件人、快递单号。
尾期验货资料及条件：
1 | 全部下机，包装95%
2 | 业务员提前3个工作日发OA尾期验货申请
3 | 提交并核对面料和成衣第3方检测报告各项功能及吊牌信息是否吻合
4 | 工厂验货过程视频和拍照片（纸箱，未拆袋的产品，合格证及功能吊牌+各色组洗标主标，问题产品，
5 | 工厂尾期验货填写（尾期验货报告）+齐色错码各3件以上规格测量尺寸表（Excel格式）
6 | 按公司要求按出货量比例抽验，并记录抽箱号及问题产品和数量
7 | OA申请中期：格式写明已包装完成款式、数量、自验货时间（直发款约验货时间）、出货箱单。
注：适用于自主管理类工厂

## AQL2.5验货
探路者尾期验货抽验标准
|  | AQL1.0 |  | AQL2.5 |  | AQL4.0
整批数量 | 抽验数量 | Ac | Re | Ac | Re | Ac | Re
≤90 | 13 | 0 | 1 | 0 | 1 | 1 | 2
91-150 | 20 | 0 | 1 | 1 | 2 | 2 | 3
151-280 | 32 | 0 | 1 | 2 | 3 | 3 | 4
281-500 | 50 | 1 | 2 | 3 | 4 | 5 | 6
501-1200 | 80 | 2 | 3 | 5 | 6 | 7 | 8
1201-3200 | 125 | 3 | 4 | 7 | 8 | 10 | 11
3201-10000 | 200 | 5 | 6 | 10 | 11 | 14 | 15
10001-35000 | 315 | 7 | 8 | 14 | 15 | 21 | 22
注：探路者验货按照AQL2.5验货标准实行

## 首期
TOREAD-首件（首批）检验报告书
订单类别 | 探路者 |  | 合同签订方 |  | 日升 |  | 生产工厂 | 东港洪旭
订单基础信息 |  |  | 生产•出货进度 |  |  |  | 指示•确认资料
款号 | TAWWAK92502 |  | 合同交期 |  | 7/31,8/15,8/26 |  | 产前确认样 |  | 有 | 无
品名 | 女套绒冲锋衣 |  | 上线日 |  | 2022-05-06 |  | 原辅材料卡 |  | 有 | 无
色/号型数 | 5 | 6 | 缝制预计完成日 |  | 2022-07-28 |  | 大货面料确认样 |  | 有 | 无
订单数量 | 17133 |  | 包装预计完成日 |  | 2022-07-30 |  | 印花、刺绣确认样 |  | 有 | 无
|  |  | 预计发货时间 |  | 2022-07-31 |  | 洗唛、合格证指示资料 |  | 有 | 无
确认资料缺失内容说明：
【工艺确认】
原材料 | 正 | 误 |  | 印、绣花 | 正 | 误 | 无此工艺 | 洗水唛 | 正 | 误
辅料使用 | 正 | 误 |  | 胶膜工艺 | 正 | 误 | 无此工艺 | 合格证 | 正 | 误
制作工艺 | 正 | 误 |  | 压胶水压 | OK | NG | 无此工艺 | 缝纫用线 | 正 | 误
补充事项：
【面料品质确认】
物性检测 | OK | NG |  | 面料颜色 | OK | NG |  | 互染测试 | OK | NG
外观查验 | OK | NG |  | 面料缸差 | OK | NG |  | 水洗缩率 | OK | NG
问题描述：
【裁剪完成情况】
①裁剪完成比例（%）：
号型 颜色 | XXS | XS | S | M | L | XL | XXL | XXXL | XXXXL | 未裁齐原因
卵石色 |  | OK | OK | OK | OK | OK | OK |  |  | 分批裁剪
烟青色 |  | OK | OK | OK | OK | OK | OK |  |  | 分批裁剪
镜空蓝 |  | OK | OK | OK | OK | OK | OK |  |  | 分批裁剪
西柚色 |  | OK | OK | OK | OK | OK | OK |  |  | 分批裁剪
冷灰紫 |  | OK | OK | OK | OK | OK | OK |  |  | 分批裁剪
【成品检查明细】★颜色、数量需要写清楚
西柚色 M# 1件
【规格确认】
①规格测量明细以插入附件形式列明，并注明洗前洗后规格
②规格异常情况 |  | 有 | 无 | 备注：
【问题点与指导项目】 ★的问题应添加照片说明（包括成品及半成品检查）
外件：1.前中直口0.1明线不等宽 内件： 1.前中吃量不均
2.侧斗牙上下端不平服 2.侧斗拉链库不平
3.袖笼压胶打斜柳 3.前胸拼左右不对称
4.领口吃纵不平袖袢扣位余量大 4.下摆明线不顺直
5.袖头吃纵不平 5.后育克拼要左右对称
6.注意色差对号 6.袖笼左右要对位
7.中腰明线不顺直不等宽 |  |  |  |  | 7.领口左右要对称
8.前胸胶膜左右不对称宽窄不等宽
以上问题请及时改正。
【耐洗水确认】
粘衬 | OK | NG | 无此工艺 | 胶膜 | OK | NG | 无此工艺 | 扭曲 | OK | NG
印、绣花 | OK | NG | 无此工艺 | 压胶水压 | OK | NG | 无此工艺 | 水洗缩率 | OK | NG
补充事项：
【重大改善说明及整改复核时间】
检验部门 | 服装品控部 |  | 检验担当 |  | 查验时间 |  | 工厂负责人
【整改结果】
检验部门 | 服装品控部 |  | 检验担当 | 周苑 | 复核时间 | 2022-05-19 | 工厂负责人 |  | 于家和

## 首期尺寸
QC规格测量表
款号 | TAWWAK92502 |  |  | 品名 | 女士套绒冲锋衣 |  |  | 生产工厂 | 东港洪旭
外件各部位名称 | 指示规格 FINAL SPEC | [6 empty] | 样品规格 SAMPLE SPEC
| XS | S | M | L | XL | XXL | XXXL | XS | S | M | L | XL | XXL
西柚色
后中长 | 72.5 | 71.5 | 73.5 | 75.5 | 77.5 | 78.5 |  |  |  | 0
胸围（M号后领中下26.5cm量） | 102 | 106 | 110 | 114 | 118 | 124 |  |  |  | -0.5
腰围（M号后领中下39cm量） | 104 | 108 | 112 | 116 | 121 | 127 |  |  |  | -1
摆围 | 108 | 112 | 116 | 120 | 125 | 131 |  |  |  | 0
肩宽 | 39 | 40 | 41 | 42 | 43 | 44.2 |  |  |  | +0.5
下领围 | 52 | 53 | 54 | 55 | 56 | 57.5 |  |  |  | 0
肩点袖长 | 60.5 | 61 | 62 | 63 | 64 | 64.5 |  |  |  | 0
袖肥/2（M号袖中肩点下15.5cm量） | 20.9 | 21.7 | 22.5 | 23.3 | 24.1 | 25.4 |  |  |  | 0
袖肘围/2（M号袖中肩点下30.5cm量） | 17.1 | 17.8 | 18.5 | 19.2 | 19.9 | 20.8 |  |  |  | 0
袖口围（拉量）/2 | 13 | 13.5 | 14 | 14.5 | 15 | 15.7 |  |  |  | 0
内件各部位名称 | XS | S | M | L | XL | XXL | XXXL | XS | S | M | L | XL | XXL
[10 empty] | 西柚色 |  | 西柚色
后中长 | 59 | 60 | 62 | 64 | 66 | 67 |  |  |  | +0，5 |  | +1
胸围 | 90 | 94 | 98 | 102 | 106 | 112 |  |  |  | 0 |  | +1
腰围 | 84 | 88 | 92 | 96 | 101 | 107 |  |  |  | +1 |  | -1
摆围 | 94 | 98 | 102 | 106 | 111 | 117 |  |  |  | +3 |  | 0
肩宽 | 37 | 38 | 39 | 40 | 41 | 42.2 |  |  |  | 0 |  | 0
上领围 | 42 | 43 | 44 | 45 | 46 | 47.5 |  |  |  | +0.5 |  | 0
肩点袖长 | 57.5 | 58 | 59 | 60 | 61 | 61.5 |  |  |  | 0 |  | +0.5
袖肥/2（参考值） | 16.4 | 17.2 | 18 | 18.8 | 19.6 | 20.9 |  |  |  | +0.5 |  | 0
袖肘围/2 | 15.1 | 15.8 | 16.5 | 17.2 | 17.9 | 18.8 |  |  |  | 0 |  | -0.5
袖口平量/2 | 9 | 9.5 | 10 | 10.5 | 11 | 11.7 |  |  |  | 0 |  | 0
备注：
初期请洗测2-3件，有问题的另加测量数量。
[8 empty] | 验货时间：5月19日 |  | 跟单QC:周苑 |  | 工厂负责人： | 于家和

## 中期
TOREAD-QC中期检验报告书
订单类别 | 探路者 |  | 合同签订方 |  | 日升 |  | 生产工厂 | 东港洪旭
订单基础信息 |  |  | 生产•出货进度 |  |  |  | 指示•确认资料
款号 | TAWWAK92502 |  | 合同交期 |  | 7/31,8/15,8/26 |  | 首件检验报告 |  | 有 | 无
品名 | 女套绒冲锋衣 |  | 裁剪完成数量 |  | 13000 |  | 首件检验未尽事项 |  | 有 | 无
色/号型数 | 5 | 6 | 缝制完成数量 |  | 10000 |  | 首件检验未尽事项内容
订单数量 | 17133 |  | 包装完成数量 |  | 8953
|  |  | 预计发货时间 |  | 2022-07-31
【附属资料确认】
原材料 | 正 | 误 |  | 洗水唛 | 正 | 误 |  | 印、绣花 | 正 | 误
辅料使用 | 正 | 误 |  | 合格证 | 正 | 误 |  | 缝纫用线 | 正 | 误
备注：
【检验明细】：检验明细（要求齐色、齐号至少10件检查）
全色全码各2件
【耐水洗测试】：耐洗水测试明细（要求齐色、齐号）
【规格确认】
①规格测量明细以插入附件形式列明，并注明洗前洗后规格
②规格异常情况 |  | 有 | 无
说明：
【耐洗水确认】
粘衬 | OK | NG | 无此工艺 | 胶膜 | OK | NG | 无此工艺 | 扭曲 | OK | NG
印、绣花 | OK | NG | 无此工艺 | 压胶水压 | OK | NG | 无此工艺 | 水洗缩率 | OK | NG
补充事项：
【问题点与指导项目】 ★的问题应添加照片说明
外件： 内件：
1.侧斗牙上下端不平服 1.侧斗拉链库不平
2.袖笼压胶打斜柳 2.前胸拼左右不对称
3.注意色差对号 3.下摆明线不顺直
4.袖头吃纵不平 4.后育克拼要左右对称
以上问题请及时改正。
【整改的严重缺陷及整改复核时间】
备注：
检验部门 | 服装品控部 |  | 检验担当 |  | 查验时间 |  | 工厂负责人
【整改结果】
检验部门 | 服装品控部 |  | 检验担当 | 周苑 | 查验时间 | 2022-07-22 | 工厂负责人 |  | 于家和

## 中期尺寸
QC规格测量表
款号 | TAWWAK92502 |  |  | 品名 | 女士套绒冲锋衣 |  |  | 生产工厂 | 东港洪旭
外件各部位名称 | 指示规格 FINAL SPEC | [6 empty] | 样品规格 SAMPLE SPEC
| XS | S | M | L | XL | XXL | XXXL | XS | S | M | L | XL | XXL
[8 empty] | 冷灰紫 | 西柚色 | 烟青紫 | 卵石色 | 西柚色 | 镜空蓝
后中长 | 72.5 | 71.5 | 73.5 | 75.5 | 77.5 | 78.5 |  | 0-1 | 00 | 00 | -1。0 | 00 | 0-1
胸围（M号后领中下26.5cm量） | 102 | 106 | 110 | 114 | 118 | 124 |  | 00 | 0-1 | 0-1 | -1-1 | -1-1 | 0-1
腰围（M号后领中下39cm量） | 104 | 108 | 112 | 116 | 121 | 127 |  | 0-1 | -1-1 | -1-1 | -1.0 | -1-1 | 0-1
摆围 | 108 | 112 | 116 | 120 | 125 | 131 |  | -1-1 | 0-1 | -1.0 | 00 | 00 | -1.0
肩宽 | 39 | 40 | 41 | 42 | 43 | 44.2 |  | +0.2.-1 | 0+0.3 | 00 | +0.3.0 | 0-0.5 | 0-0.3
下领围 | 52 | 53 | 54 | 55 | 56 | 57.5 |  | 00 | 00 | 00 | 0-0.5. | 00 | 00
肩点袖长 | 60.5 | 61 | 62 | 63 | 64 | 64.5 |  | 0-0.5 | 00 | -0.5-0.5 | +0.5+0.5 | -0.5-0.5 | 00
袖肥/2（M号袖中肩点下15.5cm量） | 20.9 | 21.7 | 22.5 | 23.3 | 24.1 | 25.4 |  | 0-0.3 | 0+0.3 | +0.5.0 | 0+0.2 | 00 | 00
袖肘围/2（M号袖中肩点下30.5cm量） | 17.1 | 17.8 | 18.5 | 19.2 | 19.9 | 20.8 |  | 0-0.3 | 00 | 00 | 00 | 0-0.4 | 0-0.5
袖口围（拉量）/2 | 13 | 13.5 | 14 | 14.5 | 15 | 15.7 |  | 00 | 00 | 00 | 0-0.2 | -0.5.0 | 00
内件各部位名称 | XS | S | M | L | XL | XXL | XXXL | M | L | XL | XXL | S | M
[8 empty] | 冷灰紫 | 西柚色 | 烟青紫 | 卵石色 | 镜空蓝 | 冷灰紫
后中长 | 59 | 60 | 62 | 64 | 66 | 67 |  | -1.0 | +0.5.+0.5 | +0.5+0.5 | 0+1 | +1+1 | 00
胸围 | 90 | 94 | 98 | 102 | 106 | 112 |  | +1-1 | +1+0.5 | -1.0 | +1+1 | +1-1 | +1-1
腰围 | 84 | 88 | 92 | 96 | 101 | 107 |  | -1-1 | +0.3.0 | -1-1 | 0+1 | -1-2 | -1-1
摆围 | 94 | 98 | 102 | 106 | 111 | 117 |  | -1.0 | 00 | -1。0 | -1.0 | -1-1 | -1-1
肩宽 | 37 | 38 | 39 | 40 | 41 | 42.2 |  | 0+0.2. | +0.5.0 | 00 | 00 | -0.5-0.5 | 0+0.2
上领围 | 42 | 43 | 44 | 45 | 46 | 47.5 |  | 00 | 00 | -0.5-0.5 | 0-0.5 | -1.-1 | -0.5.0
肩点袖长 | 57.5 | 58 | 59 | 60 | 61 | 61.5 |  | -0.2.0 | +0.5+0.5 | 0+0.5 | +1.0 | 00 | +0.5+0.5
袖肥/2（参考值） | 16.4 | 17.2 | 18 | 18.8 | 19.6 | 20.9 |  | 00 | 0+0.2.0 | 0+0.3 | 00 | 00 | 00
袖肘围/2 | 15.1 | 15.8 | 16.5 | 17.2 | 17.9 | 18.8 |  | 00 | 0-0.5 | 0-0.2 | 00 | 00 | 00
袖口平量/2 | 9 | 9.5 | 10 | 10.5 | 11 | 11.7 |  | 00 | 00 | 00 | -0.5.0 | 00 | 00
备注：
初期请洗测2-3件，有问题的另加测量数量。
[8 empty] | 验货时间：7月22日 |  | 跟单QC:周苑 |  | 工厂负责人： | 于家和

## 尾期
QC出货报告书
订单类别 | 探路者 |  | 款号 | TAWWAK92502 |  | 产品名称 | 女士套绒冲锋衣 |  | 生产工厂 | 东港洪旭
订单数量 | 17133 |  | 合同日期 | 7/31,8/15,8/26 |  |  |  | 检验资料确认
色/号型数 | 5 | 6 | 交货形式 | 电商仓，沈阳仓 |  |  |  | 面料第三方合格报告 |  | 有 | 无
验货次数 | 1 |  | 非直发 | 沈阳仓 |  | 沈阳仓 | 电商仓 | 成品第三方合格报告 |  | 有 | 无
验货数量 | 304 |  | 入仓数量 | 545 | 1000 | 6001 | 1000 | 中期检验报告 |  | 有 | 无
采购凭证编号：CGDD22042200430
检验方式 | 全检 | 抽验 | 免检 | 复检 |  | 再复检
中期检验重大改善项目 |  | 有 | 无 | 改善结果
全色耐洗水测试 |  | 有 | 无 | 洗后结果
【附属资料确认】
洗水唛 | 正 | 误 |  | 印、绣花 |  | 正 | 误 |  | 装箱数量 | 正 | 误
合格证 | 正 | 误 |  | 缝纫用线 |  | 正 | 误 |  | 箱唛表示 | 正 | 误
吊牌 | 正 | 误 |  | 包装方式 |  | 正 | 误 |  | 纸箱规格 | 正 | 误
【检验时成品完成情况及检验明细】
①成品完成比例（%）：95%
②检验明细：西柚色：157#，164#，180#，107#，217#，8#，14#，240#，266#296#450#，853#，857#，861#，863#
烟青紫：311#，324#，343#，360#，368#
镜空蓝：21#，382#，404#，27#，37#，43#，451#，502#，529#759#，770#，782#，793#，802#
冷灰紫：544#，567#，58#，74#，88#，610#，144#，133#，653#，677#807#，814#，827#，838#，846#
卵石色：867#，874#，883#，890#896#
②规格异常情况 |  | 有 | 无
情况说明：
【问题点描述】
1.腰节脏污1件
2.袖笼折痕2件
3.后背脏污1件
4.后袖拼缝起线不平1件
【检验结果】
合格：（正常接收） |  |  | 不合格： |  |  | ①返工翻修 |  | ②让步接受 |  | ③拒绝接收
备注： | 请按照以上提出的问题点改正
检验部门 | 服装QC部门 |  | 检验人 | 周苑 |  | 查验时间 | 2022-07-29 | 工厂负责人 |  | 于家和

## 尾期尺寸
QC规格测量表
款号 | TAWWAK92502 |  |  | 品名 | 女士套绒冲锋衣 |  |  | 生产工厂 | 东港洪旭
外件各部位名称 | 指示规格 FINAL SPEC | [6 empty] | 样品规格 SAMPLE SPEC
| XS | S | M | L | XL | XXL | XXXL | XS | S | M | L | XL | XXL
[8 empty] | 镜空蓝 | 镜空蓝 | 冷灰紫 | 西柚色 | 烟青紫 | 卵石色
后中长 | 72.5 | 71.5 | 73.5 | 75.5 | 77.5 | 78.5 |  | 000 | 00-0.2 | 00-1 | 000 | 00-0.5 | -1-1-1
胸围（M号后领中下26.5cm量） | 102 | 106 | 110 | 114 | 118 | 124 |  | -1-1-1 | -1-1-0.2 | 000 | -1.0-1 | 00-1 | -1.0-1
腰围（M号后领中下39cm量） | 104 | 108 | 112 | 116 | 121 | 127 |  | -1.0-1 | -1-1-1 | 00-1 | 00-1 | -1-1-1 | -1-1.0
摆围 | 108 | 112 | 116 | 120 | 125 | 131 |  | 000 | 000 | 0-1.0 | 0-1.0 | -1.0-1 | 000
肩宽 | 39 | 40 | 41 | 42 | 43 | 44.2 |  | +1+0.5.0 | 00-0.2 | +0.2.0-0.3 | +0.2.0+0.3 | 00+0.3 | +0.3.00
下领围 | 52 | 53 | 54 | 55 | 56 | 57.5 |  | 000 | 000 | 000 | 000 | 000 | 0-0.5.0
肩点袖长 | 60.5 | 61 | 62 | 63 | 64 | 64.5 |  | 00-0.3 | -0.5.0-0.5 | 0-0.2.0 | 0+0.3.0 | -0.5.0-0.5 | +0.5.0+0.5
袖肥/2（M号袖中肩点下15.5cm量） | 20.9 | 21.7 | 22.5 | 23.3 | 24.1 | 25.4 |  | 000 | 000 | 00-0.2 | 00+0.3 | +0.5.00 | 00+0.2
袖肘围/2（M号袖中肩点下30.5cm量） | 17.1 | 17.8 | 18.5 | 19.2 | 19.9 | 20.8 |  | +0.2.0-0.3 | 00-0.2 | 000 | 000 | 000 | -0.3.00
袖口围（拉量）/2 | 13 | 13.5 | 14 | 14.5 | 15 | 15.7 |  | 000 | -0.2.0-0.2 | 000 | 000 | 000 | -0.2.0-0.2
内件各部位名称 | XS | S | M | L | XL | XXL | XXXL | XS | S | M | L | XL | XXL
[8 empty] | 镜空蓝 | 镜空蓝 | 冷灰紫 | 西柚色 | 烟青紫 | 卵石色
后中长 | 59 | 60 | 62 | 64 | 66 | 67 |  | +1+1.0 | +1+1+1 | 0-1.0 | +0.5.00 | +0.5.0+0.5 | +1+1.0
胸围 | 90 | 94 | 98 | 102 | 106 | 112 |  | 0-1.0 | 0-1-1 | +1.0-1 | +1+1+1 | -1.0-1 | +2+0.2+1
腰围 | 84 | 88 | 92 | 96 | 101 | 107 |  | -2-1-1 | -2-1-2 | -1-1-2 | +0.3+0.2.0 | -1-1-2 | 00+1
摆围 | 94 | 98 | 102 | 106 | 111 | 117 |  | -1.0-1 | -2-2-1 | -1-2.0 | 000 | -1-1-1 | -1-1.0
肩宽 | 37 | 38 | 39 | 40 | 41 | 42.2 |  | 000 | -1-1.0 | 0+0.2.0 | +0.3.00 | 000 | 00+0.3
上领围 | 42 | 43 | 44 | 45 | 46 | 47.5 |  | 000 | -1.0-1 | 000 | 000 | -1.0-1 | 00-0.5
肩点袖长 | 57.5 | 58 | 59 | 60 | 61 | 61.5 |  | +0.5.0+0.5 | 000 | 0-0.2.0 | +0.5.0+0.5 | 0+0.5.0 | +1+1.0
袖肥/2（参考值） | 16.4 | 17.2 | 18 | 18.8 | 19.6 | 20.9 |  | -0.5.00 | +0.5.0+0.2 | +0.2.00 | 0+0.2.0 | 0+0.3+0.3 | 000
袖肘围/2 | 15.1 | 15.8 | 16.5 | 17.2 | 17.9 | 18.8 |  | -0.6-0.5.0 | 000 | 000 | 00-0.2 | 000 | 000
袖口平量/2 | 9 | 9.5 | 10 | 10.5 | 11 | 11.7 |  | 000 | 000 | 000 | 000 | 000 | -0.3-0.5.0
备注：
初期请洗测2-3件，有问题的另加测量数量。
[8 empty] | 验货时间：7月29日 |  | 跟单QC:周苑 |  | 工厂负责人： | 于家和

## 1.面料验布
TOREAD-面料验布测试报告登记表
序号 | 缸号 | 面料布种编号 | 颜色 | 涉及到的款号 | 供应商 | 自检报告 | 匹头条实物样 | 疵点 | 断纱 | 色点 | 色杠 | 折痕 | 合计数量 | 备注
[8 empty] | 数量 | 数量 | 数量 | 数量 | 数量
1 | 0105 | FW07830 | 22SS卵石色 | TAWW92502 | 优耐特 | 有 |  | 3 |  | 2 | 2 | 4 | 11 |  | 边中差严重
2 | 0105 | FW07830 | 22SS卵石色 | TAWW92502 | 优耐特 | 有 |  | 5 |  |  | 3 | 3 | 11 |  | 边中差严重
3 | 0104 | FW07830 | 22SS卵石色 | TAWW92502 | 优耐特 | 有 |  | 4 |  |  | 3 | 4 | 11 |  | 边中差严重
4 | 0104 | FW07830 | 22SS卵石色 | TAWW92502 | 优耐特 | 有 |  | 5 |  | 2 | 2 | 5 | 14 |  | 边中差严重
5 | 0106 | FW07830 | 22SS卵石色 | TAWW92502 | 优耐特 | 有 |  | 5 |  |  | 2 | 3 | 10 |  | 边中差严重
6 | 0106 | FW07830 | 22SS卵石色 | TAWW92502 | 优耐特 | 有 |  | 4 |  | 1 | 3 | 4 | 12 |  | 边中差严重
7 | 4235 | FW07830 | 15SS玛瑙灰 | TAWW92502 | 优耐特 | 有 |  | 3 | 2 |  | 2 | 3 | 10 |  | 边中差严重
8 | 4235 | FW07830 | 15SS玛瑙灰 | TAWW92502 | 优耐特 | 有 |  | 4 | 2 |  | 3 | 4 | 13 |  | 边中差严重
9 | 4236 | FW07830 | 15SS玛瑙灰 | TAWW92502 | 优耐特 | 有 |  | 5 | 1 |  | 2 | 5 | 13 |  | 边中差严重
10 | 4236 | FW07830 | 15SS玛瑙灰 | TAWW92502 | 优耐特 | 有 |  | 4 | 2 |  | 2 | 4 | 12 |  | 边中差严重
11 | 4234 | FW07830 | 15SS玛瑙灰 | TAWW92502 | 优耐特 | 有 |  | 6 | 3 |  | 3 | 3 | 15 |  | 边中差严重
12 | 4234 | FW07830 | 15SS玛瑙灰 | TAWW92502 | 优耐特 | 有 |  | 5 | 1 |  |  | 3 | 9 |  | 边中差严重
13 | 5626 | FW07830 | 21FW镜空蓝 | TAWW92502 | 优耐特 | 有 |  | 6 |  |  | 3 | 5 | 14 |  | 边中差严重
14 | 5626 | FW07830 | 21FW镜空蓝 | TAWW92502 | 优耐特 | 有 |  | 5 | 2 |  | 2 | 4 | 13 |  | 边中差严重
| 0568 | FW07830 | 21FW镜空蓝 | TAWW92502 | 优耐特 | 有 |  |  |  |  | 3 | 3 | 6 |  | 边中差严重
| 0568 | FW07830 | 21FW镜空蓝 | TAWW92502 | 优耐特 | 有 |  | 5 |  | 2 | 4 | 3 | 14 |  | 边中差严重
| 0563 | FW07830 | 21FW镜空蓝 | TAWW92502 | 优耐特 | 有 |  | 7 | 2 |  | 2 | 5 | 16 |  | 边中差严重
| 0563 | FW07830 | 21FW镜空蓝 | TAWW92502 | 优耐特 | 有 |  | 4 | 2 |  | 4 | 5 | 15 |  | 边中差严重
| 0566 | FW07830 | 21FW镜空蓝 | TAWW92502 | 优耐特 | 有 |  | 2 | 3 |  | 3 | 4 | 12 |  | 边中差严重
| 0566 | FW07830 | 21FW镜空蓝 | TAWW92502 | 优耐特 | 有 |  | 5 | 2 |  | 2 | 4 | 13 |  | 边中差严重
| 0565 | FW07830 | 21FW镜空蓝 | TAWW92502 | 优耐特 | 有 |  | 6 | 1 |  | 1 | 5 | 13 |  | 边中差严重
| 1013 | FW07830 | 22FW西柚色 | TAWW92502 | 优耐特 | 有 |  | 5 |  |  | 2 | 5 | 12 |  | 边中差严重
| 1013 | FW07830 | 22FW西柚色 | TAWW92502 | 优耐特 | 有 |  | 4 |  |  | 3 | 4 | 11 |  | 边中差严重
| 1015 | FW07830 | 22FW西柚色 | TAWW92502 | 优耐特 | 有 |  | 5 |  |  | 3 | 5 | 13 |  | 边中差严重
| 1015 | FW07830 | 22FW西柚色 | TAWW92502 | 优耐特 | 有 |  | 6 |  |  | 2 | 3 | 11 |  | 边中差严重
| 1015 | FW07830 | 22FW西柚色 | TAWW92502 | 优耐特 | 有 |  | 3 |  |  | 4 | 4 | 11 |  | 边中差严重
15 | 1014 | FW07830 | 22FW西柚色 | TAWW92502 | 优耐特 | 有 |  | 2 |  |  | 2 | 3 | 7
16
17
18
制表时间： | [8 empty] | 测试人签名：
测试要求： 1、面料到厂第一时间做测试，根据面料的实际情况，可每缸抽取1-2卷过验布机。

## 2.面料缩率
TOREAD-面料缩率检测测试报告登记表
序号 | 供应商 | 缸号 | 面料布种编号 | 颜色 | 涉及到的款号 | 气缩 |  | 水缩 |  | 累计缩率 | 边中差，头尾差，实测结果 | 判定结果是否合格
[6 empty] | 径向百分比 | 纬向百分比 | 径向百分比 | 纬向百分比
|  | 0105 | G20FW0980 | 22SS卵石色 | TAWWAK92502 | 0.5% | 0.5% |  |  |  | 有 | NO
|  | 0106 |  |  |  | 0.5% | 0.2% |  |  |  | 无 | YES
|  | 4234 |  | 15SS玛瑙灰 |  | 0.5% | 0% |  |  |  | 有 | NO
|  | 4236 |  |  |  | 0.6% | 0% |  |  |  | 无 | YES
|  | 5626 |  | 21FW镜空蓝 |  | 0.5% | 0% |  |  |  | 有 | NO
|  | 0566 |  |  |  | 0.5% | -0.5% |  |  |  | 无 | YES
|  | 1013 |  | 22FW西柚色 |  | 0.5% | 0.2% |  |  |  | 有 | NO
|  | 1014 |  |  |  | 0.5% | 0% |  |  |  | 无 | YES
|  | 5976 |  | 22FW冷灰紫 |  | 0.5% | -0.5% |  |  |  | 无 | YES
|  | 5972 |  |  |  | 0.5% | -0.5% |  |  |  | 有 | NO
制表时间：4.18 | [6 empty] | 测试人签名：姜秀丽
测试要求： 1、面料到厂第一时间做测试，根据面料的实际情况，可每缸抽取1-2卷测试。 2、取布样中间部位测试，测试大小：50cmX50cm。 3、先烫缩后水洗【同一块面料进行两种测试】。（烫缩：110°-120度；洗缩：30°40分钟洗缩） 4、常规面料醒料24小时，弹力面料必须放料时长达到48小时以上。 5、测试边中色差、头尾色差情况（缝制9宫格查看）。

## 3.面料互染
TOREAD-面辅料互染测试报告登记表
项目 | 供应商 | 缸号 | 面料布种编号 | 颜色 | 涉及到的款号 | 物料1 |  |  | 物料2 |  |  | 物料3 |  |  | 物料4 |  |  | 物料5 |  |  | 结果 | 备注
[6 empty] | 物料编号 | 品名 | 供应商 | 物料编号 | 品名 | 供应商 | 物料编号 | 品名 | 供应商 | 物料编号 | 品名 | 供应商 | 物料编号 | 品名 | 供应商
洗测1次 | 丹东优耐特纺织品有限公司 | 1013.5626.0105.5972.4236 | G20FW0980 | 22SS卵石色.15SS玛瑙灰.21FW镜空蓝.22FW西柚色.22FW冷灰紫 | TAWWAK92502 | G20FWKK012 | 旅行注塑双孔卡扣 | 浙江伟星实业发展股份有限公司北京销售分公司 | G19FWKK065 | 双孔圆形调节扣 | 浙江伟星实业发展股份有限公司北京销售分公司 | G20FWQY039 | TOREADLOGO弹性漆气眼 | 浙江伟星实业发展股份有限公司北京销售分公司 | G21SSLP007 | 弹力绳金属头拉袢 | 浙江伟星实业发展股份有限公司北京销售分公司 | G18FWSK052 | 哑光漆光面四件扣 | 浙江伟星实业发展股份有限公司北京销售分公司 | OK | YES
[6 empty] | 物料6 |  |  | 物料7 |  |  | 物料8 |  |  | 物料9 |  |  | 物料10
[6 empty] | 物料编号 | 品名 | 供应商 | 物料编号 | 品名 | 供应商 | 物料编号 | 品名 | 供应商 | 物料编号 | 品名 | 供应商 | 物料编号 | 品名 | 供应商
[6 empty] | G14FWMS013 | 魔术贴 | 无锡百和织造股份有限公司 | G14FWXJ002 | 橡筋绳 | 上海锦湾实业有限公司 | G16SSZK002 | 包胶磁扣 | 浙江伟星实业发展股份有限公司北京销售分公司 | ZY00128 | 丝印转移标（TOREAD) | 莹凯 | G14FWSK002 | 光面金属四件扣 | 浙江伟星实业发展股份有限公司北京销售分公司 | OK | YES
[6 empty] | 物料11 |  |  | 物料12 |  |  | 物料13 |  |  | 物料14 |  |  | 物料15 |  |  | 洗水后 | YES
[6 empty] | 物料编号 | 品名 | 供应商 | 物料编号 | 品名 | 供应商 | 物料编号 | 品名 | 供应商 | 物料编号 | 品名 | 供应商 | 物料编号 | 品名 | 供应商
[6 empty] | G21FWJB051 | TOREAD植胶毛毡标 | 广州梓柏印刷有限公司 | G14FWKK006 | 单耳花边卡 | 浙江伟星实业发展股份有限公司北京销售分公司 | G15FWFZ481 | 逗号佛珠 | 浙江伟星实业发展股份有限公司北京销售分公司 | G14FWBB003 | 弹力包边带 | 东莞市泰丰服装辅料有限公司 | G14FWSJ008 | 松紧带 | 东莞市泰丰服装辅料有限公司
制表时间：4.18 | [8 empty] | 测试人签名：张春燕
测试要求： 1、面辅料到厂第一时间做测试，根据面料的实际情况，每色每缸做。 2、水温40°洗水40分钟，机洗一个程序，洗水共计5次。

## 4.面料静水压
TOREAD-面料5点水压测试报告登记表
日期 | 缸号 | 面料布种编号 | 颜色 | 涉及到的款号 | 供应商 | 上午(时间） | 测试条件 | 下午（时间） | 测试条件 | 加班（时间） | 测试条件 | 结果 | 备注
|  | G20FW0980 | 22SS卵石色.15SS玛瑙灰.21FW镜空蓝.22FW西柚色.22FW冷灰紫 | TAWWAK92502 | 丹东优耐特纺织品有限公司 |  | 水压测试 是否漏水 |  |  | 无 |  | OK | YES
日期 | 批号 | 物料编号 | 颜色 | 涉及到的款号 | 供应商 | 上午(时间） | 测试条件 | 下午（时间） | 测试条件 | 加班（时间） | 测试条件 | 结果 | 备注
制表时间：2022.4.17 | [7 empty] | 测试人签名：张春燕
测试要求： 1、面料到厂第一时间做测试，根据面料的实际情况，每色每缸抽取1-2卷测试。 2、成衣制作时每天、每款、每色、每号需做水压测试。

## 5.特殊工艺测试
TOREAD-特殊工艺测试报告登记表
项目 | 供应商 | 缸号 | 面料布种编号 | 颜色 | 涉及到的款号 | 使用部位 | 物料工艺1 | 物料工艺2 | 物料工艺3 | 结果 | 备注
洗测2次 | 江门市蓬江区盈通塑胶制品有限公司 |  | G20FW0980 | 22SS卵石色.15SS玛瑙灰.21FW镜空蓝.22FW西柚色.22FW冷灰紫 | TAWWAK92502 | 外件门禁、袖袢、袋口 | 0.12双面胶 |  |  | OK | YES
洗测2次 | 江门市蓬江区盈通塑胶制品有限公司 |  |  |  |  | 帽檐， |  | 0.2双面胶 |  | OK | YES
洗测1次
洗测1次
洗测1次
制表时间：4.17 | [6 empty] | 测试人签名：张春燕
测试要求： 1、胶条、装饰胶膜、印花类、生粘、激光开孔类 2、每款上线前做测试。 3、水温40°洗水40分钟，机洗一个程序，洗水共计5次。

## 6.织带类缩率测试
TOREAD - 织带类缩率测试报告登记表
序号 | 供应商 | 物料编号 | 颜色 | 涉及到的款号 | 气烫缩 | 水缩 | 累计缩率 | 判定结果是否合格
[5 empty] | 经向百分比 | 径向百分比
| 上海锦湾实业有限公司 | 橡筋绳 | 22SS卵石色.15SS玛瑙灰.21FW镜空蓝.22FW西柚色.22FW冷灰紫 | TAWWAK92502 | 1.5-2% |  |  | YES
| 东莞市泰丰服装辅料有限公司 | G14FWSJ005-737松紧带 | 白色 |  | 2.5-3% |  |  | YES
制表时间：4.17 |  |  |  |  | 测试人签名：张春燕
测试要求： 1、织带及弹力织带、像根松紧、包边条等到厂后第一时间，做测试。

## 工厂盒子用的验布报告
客户 ： 款号： 布种： 日期：
缸号 | 布封 | 来料数 | 实际数 | 短溢数 | 横纱0-3 | 横纱3-6 | 横纱10以上 | 直纱0-3 | 直纱3-6 | 直纱10以上 | 破洞 | 边中差 | 折痕 | 布疵 | 备注
[8 empty] | 数量 |  |  | 数量 |  | 数量
制表时间： | [8 empty] | 测试人签名：