## 工作内容
生产工厂前期资料准备：
1 | 下单明细及货期进度
2 | 收集工艺资料
3 | 产前样衣分析
4 | 工厂排产计划收集
5 | 开裁前召开产前会议并拍照
6 | 工厂业务每周3下班前提交（每周生产进度表)
7 | 面料辅料到厂7个工作日内完成抽检记录（6个表格）；检验结果回执给材料商、探路者质量负责人（QC）
首期验货资料及条件：
1 | 生产线出成品10件左右
2 | 业务员提前3个工作日发OA验货申请
3 | 查看面料辅料的验货记录，按款核对清楚并提交给探路者质量负责人（QC）（Excel格式）（1-6测试表）
4 | 跟踪面料辅料到厂7个工作日内验货过程
5 | 提交实物检验图片和视频
6 | 工厂检验员拍照首期验货过程及生产线情况，（洗标主标，问题点
7 | 寄3-5件到公司（熨烫平整）并发OA说明
8 | 工厂首件验货填写（首期验货报告）+洗水前后规格表（Excel格式）
9 | OA申请首期：格式写明上线时间、已出成品件数、寄评定样衣明细、收件人、快递单号。
中期验货资料及条件：
1 | 生产线下50%，包装20%
2 | 业务员提前3个工作日发OA中期验货申请
3 | 提交并核对面料第3方检测报告内各项功能信息与洗标及吊牌是否吻合
4 | 齐色错码各号型2件到公司，并发QA说明
5 | 寄封样给公司1件（包装完整，附尺寸表一份）发OA，并抄给库房闫
6 | 工厂检验员拍照和拍视频中期验货过程及生产线情况（纸箱，未拆袋产品，洗标主标，合格证，问题产品
7 | 工厂中期验货填写(中期验货报告)+测量成衣洗水前后尺寸表（Excel格式）
8 | OA申请中期：格式写明已出成品件数、已包装数量、寄评定样衣明细、收件人、快递单号。
尾期验货资料及条件：
1 | 全部下机，包装95%
2 | 业务员提前3个工作日发OA尾期验货申请
3 | 提交并核对面料和成衣第3方检测报告各项功能及吊牌信息是否吻合
4 | 工厂验货过程视频和拍照片（纸箱，未拆袋的产品，合格证及功能吊牌+各色组洗标主标，问题产品，
5 | 工厂尾期验货填写（尾期验货报告）+齐色错码各3件以上规格测量尺寸表（Excel格式）
6 | 按公司要求按出货量比例抽验，并记录抽箱号及问题产品和数量
7 | OA申请中期：格式写明已包装完成款式、数量、自验货时间（直发款约验货时间）、出货箱单。
注：适用于自主管理类工厂

## AQL2.5验货
探路者尾期验货抽验标准
|  | AQL1.0 |  | AQL2.5 |  | AQL4.0
整批数量 | 抽验数量 | Ac | Re | Ac | Re | Ac | Re
≤90 | 13 | 0 | 1 | 0 | 1 | 1 | 2
91-150 | 20 | 0 | 1 | 1 | 2 | 2 | 3
151-280 | 32 | 0 | 1 | 2 | 3 | 3 | 4
281-500 | 50 | 1 | 2 | 3 | 4 | 5 | 6
501-1200 | 80 | 2 | 3 | 5 | 6 | 7 | 8
1201-3200 | 125 | 3 | 4 | 7 | 8 | 10 | 11
3201-10000 | 200 | 5 | 6 | 10 | 11 | 14 | 15
10001-35000 | 315 | 7 | 8 | 14 | 15 | 21 | 22
注：探路者验货按照AQL2.5验货标准实行

## 首期
TOREAD-首件（首批）检验报告书
订单类别 | 探路者 |  | 合同签订方 |  | 日升 |  | 生产工厂 | 丹东越亚
订单基础信息 |  |  | 生产•出货进度 |  |  |  | 指示•确认资料
款号 | TAEEAK92216 |  | 合同交期 |  | 7/22,8/8,8/26 |  | 产前确认样 |  | 有 | 无
品名 | 女士软壳 |  | 上线日 |  | 2022-06-04 |  | 原辅材料卡 |  | 有 | 无
色/号型数 | 5 | 7 | 缝制预计完成日 |  | 2022-07-20 |  | 大货面料确认样 |  | 有 | 无
订单数量 | 17047 |  | 包装预计完成日 |  | 2022-07-21 |  | 印花、刺绣确认样 |  | 有 | 无
|  |  | 预计发货时间 |  | 2022-07-22 |  | 洗唛、合格证指示资料 |  | 有 | 无
确认资料缺失内容说明：
【工艺确认】
原材料 | 正 | 误 |  | 印、绣花 | 正 | 误 | 无此工艺 | 洗水唛 | 正 | 误
辅料使用 | 正 | 误 |  | 胶膜工艺 | 正 | 误 | 无此工艺 | 合格证 | 正 | 误
制作工艺 | 正 | 误 |  | 压胶水压 | OK | NG | 无此工艺 | 缝纫用线 | 正 | 误
补充事项：
【面料品质确认】
物性检测 | OK | NG |  | 面料颜色 | OK | NG |  | 互染测试 | OK | NG
外观查验 | OK | NG |  | 面料缸差 | OK | NG |  | 水洗缩率 | OK | NG
问题描述：
【裁剪完成情况】
①裁剪完成比例（%）：
号型 颜色 | XXS | XS | S | M | L | XL | XXL | XXXL | XXXXL | 未裁齐原因
青灰蓝 |  | OK | OK | OK | OK | OK | OK | OK
灰湖绿 |  | OK | OK | OK | OK | OK | OK | OK
黑 |  | OK | OK | OK | OK | OK | OK | OK
松露红 |  | OK | OK | OK | OK | OK | OK | OK
明灰 |  | OK | OK | OK | OK | OK | OK | OK
【成品检查明细】★颜色、数量需要写清楚
黑色 M# 1件 XL# 1件
【规格确认】
①规格测量明细以插入附件形式列明，并注明洗前洗后规格
②规格异常情况 |  | 有 | 无 | 备注：
【问题点与指导项目】 ★的问题应添加照片说明（包括成品及半成品检查）
1.帽贴边打斜柳
2.袖笼抻吃不均
3.前拼左右要对称，缝份不均
4.下摆贴边不等宽，贴边尺量不均
5.侧斗激光印
6.直口尺量不均
7袖头弹力部位不平服
以上问题请及时改正。
【耐洗水确认】
粘衬 | OK | NG | 无此工艺 | 胶膜 | OK | NG | 无此工艺 | 扭曲 | OK | NG
印、绣花 | OK | NG | 无此工艺 | 压胶水压 | OK | NG | 无此工艺 | 水洗缩率 | OK | NG
补充事项：
【重大改善说明及整改复核时间】
检验部门 | 服装品控部 |  | 检验担当 |  | 查验时间 |  | 工厂负责人
【整改结果】
检验部门 | 服装品控部 |  | 检验担当 | 周苑 | 复核时间 | 2022-07-12 | 工厂负责人 |  | 于家和

## 首期尺寸
QC规格测量表
款号 |  |  | 品名 | TAEEAK92216 |  |  |  | 69 | 生产工厂 | 丹东越亚
部位名称 | 指示规格 FINAL SPEC | [7 empty] | 样品规格 SAMPLE SPEC
| XS | S | M | L | XL | XXL | XXXL |  | XS | S | M | L | XL | XXL | XXXL
[11 empty] | 黑色 |  | 黑色
后中长 | 59 | 60 | 62 | 64 | 66 | 67 | 68 |  |  |  | +0.5 |  | +0.5
胸围 （M#后领中向下23CM水平直量） | 90 | 94 | 98 | 102 | 106 | 112 | 118 |  |  |  | 0 |  | 0
腰围 | 78 | 82 | 86 | 90 | 95 | 101 | 108 |  |  |  | +1 |  | -1
摆围 | 96 | 100 | 104 | 108 | 113 | 119 | 126 |  |  |  | 0 |  | -1
肩宽 | 36 | 37 | 38 | 39 | 40 | 41.2 | 42.4 |  |  |  | 0 |  | +1.5
下领围 | 48 | 49 | 50 | 51 | 52 | 53.5 | 55 |  |  |  | 0 |  | +0.5
肩点袖长 | 58.5 | 59 | 60 | 61 | 62 | 62.5 | 63 |  |  |  | 0+1 |  | 0
袖肥/2 （M#距后领中38.5CM直量） | 16.4 | 17.2 | 18 | 18.8 | 19.6 | 20.9 | 22.2 |  |  |  | +0.5 |  | +0.2
袖肘围/2 | 14.1 | 14.8 | 15.5 | 16.2 | 16.9 | 17.8 | 18.7 |  |  |  | +0.3 |  | 0
袖口平量/2 | 10.5 | 11 | 11.5 | 12 | 12.5 | 13.2 | 13.9 |  |  |  | 0 |  | 0
备注：
初期请洗测2-3件，有问题的另加测量数量。
[9 empty] | 验货时间：7月12日 |  | 跟单QC:周苑 |  | 工厂负责人： |  | 于家和

## 中期
TOREAD-QC中期检验报告书
订单类别 | 探路者 |  | 合同签订方 |  | 日升 |  | 生产工厂 | 越亚
订单基础信息 |  |  | 生产•出货进度 |  |  |  | 指示•确认资料
款号 | TAEEAK92216 |  | 合同交期 |  | 7/22,8/8,8/26 |  | 首件检验报告 |  | 有 | 无
品名 | 女士软壳 |  | 裁剪完成数量 |  | 10000 |  | 首件检验未尽事项 |  | 有 | 无
色/号型数 | 5 | 7 | 缝制完成数量 |  | 6000 |  | 首件检验未尽事项内容
订单数量 | 17047 |  | 包装完成数量 |  | 2000
|  |  | 预计发货时间 |  | 2022-07-22
【附属资料确认】
原材料 | 正 | 误 |  | 洗水唛 | 正 | 误 |  | 印、绣花 | 正 | 误
辅料使用 | 正 | 误 |  | 合格证 | 正 | 误 |  | 缝纫用线 | 正 | 误
备注：
【检验明细】：检验明细（要求齐色、齐号至少10件检查）
齐色齐码各2件
【耐水洗测试】：耐洗水测试明细（要求齐色、齐号）
【规格确认】
①规格测量明细以插入附件形式列明，并注明洗前洗后规格
②规格异常情况 |  | 有 | 无
说明：
【耐洗水确认】
粘衬 | OK | NG | 无此工艺 | 胶膜 | OK | NG | 无此工艺 | 扭曲 | OK | NG
印、绣花 | OK | NG | 无此工艺 | 压胶水压 | OK | NG | 无此工艺 | 水洗缩率 | OK | NG
补充事项：
【问题点与指导项目】 ★的问题应添加照片说明
1.帽贴边打斜柳
2.袖笼抻吃不均
3.前拼左右要对称，缝份不均
4.下摆贴边不等宽，贴边尺量不均
以上问题请及时改正。
【整改的严重缺陷及整改复核时间】
备注：
检验部门 | 服装品控部 |  | 检验担当 |  | 查验时间 |  | 工厂负责人
【整改结果】
检验部门 | 服装品控部 |  | 检验担当 | 周苑 | 查验时间 | 2022-07-15 | 工厂负责人 |  | 于家和

## 中期尺寸
QC规格测量表
款号 |  |  | 品名 | TAEEAK92216 |  |  |  | 69 | 生产工厂 | 丹东越亚
部位名称 | 指示规格 FINAL SPEC | [7 empty] | 样品规格 SAMPLE SPEC
| XS | S | M | L | XL | XXL | XXXL |  | XS | S | M | L | XL | XXL | XXXL
[9 empty] | 黑色 | 黑色 | 姜饼红 | 沙草色 | 冷灰紫 | 黑色 | 姜饼红
后中长 | 59 | 60 | 62 | 64 | 66 | 67 | 68 |  | +1+0.5 | +1.0 | +1+0.5 | +0.5+1 | +1+0.5 | +0.3+0.5 | +1+0.5
胸围 （M#后领中向下23CM水平直量） | 90 | 94 | 98 | 102 | 106 | 112 | 118 |  | -0.5.0 | 00 | -0.5.0 | 00 | -0.5.0 | -1-0.5 | -1-0.5
腰围 | 78 | 82 | 86 | 90 | 95 | 101 | 108 |  | +0.5+1 | +1+1 | +0.5+1 | 0+0.5 | +0.5+1 | 00 | 0+0.5
摆围 | 96 | 100 | 104 | 108 | 113 | 119 | 126 |  | 0-0.5 | -1.0 | 0-0.5 | 00 | 0-0.5 | -0.5.0 | 00
肩宽 | 36 | 37 | 38 | 39 | 40 | 41.2 | 42.4 |  | +0.5.0 | +0.5.0 | +0.5.0 | 00 | +0.5.0 | +0.5.0 | 0+0.5
下领围 | 48 | 49 | 50 | 51 | 52 | 53.5 | 55 |  | 00 | 00 | 00 | 00 | 00 | 00 | 00
肩点袖长 | 58.5 | 59 | 60 | 61 | 62 | 62.5 | 63 |  | 00 | +0.5.0 | 00 | 0+0.5 | +0.5+0.5 | 0+0.5 | 0+0.5
袖肥/2 （M#距后领中38.5CM直量） | 16.4 | 17.2 | 18 | 18.8 | 19.6 | 20.9 | 22.2 |  | 00 | 00 | 00 | 00 | 00 | 0+0.5 | 0-0.3
袖肘围/2 | 14.1 | 14.8 | 15.5 | 16.2 | 16.9 | 17.8 | 18.7 |  | 00 | 00 | 00 | 00 | 00 | 00 | 00
袖口平量/2 | 10.5 | 11 | 11.5 | 12 | 12.5 | 13.2 | 13.9 |  | 00 | 00 | 0-0.5 | 0-0.2 | 00 | 00 | 00
备注：
初期请洗测2-3件，有问题的另加测量数量。
[9 empty] | 验货时间：7月15日 |  | 跟单QC:周苑 |  | 工厂负责人： |  | 于家和

## 尾期
QC出货报告书
订单类别 | 探路者 |  | 款号 |  | 产品名称 | 女士软壳 |  | 生产工厂 | 丹东越亚
订单数量 | 17047 |  | 合同日期 | 7/22，8/8,8/26 |  |  | 检验资料确认
色/号型数 | 5 | 7 | 交货形式 | 天津NDC,沈阳仓， |  |  | 面料第三方合格报告 |  | 有 | 无
验货次数 | 2 |  | 非直发 | 沈阳仓 | 大仓 |  | 成品第三方合格报告 |  | 有 | 无
验货数量 | 205 |  | 入仓数量 | 704 | 3061 |  | 中期检验报告 |  | 有 | 无
采购凭证编号：CGDD22042200423
检验方式 | 全检 | 抽验 | 免检 | 复检 | 再复检 | 采购凭证编号：CGDD22042200423
中期检验重大改善项目 |  | 有 | 无 | 改善结果 | 已改善
全色耐洗水测试 |  | 有 | 无 | 洗后结果 | 无异常 | 洗水前后缩量正常
【附属资料确认】
洗水唛 | 正 | 误 |  | 印、绣花 | 正 | 误 |  | 装箱数量 | 正 | 误
合格证 | 正 | 误 |  | 缝纫用线 | 正 | 误 |  | 箱唛表示 | 正 | 误
吊牌 | 正 | 误 |  | 包装方式 | 正 | 误 |  | 纸箱规格 | 正 | 误
【检验时成品完成情况及检验明细】
①成品完成比例（%）：95%
②检验明细：姜饼红：831#，826#，822#，830#，768#729#746#765#738#784#，756#，751#，724#
冷灰紫：816#，808#，807#，809#，683#，689#，667#，670#，701#，627#，636，639#
沙草绿：708#，715#，710#，717#
黑色：801#，795#，789#，794#，597#，592#，601#，589#，606#，617#，613#，583#
②规格异常情况 |  | 有 | 无
情况说明：
【问题点描述】
1.帽口起线打斜柳1件
2.油污1件
3.下摆起线打斜柳不顺直2件
4.前止口吃纵不均1件
【检验结果】
合格：（正常接收） |  |  | 不合格： |  | ①返工翻修 |  | ②让步接受 |  | ③拒绝接收
备注： | 请按照以上提出的问题点改正
检验部门 | 服装QC部门 |  | 检验人 | 周苑 | 查验时间 | 2022-08-04 | 工厂负责人 |  | 于家和

## 尾期尺寸
QC规格测量表
款号 |  |  | 品名 | TAEEAK92216 |  |  |  | 69 | 生产工厂 | 丹东越亚
部位名称 | 指示规格 FINAL SPEC | [7 empty] | 样品规格 SAMPLE SPEC
| XS | S | M | L | XL | XXL | XXXL |  | XS | S | M | L | XL | XXL | XXXL
[9 empty] | 冷灰紫 | 姜饼红 | 黑色 | 沙草色 | 冷灰紫 | 黑色 | 姜饼红
后中长 | 59 | 60 | 62 | 64 | 66 | 67 | 68 |  | +1+0.5 | +1.0 | +1+0.5 | +0.5+1 | +0.3+0.5 | +0.3+0.5 | +1+0.5
胸围 （M#后领中向下23CM水平直量） | 90 | 94 | 98 | 102 | 106 | 112 | 118 |  | -0.5.0 | -1.0 | -0.5.0 | 00 | -1-0.5 | -1-0.5 | -1-0.5
腰围 | 78 | 82 | 86 | 90 | 95 | 101 | 108 |  | 0+0.5 | 0+1 | +0.5+1 | 0+0.5 | 00 | 00 | 0+0.5
摆围 | 96 | 100 | 104 | 108 | 113 | 119 | 126 |  | -0.5-0.5 | -1.0 | 0-0.5 | 00 | -0.5.0 | -0.5.0 | 00
肩宽 | 36 | 37 | 38 | 39 | 40 | 41.2 | 42.4 |  | 00 | +0.2.0 | +0.5.0 | 00 | +0.5.0 | +0.5.0 | 0+0.5
下领围 | 48 | 49 | 50 | 51 | 52 | 53.5 | 55 |  | 00 | 00 | 00 | 00 | 00 | 00 | 00
肩点袖长 | 58.5 | 59 | 60 | 61 | 62 | 62.5 | 63 |  | 00 | 00 | +0.5.0 | 0+0.5 | +0.5+0.5 | 00 | 0+0.5
袖肥/2 （M#距后领中38.5CM直量） | 16.4 | 17.2 | 18 | 18.8 | 19.6 | 20.9 | 22.2 |  | 00 | 00 | 00 | 00 | 00 | 0+0.5 | 0-0.3
袖肘围/2 | 14.1 | 14.8 | 15.5 | 16.2 | 16.9 | 17.8 | 18.7 |  | 00 | -0.3.0 | 00 | 00 | 00 | 00 | 00
袖口平量/2 | 10.5 | 11 | 11.5 | 12 | 12.5 | 13.2 | 13.9 |  | 00 | 00 | 00 | 0-0.2 | 00 | 0-0.2 | 00
备注：
初期请洗测2-3件，有问题的另加测量数量。
[9 empty] | 验货时间：8月4日 |  | 跟单QC:周苑 |  | 工厂负责人： |  | 于家和

## 1.面料验布
TOREAD-面料验布测试报告登记表
序号 | 缸号 | 面料布种编号 | 颜色 | 涉及到的款号 | 供应商 | 自检报告 | 匹头条实物样 | 疵点 | 断纱 | 色点 | 色杠 | 折痕 | 合计数量 | 备注
[8 empty] | 数量 | 数量 | 数量 | 数量 | 数量
1 | 0.325095 | FK04370 | 22FW冷灰紫 | TAEEAK92216 | 上海汇良 | 有 | 63米 |  |  |  | 2 |  | 2
2 | 0.325095 | FK04370 | 22FW冷灰紫 | TAEEAK92216 | 上海汇良 | 有 | 93米 |  | 2 | 2 | 2 | 1 | 7
3 | 0.405102 | FK04370 | 22FW冷灰紫 | TAEEAK92216 | 上海汇良 | 有 | 96米 |  |  |  | 3 | 1 | 4
4 | 0.405102 | FK04370 | 22FW冷灰紫 | TAEEAK92216 | 上海汇良 | 有 | 66米 | 2 |  |  | 1 |  | 3
5 | 0.405102 | FK04370 | 22FW冷灰紫 | TAEEAK92216 | 上海汇良 | 有 | 91米 |  |  | 3 | 2 |  | 5
6 | 2111 | FK04370 | 22SS姜饼红 | TAEEAK92216 | 上海汇良 | 有 | 90米 | 4 |  |  | 3 | 2 | 9
7 | 0047 | FK04370 | 22SS姜饼红 | TAEEAK92216 | 上海汇良 | 有 | 91米 |  |  |  | 3 |  | 3
8 | 6093 | FK04370 | 19SS黑 | TAEEAK92216 | 上海汇良 | 有 | 84米 | 1 |  | 1 | 4 | 1 | 7
9 | 6091 | FK04370 | 19SS黑 | TAEEAK92216 | 上海汇良 | 有 | 104米 |  |  |  | 2 |  | 2
10 | 6093 | FK04370 | 19SS黑 | TAEEAK92216 | 上海汇良 | 有 | 106米 | 2 |  |  | 3 | 1 | 6
11 | D220302040 | FK04370 | 22FW莎草色 | TAEEAK92216 | 上海汇良 | 有 | 67米 |  |  |  | 2 |  | 2
12 | D22032040 | FK04370 | 22FW莎草色 | TAEEAK92216 | 上海汇良 | 有 | 94米 |  | 1 |  | 1 |  | 2
13 | D22032040 | FK04370 | 22FW莎草色 | TAEEAK92216 | 上海汇良 | 有 | 59米 |  |  |  | 1 | 2 | 3
制表时间：6月24日 | [8 empty] | 测试人签名：邱玉钢
测试要求： 1、面料到厂第一时间做测试，根据面料的实际情况，可每缸抽取1-2卷过验布机。

## 2.面料缩率
TOREAD-面料缩率检测测试报告登记表
序号 | 供应商 | 缸号 | 面料布种编号 | 颜色 | 涉及到的款号 | 气缩 |  | 水缩 |  | 累计缩率 | 边中差，头尾差，实测结果 | 判定结果是否合格
[6 empty] | 径向百分比 | 纬向百分比 | 径向百分比 | 纬向百分比
| 上海汇良 | . 6091 | FK04370经编面料对贴合摇粒绒 | 19SS黑色 | TAEEAK92216 | 0.4% | 0% |  |  |  | 无 | YES
|  | . 6091 |  |  |  | 0.4% | 0% |  |  |  | 无 | YES
|  | . 0049 |  | 22SS姜饼红 |  | 0.3% | 0% |  |  |  | 无 | YES
|  | . 0049 |  |  |  | 0.3% | 0% |  |  |  | 无 | YES
|  | D220405102 |  | 22FW冷灰紫 |  | 0.4% | 0% |  |  |  | 无 | YES
|  | D220405102 |  |  |  | 0.4% | 0% |  |  |  | 无 | YES
|  | D220302040 |  | 22FW莎草色 |  | 0.3% | 0% |  |  |  | 无 | YES
|  | D220302040 |  |  |  | 0.3% | 0% |  |  |  | 无 | YES
制表时间：6月24日 | [6 empty] | 测试人签名：徐浩轩
测试要求： 1、面料到厂第一时间做测试，根据面料的实际情况，可每缸抽取1-2卷测试。 2、取布样中间部位测试，测试大小：50cmX50cm。 3、先烫缩后水洗【同一块面料进行两种测试】。（烫缩：110°-120度；洗缩：30°40分钟洗缩） 4、常规面料醒料24小时，弹力面料必须放料时长达到48小时以上。 5、测试边中色差、头尾色差情况（缝制9宫格查看）。

## 3.面料互染
TOREAD-面辅料互染测试报告登记表
项目 | 供应商 | 缸号 | 面料布种编号 | 颜色 | 涉及到的款号 | 物料1 |  |  | 物料2 |  |  | 物料3 |  |  | 物料4 |  |  | 物料5 |  |  | 结果 | 备注
[6 empty] | 物料编号 | 品名 | 供应商 | 物料编号 | 品名 | 供应商 | 物料编号 | 品名 | 供应商 | 物料编号 | 品名 | 供应商 | 物料编号 | 品名 | 供应商
洗测1次 | 上海汇良 |  | FK04370经编面料对贴合摇粒绒 | 19SS黑色、22SS姜饼红、22FW冷灰紫、22FW莎草色、 | TAEEAK92216 | XJ00015 | 三色花纹弹力绳 | 东莞泰丰 | KK00099 | 心型实色气眼卡扣（0079003） | 常熟倍腾 | QY00004 | 水滴状塑胶气眼 | 常熟倍腾 | FZ00020 | 三角形佛珠（TPU） | 常熟倍腾 | ZY00127 | TOREAD字体转移标（TPU哑光） | 广州梓柏 | OK | YES
[6 empty] | 物料6 |  |  | 物料7 |  |  | 物料8 |  |  | 物料9 |  |  | 物料10
[6 empty] | 物料编号 | 品名 | 供应商 | 物料编号 | 品名 | 供应商 | 物料编号 | 品名 | 供应商 | 物料编号 | 品名 | 供应商 | 物料编号 | 品名 | 供应商
[6 empty] | LP00135 | 三色花纹拉袢 | 浙江伟星 | KK00007 | 单耳花边卡 | 浙江伟星 | QY00001 | 喷漆气眼/4mm | 浙江伟星 | ZD00014 | 订卡织带 | 上海锦湾 | BB00003 | 弹力包边带 | 东莞泰丰 | OK | YES
[6 empty] | 物料11 |  |  | 物料12 |  |  | 物料13 |  |  | 物料14 |  |  | 物料15
[6 empty] | 物料编号 | 品名 | 供应商 | 物料编号 | 品名 | 供应商 | 物料编号 | 品名 | 供应商 | 物料编号 | 品名 | 供应商 | 物料编号 | 品名 | 供应商
[6 empty] | ZM00020 | TOREAD主唛/ZZM017/皮肤衣/T恤（上装） | 广东新天伦 | BZ00035-001 | 探路者成衣洗水标 | 宝绅科技 | YK00186 | 5#尼龙开尾反装，DABLH拉头，含注塑上下止 | YK | [6 empty] | OK | YES
洗测2次 | [5 empty] | 同上 洗测OK
洗测4次
洗测5次
制表时间：6月24日 | [8 empty] | 测试人签名：鄂小龙
测试要求： 1、面辅料到厂第一时间做测试，根据面料的实际情况，每色每缸做。 2、水温40°洗水40分钟，机洗一个程序，洗水共计5次。

## 4.面料静水压
TOREAD-面料5点水压测试报告登记表
日期 | 缸号 | 面料布种编号 | 颜色 | 涉及到的款号 | 供应商 | 上午(时间） | 测试条件 | 下午（时间） | 测试条件 | 加班（时间） | 测试条件 | 结果 | 备注
[10 empty] | 无 |  | OK | YES
日期 | 批号 | 物料编号 | 颜色 | 涉及到的款号 | 供应商 | 上午(时间） | 测试条件 | 下午（时间） | 测试条件 | 加班（时间） | 测试条件 | 结果 | 备注
制表时间：6月24日 | [7 empty] | 测试人签名： 鄂小龙
测试要求： 1、面料到厂第一时间做测试，根据面料的实际情况，每色每缸抽取1-2卷测试。 2、成衣制作时每天、每款、每色、每号需做水压测试。

## 6.织带类缩率测试
TOREAD - 织带类缩率测试报告登记表
序号 | 供应商 | 物料编号 | 颜色 | 涉及到的款号 | 气烫缩 | 水缩 | 累计缩率 | 判定结果是否合格
[5 empty] | 经向百分比 | 径向百分比
| 东莞泰丰 | BB00003'弹力包边带 | 19SS黑色、22SS姜饼红、22FW冷灰紫、22FW莎草色、 | TAEEAK92216 |  |  | 4CM％ | YES
制表时间：6月24日 |  |  |  |  | 测试人签名：鄂小龙
测试要求： 1、织带及弹力织带、像根松紧、包边条等到厂后第一时间，做测试。

## 5.特殊工艺测试
TOREAD-特殊工艺测试报告登记表
项目 | 供应商 | 规格 | 面料布种编号 | 颜色 | 涉及到的款号 | 使用部位 | 物料工艺1 | 物料工艺2 | 物料工艺3 | 结果 | 备注
TY222热熔膜（双面胶,代替TY224） | 广东盈通 | 0.12*1000 | FK04370、'FK04212 | 19SS黑色、22SS姜饼红、22FW冷灰紫、22FW莎草色、 | TAEEAK92216 | 袋口 | 粘合 | 粘合 | 粘合 | OK
制表时间： | [6 empty] | 测试人签名：鄂小龙
测试要求： 1、胶条、装饰胶膜、印花类、生粘、激光开孔类 2、每款上线前做测试。 3、水温40°洗水40分钟，机洗一个程序，洗水共计5次。