## 首期
TOREAD-首件（首批）检验报告书
订单类别 | 通款polo短袖T恤 |  | 合同签订方 |  | 佛山源莱美 |  | 生产工厂 | 源莱美
订单基础信息 |  |  | 生产•出货进度 |  |  |  | 指示•确认资料
款号 | TAJJCK90374 |  | 合同交期 |  | 2022-08-20 |  | 产前确认样 |  | 有 | 无
品名 | 通款polo短袖T恤 |  | 上线日 |  | 2022-08-20 |  | 原辅材料卡 |  | 有 | 无
色/号型数 | 1 | 4 | 缝制预计完成日 |  | 2022-08-24 |  | 大货面料确认样 |  | 有 | 无
订单数量 | 1200 |  | 包装预计完成日 |  | 2022-08-24 |  | 印花、刺绣确认样 |  | 有 | 无
|  |  | 预计发货时间 |  | 2022-08-24 |  | 洗唛、合格证指示资料 |  | 有 | 无
确认资料缺失内容说明：
【工艺确认】
原材料 | 正 | 误 |  | 印、绣花 | 正 | 误 | 无此工艺 | 洗水唛 | 正 | 误
辅料使用 | 正 | 误 |  | 胶膜工艺 | 正 | 误 | 无此工艺 | 合格证 | 正 | 误
制作工艺 | 正 | 误 |  | 压胶水压 | OK | NG | 无此工艺 | 缝纫用线 | 正 | 误
补充事项：
【面料品质确认】
物性检测 | OK | NG |  | 面料颜色 | OK | NG |  | 互染测试 | OK | NG
外观查验 | OK | NG |  | 面料缸差 | OK | NG |  | 水洗缩率 | OK | NG
问题描述：
【裁剪完成情况】
①裁剪完成比例（%）：
号型 颜色 | XXS | XS | S | M | L | XL | XXL | XXXL | XXXXL | 未裁齐原因
|  |  | 100% | 100% | 100% | 100% | 100% | 100%
【成品检查明细】★颜色、数量需要写清楚
玲草蓝 3件
【规格确认】
①规格测量明细以插入附件形式列明，并注明洗前洗后规格
②规格异常情况 |  | 有 | 无 | 备注：
【问题点与指导项目】 ★的问题应添加照片说明（包括成品及半成品检查）
1.门筒不顺直、底筒外露
2.钉扣线线迹偏紧
3.下摆冚线不顺直
以上问题请及时改正。
【耐洗水确认】
粘衬 | OK | NG | 无此工艺 | 胶膜 | OK | NG | 无此工艺 | 扭曲 | OK | NG
印、绣花 | OK | NG | 无此工艺 | 压胶水压 | OK | NG | 无此工艺 | 水洗缩率 | OK | NG
补充事项：
【重大改善说明及整改复核时间】
检验部门 | 服装品控部 |  | 检验担当 | 陈雪萍 | 查验时间 | 2022-08-22 | 工厂负责人 |  | 包信俊
【整改结果】
检验部门 | 服装品控部 |  | 检验担当 |  | 复核时间 |  | 工厂负责人

## 首期尺寸表
QC规格测量表
款号 | TAJJCK90374 |  | 品名 | 通款polo短袖T恤 |  |  | 生产工厂 | 源莱美
部位名称 | 指示规格 FINAL SPEC | [5 empty] | 样品规格 SAMPLE SPEC
| S | M | L | XL | XXL | XXXL | 洗前/洗后（XL) | S | M | L | XL | XXL | XXXL
| 165/88B | 170/92B | 175/96B | 180/100B | 185/104B | 190/108B | 克莱因蓝
后中长 | 65 | 67 | 69 | 71 | 73 | 74 | +1.5/+0 |  |  | +1.5
胸围 | 100 | 104 | 108 | 112 | 116 | 122 | +0/+0 |  |  | +0
腰围 | 98 | 102 | 106 | 110 | 115 | 121 | +0/-1 |  |  | +0
摆围 | 98 | 102 | 106 | 110 | 115 | 121 | +1.4/-0.4 |  |  | +1.4
肩宽 | 43.6 | 44.8 | 46 | 47.2 | 48.4 | 49.8 | -0.2/+0 |  |  | -0.2
肩点短袖长 | 19 | 19.5 | 20 | 20.5 | 21 | 21.5 | +0/+0 |  |  | +0
袖肥/2（参考值） | 18.1 | 18.8 | 19.5 | 20.2 | 20.9 | 21.85 | -0.2/-0.7 |  |  | -0.2
短袖口/2 | 15.6 | 16.3 | 17 | 17.7 | 18.4 | 19.35 | +1.1/-0.3 |  |  | +1.1
备注：
初期请洗测2-3件，有问题的另加测量数量。
[7 empty] | 验货时间： |  | 跟单QC:陈雪萍 |  |  | 工厂负责人： | 包信俊

## 尾期
QC出货报告书
订单类别 | 款polo短袖T恤 |  | 款号 | TAJJCK90374 | 产品名称 | 款polo短袖T恤 |  | 生产工厂 | 源莱美
订单数量 | 700 |  | 合同日期 | 2022-08-20 |  |  | 检验资料确认
色/号型数 | 1 | 6 | 交货形式 | 直发 |  |  | 面料第三方合格报告 |  | 有 | 无
验货次数 | 1 |  | 非直发 | 苏州库 | 天津库 | 直发 | 成品第三方合格报告 |  | 有 | 无
验货数量 | 80 |  | 入仓数量 |  |  |  | 中期检验报告 |  | 有 | 无
检验方式 | 全检 | 抽检 | 免检 | 复检 | 再复检
中期检验重大改善项目 |  | 有 | 无 | 改善结果 | 已改善
全色耐洗水测试 |  | 有 | 无 | 洗后结果 | 无异常 | 洗水前后缩量正常
【附属资料确认】
洗水唛 | 正 | 误 |  | 印、绣花 | 正 | 误 |  | 装箱数量 | 正 | 误
合格证 | 正 | 误 |  | 缝纫用线 | 正 | 误 |  | 箱唛表示 | 正 | 误
吊牌 | 正 | 误 |  | 包装方式 | 正 | 误 |  | 纸箱规格 | 正 | 误
【检验时成品完成情况及检验明细】
①成品完成比例（%）：90%
②检验明细：S/20 M/10 L/15 XL/15 XXL/10 XXXL/10
②规格异常情况 |  | 有 | 无
情况说明：
【问题点描述】
1.底筒外露、面筒布顺直（2件）
2.下摆欠缺顺直（3件)
【检验结果】
合格：（正常接收） |  |  | 不合格： |  | ①返工翻修 |  | ②让步接受 |  | ③拒绝接收
备注： | 请按照以上提出的问题点筛选出来安排返修好方可发货。
检验部门 | 服装QC部门 |  | 检验人 | 陈雪萍 | 查验时间 | 2022-08-24 | 工厂负责人 |  | 包信俊

## 尾期尺寸表
QC规格测量表
款号 | TAJJCK90374 |  | 品名 | 通款polo短袖T恤 |  |  | 生产工厂
部位名称 | 指示规格 FINAL SPEC | [5 empty] | 样品规格 SAMPLE SPEC
| S | M | L | XL | XXL | XXXL | S | M | L | XL | XXL | XXXL
| 165/88B | 170/92B | 175/96B | 180/100B | 185/104B | 190/108B | 克莱因蓝 | 克莱因蓝 | 克莱因蓝 | 克莱因蓝 | 克莱因蓝 | 克莱因蓝
后中长 | 65 | 67 | 69 | 71 | 73 | 74 | +0/+0.5 | +1.5/+1 | +1.5/1.5 | +1/+1.2 | +0.8/+1 | +1/+1
胸围 | 100 | 104 | 108 | 112 | 116 | 122 | +1/+0 | +0/+1 | +0/+0.5 | +0/+0 | +1/+0.7 | +1/+1.5
腰围 | 98 | 102 | 106 | 110 | 115 | 121 | +0.7/+1 | -1/-0.8 | -1.5/-1 | +0/+0.7 | +0.5/+0.5 | -1/-0.7
摆围 | 98 | 102 | 106 | 110 | 115 | 121 | +2/+1.5 | +1/+0.6 | +1/+1 | +1.4/+1 | +1/+0.6 | +0.7/+0.5
肩宽 | 43.6 | 44.8 | 46 | 47.2 | 48.4 | 49.8 | +0.8/+1 | -0.3/-0.5 | -0.5/+0 | -0.2/-0.6 | +0.7/+1 | +0.2/+0.5
肩点短袖长 | 19 | 19.5 | 20 | 20.5 | 21 | 21.5 | +0/+0.5 | -0.5/+0 | +0/+0.3 | -0.2/+0 | +0/-0.5 | +0/+0.6
袖肥/2（参考值） | 18.1 | 18.8 | 19.5 | 20.2 | 20.9 | 21.85 | -0.6/+0 | -0.8/-0.6 | -0.5/-0.5 | +0/+0.3 | -0.7/-0.5 | -0.5/+0
短袖口/2 | 15.6 | 16.3 | 17 | 17.7 | 18.4 | 19.35 | +0/+0.7 | +0.7/+1 | +1/+0.8 | +1.1/+1 | +0.5/+0.5 | +0.3/+0.7
备注：
初期请洗测2-3件，有问题的另加测量数量。
[7 empty] | 验货时间： |  | 跟单QC: |  | 工厂负责人：

## 1.面料验布
TOREAD-面料验布测试报告登记表
序号 | 缸号 | 面料布种编号 | 颜色 | 涉及到的款号 | 供应商 | 自检报告 | 匹头条实物样 | 疵点 | 断纱 | 色点 | 色杠 | 折痕 | 合计数量 | 备注
[8 empty] | 数量 | 数量 | 数量 | 数量 | 数量
1 | 22072844 | FK07910 | 克莱因蓝 | TAJJCK90374 | 福建隆盛 |  |  | 1 |  | 2 |  | 1 | 4 | YES
2
3
4
5
制表时间：2022年8月1日 | [8 empty] | 测试人签名：包辉
测试要求： 1、面料到厂第一时间做测试，根据面料的实际情况，可每缸抽取1-2卷过验布机。

## 2.面料缩率
TOREAD-面料缩率检测测试报告登记表
序号 | 供应商 | 缸号 | 面料布种编号 | 颜色 | 涉及到的款号 | 气缩 |  | 水缩 |  | 累计缩率 | 边中差，头尾差，实测结果 | 判定结果是否合格
[6 empty] | 径向百分比 | 纬向百分比 | 径向百分比 | 纬向百分比
| 福建隆盛 | 22072844 | FK07910 | 克莱因蓝 | TAJJCK90374 | 0 | 0.6 | 0.8 | 1.3 | 2.1 |  | YES
制表时间：2022年8月1日 | [6 empty] | 测试人签名：郑辉良
测试要求： 1、面料到厂第一时间做测试，根据面料的实际情况，可每缸抽取1-2卷测试。 2、取布样中间部位测试，测试大小：50cmX50cm。 3、先烫缩后水洗【同一块面料进行两种测试】。（烫缩：110°-120度；洗缩：30°40分钟洗缩） 4、常规面料醒料24小时，弹力面料必须放料时长达到48小时以上。 5、测试边中色差、头尾色差情况（缝制9宫格查看）。

## 3.面料互染
TOREAD-面辅料互染测试报告登记表
项目 | 供应商 | 缸号 | 面料布种编号 | 颜色 | 涉及到的款号 | 物料1 |  |  | 物料2 |  |  | 物料3 |  |  | 物料4 |  |  | 物料5 |  |  | 结果 | 备注
[6 empty] | 物料编号 | 品名 | 供应商 | 物料编号 | 品名 | 供应商 | 物料编号 | 品名 | 供应商 | 物料编号 | 品名 | 供应商 | 物料编号 | 品名 | 供应商
洗测1次
[6 empty] | 物料6 |  |  | 物料7 |  |  | 物料8 |  |  | 物料9 |  |  | 物料10
[6 empty] | 物料编号 | 品名 | 供应商 | 物料编号 | 品名 | 供应商 | 物料编号 | 品名 | 供应商 | 物料编号 | 品名 | 供应商 | 物料编号 | 品名 | 供应商
洗测2次
洗测3次
洗测4次
洗测5次
制表时间：2022年8月2日 | [8 empty] | 测试人签名：陈雪萍
测试要求： 1、面辅料到厂第一时间做测试，根据面料的实际情况，每色每缸做。 2、水温40°洗水40分钟，机洗一个程序，洗水共计5次。

## 4.面料静水压
TOREAD-面料5点水压测试报告登记表
日期 | 缸号 | 面料布种编号 | 颜色 | 涉及到的款号 | 供应商 | 上午(时间） | 测试条件 | 下午（时间） | 测试条件 | 加班（时间） | 测试条件 | 结果 | 备注
日期 | 批号 | 物料编号 | 颜色 | 涉及到的款号 | 供应商 | 上午(时间） | 测试条件 | 下午（时间） | 测试条件 | 加班（时间） | 测试条件 | 结果 | 备注
制表时间： | [7 empty] | 测试人签名：
测试要求： 1、面料到厂第一时间做测试，根据面料的实际情况，每色每缸抽取1-2卷测试。 2、成衣制作时每天、每款、每色、每号需做水压测试。

## 5.特殊工艺测试
TOREAD-特殊工艺测试报告登记表
项目 | 供应商 | 缸号 | 面料布种编号 | 颜色 | 涉及到的款号 | 使用部位 | 物料工艺1 | 物料工艺2 | 物料工艺3 | 结果 | 备注
洗测1次 | 福建隆盛 | 22072844 | FK07910 | 克莱因蓝 | TAJJCK90374 | 后领下 | 热转印标 |  |  | 未脱落
洗测2次 | 福建隆盛 | 22072844 | FK07910 | 克莱因蓝 | TAJJCK90374 | 后领下 | 热转印标 |  |  | 未脱落
洗测3次 | 福建隆盛 | 22072844 | FK07910 | 克莱因蓝 | TAJJCK90374 | 后领下 | 热转印标 |  |  | 未脱落
洗测4次 | 福建隆盛 | 22072844 | FK07910 | 克莱因蓝 | TAJJCK90374 | 后领下 | 热转印标 |  |  | 未脱落
洗测5次 | 福建隆盛 | 22072844 | FK07910 | 克莱因蓝 | TAJJCK90374 | 后领下 | 热转印标 |  |  | 未脱落
制表时间：2022年8月1日 | [6 empty] | 测试人签名：陈雪萍
测试要求： 1、胶条、装饰胶膜、印花类、生粘、激光开孔类 2、每款上线前做测试。 3、水温40°洗水40分钟，机洗一个程序，洗水共计5次。

## 6.织带类缩率测试
TOREAD - 织带类缩率测试报告登记表
序号 | 供应商 | 物料编号 | 颜色 | 涉及到的款号 | 气烫缩 | 水缩 | 累计缩率 | 判定结果是否合格
[5 empty] | 经向百分比 | 径向百分比
YES
制表时间： |  |  |  |  | 测试人签名：
测试要求： 1、织带及弹力织带、像根松紧、包边条等到厂后第一时间，做测试。