## 工作内容
生产工厂前期资料准备：
1 | 下单明细及货期进度
2 | 收集工艺资料
3 | 产前样衣分析
4 | 工厂排产计划收集
5 | 开裁前召开产前会议并拍照
6 | 工厂业务每周3下班前提交（每周生产进度表)
7 | 面料辅料到厂7个工作日内完成抽检记录（6个表格）；检验结果回执给材料商、探路者质量负责人（QC）
首期验货资料及条件：
1 | 生产线出成品10件左右
2 | 业务员提前3个工作日发OA验货申请
3 | 查看面料辅料的验货记录，按款核对清楚并提交给探路者质量负责人（QC）（Excel格式）（1-6测试表）
4 | 跟踪面料辅料到厂7个工作日内验货过程
5 | 提交实物检验图片和视频
6 | 工厂检验员拍照首期验货过程及生产线情况，（洗标主标，问题点
7 | 寄3-5件到公司（熨烫平整）并发OA说明
8 | 工厂首件验货填写（首期验货报告）+洗水前后规格表（Excel格式）
9 | OA申请首期：格式写明上线时间、已出成品件数、寄评定样衣明细、收件人、快递单号。
中期验货资料及条件：
1 | 生产线下50%，包装20%
2 | 业务员提前3个工作日发OA中期验货申请
3 | 提交并核对面料第3方检测报告内各项功能信息与洗标及吊牌是否吻合
4 | 齐色错码各号型2件到公司，并发QA说明
5 | 寄封样给公司1件（包装完整，附尺寸表一份）发OA，并抄给库房闫
6 | 工厂检验员拍照和拍视频中期验货过程及生产线情况（纸箱，未拆袋产品，洗标主标，合格证，问题产品
7 | 工厂中期验货填写(中期验货报告)+测量成衣洗水前后尺寸表（Excel格式）
8 | OA申请中期：格式写明已出成品件数、已包装数量、寄评定样衣明细、收件人、快递单号。
尾期验货资料及条件：
1 | 全部下机，包装95%
2 | 业务员提前5个工作日发OA尾期验货申请
3 | 提交并核对面料和成衣第3方检测报告各项功能及吊牌信息是否吻合
4 | 工厂验货过程视频和拍照片（纸箱，未拆袋的产品，合格证及功能吊牌+各色组洗标主标，问题产品，
5 | 工厂尾期验货填写（尾期验货报告）+齐色错码各3件以上规格测量尺寸表（Excel格式）
6 | 按公司要求按出货量比例抽验，并记录抽箱号及问题产品和数量
7 | OA申请中期：格式写明已包装完成款式、数量、自验货时间（直发款约验货时间）、出货箱单。
注：适用于自主管理类工厂

## AQL2.5验货
探路者尾期验货抽验标准
|  | AQL1.0 |  | AQL2.5 |  | AQL4.0
整批数量 | 抽验数量 | Ac | Re | Ac | Re | Ac | Re
≤90 | 13 | 0 | 1 | 0 | 1 | 1 | 2
91-150 | 20 | 0 | 1 | 1 | 2 | 2 | 3
151-280 | 32 | 0 | 1 | 2 | 3 | 3 | 4
281-500 | 50 | 1 | 2 | 3 | 4 | 5 | 6
501-1200 | 80 | 2 | 3 | 5 | 6 | 7 | 8
1201-3200 | 125 | 3 | 4 | 7 | 8 | 10 | 11
3201-10000 | 200 | 5 | 6 | 10 | 11 | 14 | 15
10001-35000 | 315 | 7 | 8 | 14 | 15 | 21 | 22
注：探路者验货按照AQL2.5验货标准实行

## 首期
TOREAD-首件（首批）检验报告书
订单类别 | 探路者 |  | 合同签订方 |  | 辽宁东元 |  | 生产工厂 | 辽宁东元
订单基础信息 |  |  | 生产•出货进度 |  |  |  | 指示•确认资料
款号 | TADDAK91223 |  | 合同交期 |  | 2022-9-5 到仓3117件 2022-9-25 到仓1657件 |  | 产前确认样 |  | 有 | 无
品名 | 男式羽绒服 |  | 上线日 |  | 2022-05-04 |  | 原辅材料卡 |  | 有 | 无
色/号型数 | 6 |  | 缝制预计完成日 |  | 2022-06-23 |  | 大货面料确认样 |  | 有 | 无
订单数量 | 4774 |  | 包装预计完成日 |  | 2022-07-10 |  | 印花、刺绣确认样 |  | 有 | 无
采购凭证编号 | CGDD22042200481 9月5日进仓3117件 CGDD22042200482 9月25日进仓1657件 |  | 预计发货时间 |  | 2022-08-31 |  | 洗唛、合格证指示资料 |  | 有 | 无
确认资料缺失内容说明：
【工艺确认】
原材料 | 正 | 误 |  | 印、绣花 | 正 | 误 | 无此工艺 | 洗水唛 | 正 | 误
辅料使用 | 正 | 误 |  | 胶膜工艺 | 正 | 误 | 无此工艺 | 合格证 | 正 | 误
制作工艺 | 正 | 误 |  | 压胶水压 | OK | NG | 无此工艺 | 缝纫用线 | 正 | 误
补充事项：
【面料品质确认】
物性检测 | OK | NG |  | 面料颜色 | OK | NG |  | 互染测试 | OK | NG
外观查验 | OK | NG |  | 面料缸差 | OK | NG |  | 水洗缩率 | OK | NG
问题描述：
【裁剪完成情况】
①裁剪完成比例（%）：
号型 颜色 | XXS | XS | S | M | L | XL | XXL | XXXL | XXXXL | 未裁齐原因
黑色 |  |  | 100% | 100% | 100% | 100% | 100% | 100%
丹霞红 |  |  | 100% | 100% | 100% | 100% | 100% | 100%
灰湖绿 |  |  | 100% | 100% | 100% | 100% | 100% | 100%
星海蓝
【成品检查明细】★颜色、数量需要写清楚
黑色成衣L码5件，XL码5件
【规格确认】
①规格测量明细以插入附件形式列明，并注明洗前洗后规格
②规格异常情况 |  | 有 | 无 | 备注：
【问题点与指导项目】 ★的问题应添加照片说明（包括成品及半成品检查）
1.止口面料吃量多，有皱，请改进。
2，合缝处不可夹线毛，翻前要处理干净。
3，帽口/下摆明线有不等宽现象，需要做平，不能有斜柳。
4，各部位缝份要平整
以上问题请及时改正。
【耐洗水确认】
粘衬 | OK | NG | 无此工艺 | 胶膜 | OK | NG | 无此工艺 | 扭曲 | OK | NG
印、绣花 | OK | NG | 无此工艺 | 压胶水压 | OK | NG | 无此工艺 | 水洗缩率 | OK | NG
补充事项：
【重大改善说明及整改复核时间】
检验部门 | 服装品控部 |  | 检验担当 |  | 查验时间 | 2022-05-09 | 工厂负责人 |  | 王永志
【整改结果】
检验部门 | 服装品控部 |  | 检验担当 |  | 复核时间 |  | 工厂负责人

## 首期尺寸表
QC规格测量表
款号 | TADDAK91223 |  | 品名 | 男式羽绒服 |  |  | 生产工厂 | 辽宁东元
部位名称 | 指示规格 FINAL SPEC | [5 empty] | 样品规格 SAMPLE SPEC
| S | M | L | XL | XXL | XXXL | L(洗前） | L（洗后） | XL（洗前） | XL（洗后）
| 165/88B | 170/92B | 175/96B | 180/100B | 185/104B | 190/108B
后中长 | 74.5 | 75.5 | 77.5 | 79.5 | 81.5 | 82.5 | -1.0 | -0.2-0.5 | -0.5.0 | 0.0
前中长 | 74 | 75 | 77 | 79 | 81 | 82 | +0.5，0 | +0.5，0 | 0.0 | +0.5.0
胸围，腋下2cm | 118 | 122 | 126 | 130 | 134 | 140 | 0.0 | 0.0 | 00 | 00
摆围 | 116 | 120 | 124 | 128 | 133 | 139 | 0-0.5 | -0-0.5 | -0-0.5 | -1-0.5
肩宽 | 50.1 | 51.3 | 52.5 | 53.7 | 54.9 | 56.3 | +1-0.5 | -0.6-0.6 | 0-0.5 | 0-0.5
袖长 | 66.2 | 66.8 | 68 | 69.2 | 70.4 | 71 | +1.5.0 | -0.3.0 | -0.3-0.5 | -0.3
袖肥/2，腋下2cm | 24.9 | 25.7 | 26.5 | 27.3 | 28.1 | 29.4 | +0.5.0 | +0.5.0 | 0.0 | 0.0
袖肘围/2 | 20.6 | 21.3 | 22 | 22.7 | 23.4 | 24.4 | 0.0 | 0.0 | 0.0 | 0.0
袖口围/2 | 15 | 15.5 | 16 | 16.5 | 17 | 17.7 | 0.+0.7 | 0.+0.6 | +0.6.0 | +0.5.0
帽高 | 36 | 36.5 | 37 | 37.5 | 38 | 38.5 | 0.0 | 0.0 | 0.0 | 0.0
帽宽 | 26 | 26.5 | 27 | 27.5 | 28 | 28.75 | 1.0 | 1.0 | 1.0 | 1.0
前下袋开口（套结间距） | 18 | 18.5 | 19 | 19.5 | 20 | 20.5 | 0.0 | 0.0 | 0.0 | 0.0
内里挂面袋 | 17 | 17 | 17.5 | 17.5 | 18 | 18 | 0.0 | 0.0 | 0.0 | 0.0
[7 empty] | 验货时间： | 2022-05-09 | 工厂负责人：王永志

## 中期
TOREAD-QC中期检验报告书
订单类别 | 探路者 |  | 合同签订方 |  | 辽宁东元 |  | 生产工厂 | 辽宁东元
订单基础信息 |  |  | 生产•出货进度 |  |  |  | 指示•确认资料
款号 | TADDAK91223 |  | 合同交期 |  | 2022-9-5 到仓3117件 2022-9-25 到仓1657件 |  | 首件检验报告 |  | 有 | 无
品名 | 男式羽绒服 |  | 裁剪完成数量 |  | 4774 |  | 首件检验未尽事项 |  | 有 | 无
色/号型数 | 6 |  | 缝制完成数量 |  | 4774 |  | 首件检验未尽事项内容
订单数量 | 4774 |  | 包装完成数量 |  | 4774
采购凭证编号 | CGDD22042200481 9月5日进仓3117件 CGDD22042200482 9月25日进仓1657件 |  | 预计发货时间 |  | 2022-08-31
【附属资料确认】
原材料 | 正 | 误 |  | 洗水唛 | 正 | 误 |  | 印、绣花 | 正 | 误
辅料使用 | 正 | 误 |  | 合格证 | 正 | 误 |  | 缝纫用线 | 正 | 误
备注：
【检验明细】：检验明细（要求齐色、齐号至少10件检查）
1，洗涤上下对齐，不可错位。
2，
3
【耐水洗测试】：耐洗水测试明细（要求齐色、齐号）
1. 已洗。40分钟洗6次，尺寸外观无明显变化，在接受范围内。
【规格确认】
①规格测量明细以插入附件形式列明，并注明洗前洗后规格
②规格异常情况 |  | 有 | 无
说明：
【耐洗水确认】
粘衬 | OK | NG | 无此工艺 | 胶膜 | OK | NG | 无此工艺 | 扭曲 | OK | NG
印、绣花 | OK | NG | 无此工艺 | 压胶水压 | OK | NG | 无此工艺 | 水洗缩率 | OK | NG
补充事项：
【问题点与指导项目】 ★的问题应添加照片说明
1.胸兜拉链没上到头距离大于0.3CM的要缝2针，防止拉链拉掉。
2.合缝处有吃纵不均的现象请改进。
3，插袋上口吃纵不平，起窝，请改进。
4，包装时清理干净各缝份的羽绒
5，成品要熨烫平整，折叠整齐。
以上问题请及时改正。
【整改的严重缺陷及整改复核时间】
备注：
检验部门 | 服装品控部 |  | 检验担当 |  | 查验时间 | 2022-05-28 | 工厂负责人 |  | 王永志
【整改结果】
检验部门 | 服装品控部 |  | 检验担当 |  | 查验时间 |  | 工厂负责人

## 中期尺寸表
QC规格测量表
款号 | TADDAK91559 |  | 品名 | 男式羽绒服 |  |  | 生产工厂 | 辽宁东元
部位名称 | 指示规格 FINAL SPEC | [5 empty] | 样品规格 SAMPLE SPEC
| S | M | L | XL | XXL | XXXL | S(洗前） | S（洗后） | M（洗前） | M（洗后）
| 165/88B | 170/92B | 175/96B | 180/100B | 185/104B | 190/108B
后中长 | 74.5 | 75.5 | 77.5 | 79.5 | 81.5 | 82.5 | 0-0.5 | -0.5-0.5 | -1-0.5 | -1-0.5
前中长 | 74 | 75 | 77 | 79 | 81 | 82 | -0.5，0 | +0.5，0 | 0.0 | +0.5.0
胸围，腋下2cm | 118 | 122 | 126 | 130 | 134 | 140 | 0.0 | 0.0 | 00 | 00
摆围 | 116 | 120 | 124 | 128 | 133 | 139 | +1.0 | +0.5.0 | +1+1 | +1.0
肩宽 | 50.1 | 51.3 | 52.5 | 53.7 | 54.9 | 56.3 | +1+0.5 | +1+0.5 | +0.5.0 | 0.0
袖长 | 66.2 | 66.8 | 68 | 69.2 | 70.4 | 71 | -1.-1 | -0.5-0.5 | 0.0 | 0.0
袖肥/2，腋下2cm | 24.9 | 25.7 | 26.5 | 27.3 | 28.1 | 29.4 | 0.0.5 | 0.0.5 | -1-0.5 | -1-0.5
袖肘围/2 | 20.6 | 21.3 | 22 | 22.7 | 23.4 | 24.4 | -0.5.0 | -0.5.0 | 0.0 | 0.0
袖口围/2 | 15 | 15.5 | 16 | 16.5 | 17 | 17.7 | 0.0 | 0.0 | 0.0 | 0.0
帽高 | 36 | 36.5 | 37 | 37.5 | 38 | 38.5 | 0.0 | 0.0 | -0.3.0 | -0.3.0
帽宽 | 26 | 26.5 | 27 | 27.5 | 28 | 28.75 | -0.3.0 | -0.3.0 | -0.3.0 | -0.3.0
前下袋开口（套结间距） | 18 | 18.5 | 19 | 19.5 | 20 | 20.5 | 0.0 | 0.0 | 0.0 | 0.0
内里挂面袋 | 17 | 17 | 17.5 | 17.5 | 18 | 18 | 0.0 | 0.0 | 0.0 | 0.0
[7 empty] | 验货时间： | 2022-05-28 | 工厂负责人：

## 尾期
QC出货报告书
订单类别 | 探路者 |  | 款号 | TADDAK91223 | 产品名称 | 男式羽绒服 |  | 生产工厂 | 辽宁东元
订单数量 | 4774 |  | 合同日期 | 2022-9-5 到仓3117件 2022-9-25 到仓1657件 |  |  | 检验资料确认
色/号型数 | 3 | 6 | 交货形式 | 物流送货 |  |  | 面料第三方合格报告 |  | 有 | 无
验货次数 | 1 |  | 非直发 | 沈阳仓 | 大仓（天津NDC) | 电商仓 | 成品第三方合格报告 |  | 有 | 无
验货数量 | 200 |  | 入仓数量 | 9月5日进仓895件 9月25日进仓215件 | 9月5日进仓2222件 9月25日进仓1442件 | / | 中期检验报告 |  | 有 | 无
检验方式 | 全检 | 抽验 | 免检 | 复检 | 再复检 | 采购凭证编号：CGDD22042200481 9月5日进仓3117件 CGDD22042200482 9月25日进仓1657件
中期检验重大改善项目 |  | 有 | 无 | 改善结果 | 已改善
全色耐洗水测试 |  | 有 | 无 | 洗后结果 | 无异常 | 洗水前后缩量正常
【附属资料确认】
洗水唛 | 正 | 误 |  | 印、绣花 | 正 | 误 |  | 装箱数量 | 正 | 误
合格证 | 正 | 误 |  | 缝纫用线 | 正 | 误 |  | 箱唛表示 | 正 | 误
吊牌 | 正 | 误 |  | 包装方式 | 正 | 误 |  | 纸箱规格 | 正 | 误
【检验时成品完成情况及检验明细】
①成品完成比例（%）：100%
②检验明细：1.轻微线毛
2，袖口明线打褶
抽箱箱号： 丹霞红 9# 25# 230# 461#
星海蓝 35# 330# 382# 390#
灰湖绿 116# 122# 237# 243# 464#
黑色 134# 151# 166# 179# 300# 475#
尾箱 236# 397# 457#
②规格异常情况 |  | 有 | 无
情况说明：
【抽箱问题点描述】
1.脏污2件，已返修。
2.线毛2件，已返修。
3.底摆斜褶2件，已返修。
【检验结果】
合格：（正常接收） |  |  | 不合格： |  | ①返工翻修 |  | ②让步接受 |  | ③拒绝接收
备注： | 请按照以上提出的问题点改正
检验部门 | 服装QC部门 |  | 检验人 | 周苑 | 查验时间 | 2022-07-20 | 工厂负责人 |  | 王永志

## 尾期尺寸表
QC规格测量表
款号 | TADDAK91223 |  | 品名 | 男式羽绒服 |  |  | 生产工厂 | 辽宁东元
部位名称 | 指示规格 FINAL SPEC | [5 empty] | 样品规格 SAMPLE SPEC
| S | M | L | XL | XXL | XXXL | S | M | L | XL | XXL | XXXL
| 165/88B | 170/92B | 175/96B | 180/100B | 185/104B | 190/108B | 165/88B | 170/92B | 175/96B | 180/100B | 185/104B | 190/108B
后中长 | 74.5 | 75.5 | 77.5 | 79.5 | 81.5 | 82.5 | -0.5.-0.5.0 | -0.5.-0.5.0 | -0.5.0.-0.5 | +1.0.+0.5 | -0.5-0.5.0 | 0-0.50
前中长 | 74 | 75 | 77 | 79 | 81 | 82 | -1，-0.5,0 | +1，+1，0 | +1-0.5-0.5 | -1-0.5.-1 | -0.5.-1-0.3 | -0.5-0.5.0
胸围，腋下2cm | 118 | 122 | 126 | 130 | 134 | 140 | -1-1-1 | -1-1-1 | -1.0-1.5 | -1-1-1 | -1.0-1 | -1-1.0
摆围 | 116 | 120 | 124 | 128 | 133 | 139 | +1+0.5.0 | +1+0.5.0 | +1+1+1 | +2+1+1 | +1.0+1 | +1+1.0
肩宽 | 50.1 | 51.3 | 52.5 | 53.7 | 54.9 | 56.3 | -0.5-0.5.0 | -0.5-0.5.0 | 0.0+0.5 | 0.0 | +0.5+0.5.0 | -1.-0.5.0
袖长 | 66.2 | 66.8 | 68 | 69.2 | 70.4 | 71 | -1.+1.0 | 0.-0.5.0 | -0.5-0.5.0 | +0.8+0.5+0.8 | +1+1.0 | 0.5.0.0
袖肥/2，腋下2cm | 24.9 | 25.7 | 26.5 | 27.3 | 28.1 | 29.4 | -1.-0.5.0 | 0.+0.5.0 | -0.5.0.0 | -1-0.5.0 | +0.5.0.0 | -1.0.0
袖肘围/2 | 20.6 | 21.3 | 22 | 22.7 | 23.4 | 24.4 | 0.+0.5.0 | 0.+0.5.0 | 0.0.0 | 0.+0.5.0 | 0.+0.5.0 | -0.5.0.0
袖口围/2 | 15 | 15.5 | 16 | 16.5 | 17 | 17.7 | +0.4.0.0 | 0.0.0 | 0.0.0 | 0.0.-0.5 | 0.0.0 | 0.0-0.5
帽高 | 36 | 36.5 | 37 | 37.5 | 38 | 38.5 | +0.5.0.0 | -0.2.0.0 | -0.5-0.2-0.5 | +0.5+0.5.0 | 0.0.0 | -0.5.0.0
帽宽 | 26 | 26.5 | 27 | 27.5 | 28 | 28.75 | 0.0.-0.5 | 0.0.0 | -0.5.0.0 | 0.0.-0.5 | 0.0.0 | 0.0.+0.5
前下袋开口（套结间距） | 18 | 18.5 | 19 | 19.5 | 20 | 20.5 | 0.0.0 | 0.0.0 | 0.0.0 | 0.0.0 | 0.0.0 | 0.0.0
内里挂面袋 | 17 | 17 | 17.5 | 17.5 | 18 | 18 | 0.-0.8.0 | 0.0-0.5 | 0.-0.5.0 | 0.-1-0.8 | 0.+0.5.0 | 0.+0.5.0
[7 empty] | 验货时间： | 2022-07-20 |  |  | 工厂负责人： | 王永志

## 1.面料验布
TOREAD-面料验布测试报告登记表
序号 | 缸号 | 面料布种编号 | 颜色 | 涉及到的款号 | 供应商 | 自检报告 | 匹头条实物样 | 疵点 | 断纱 | 色点 | 色杠 | 折痕 | 合计数量 | 备注
[8 empty] | 数量 | 数量 | 数量 | 数量 | 数量
1 | 9102# | 平纹高弹贴膜面料 | 黑色 | TADDAK91223 | 辽宁东元 | 有 |  | 0 | 1 |  | 1 | 0 | 2
2 | 9102# | 平纹高弹贴膜面料 | 黑色 | TADDAK91223 | 辽宁东元 | 有 |  |  | 1 |  | 1 | 0 | 2
3 | 9103# | 平纹高弹贴膜面料 | 黑色 | TADDAK91223 | 辽宁东元 | 有 |  |  |  |  | 1 | 1 | 2
4 | 9103# | 平纹高弹贴膜面料 | 黑色 | TADDAK91223 | 辽宁东元 | 有 |  |  | 1 |  | 1 | 0 | 2
5 | 9103# | 平纹高弹贴膜面料 | 黑色 | TADDAK91223 | 辽宁东元 | 有 |  |  |  |  | 1 | 1 | 2
6 | 9098# | 平纹高弹贴膜面料 | 丹霞红 | TADDAK91223 | 辽宁东元 | 有 |  | 1 |  |  |  |  | 1
7 | 9098# | 平纹高弹贴膜面料 | 丹霞红 | TADDAK91223 | 辽宁东元 | 有 |  |  | 1 |  |  |  | 1
8 | 9098# | 平纹高弹贴膜面料 | 丹霞红 | TADDAK91223 | 辽宁东元 | 有 |  |  |  | 1 |  |  | 1
9 | 9098# | 平纹高弹贴膜面料 | 丹霞红 | TADDAK91223 | 辽宁东元 | 有 | [6 empty] | 0
10 | 9098# | 平纹高弹贴膜面料 | 丹霞红 | TADDAK91223 | 辽宁东元 | 有 |  |  | 0 |  | 1 |  | 1
11 | 9097# | 平纹高弹贴膜面料 | 灰湖绿 | TADDAK91223 | 辽宁东元 | 有 |  |  |  |  | 1 |  | 1
12 | 9097# | 平纹高弹贴膜面料 | 灰湖绿 | TADDAK91223 | 辽宁东元 | 有 |  | 1 |  |  |  |  | 1
13 | 9097# | 平纹高弹贴膜面料 | 灰湖绿 | TADDAK91223 | 辽宁东元 | 有 |  | 1 |  |  |  |  | 1
14 | 9097# | 平纹高弹贴膜面料 | 灰湖绿 | TADDAK91223 | 辽宁东元 | 有 |  | 0 |  |  |  |  | 0
15 | 9104# | 平纹高弹贴膜面料 | 星海蓝 | TADDAK91223 | 辽宁东元 | 有 | [5 empty] | 1 | 1
16 | 9104# | 平纹高弹贴膜面料 | 星海蓝 | TADDAK91223 | 辽宁东元 | 有 |  |  |  |  | 1 |  | 1
17 | 9105# | 平纹高弹贴膜面料 | 星海蓝 | TADDAK91223 | 辽宁东元 | 有 |  | 1 |  |  |  |  | 1
18 | 9105# | 平纹高弹贴膜面料 | 星海蓝 | TADDAK91223 | 辽宁东元 | 有 |  | 1 |  |  |  |  | 1
制表时间：5月6日 | [8 empty] | 测试人签名：曲爽
测试要求： 1、面料到厂第一时间做测试，根据面料的实际情况，可每缸抽取1-2卷过验布机。

## 2.面料缩率
TOREAD-面料缩率检测测试报告登记表
序号 | 供应商 | 缸号 | 面料布种编号 | 颜色 | 涉及到的款号 | 气缩 |  | 水缩 |  | 累计缩率 | 边中差，头尾差，实测结果 | 判定结果是否合格
[6 empty] | 径向百分比 | 纬向百分比 | 径向百分比 | 纬向百分比
1 | 辽宁东元 | 9102# | 平纹高弹贴膜面料 | 黑色 | TADDAK91223 | -0.5% | -0.5% | -0.2% | -0.2% |  | 无 | YES
2 | 辽宁东元 | 9102# | 平纹高弹贴膜面料 | 黑色 | TADDAK91223 | -0.5% | -0.5% | -0.2% | -0.2% |  | 无 | YES
3 | 辽宁东元 | 9103# | 平纹高弹贴膜面料 | 黑色 | TADDAK91223 | -0.5% | -0.5% | -0.2% | -0.2% |  | 无 | YES
4 | 辽宁东元 | 9103# | 平纹高弹贴膜面料 | 黑色 | TADDAK91223 | -0.5% | -0.5% | -0.2% | -0.2% |  | 无 | YES
5 | 辽宁东元 | 9098# | 平纹高弹贴膜面料 | 丹霞红 | TADDAK91223 | -0.5% | -0.5% | -0.2% | -0.2% |  | 无 | YES
6 | 辽宁东元 | 9098# | 平纹高弹贴膜面料 | 丹霞红 | TADDAK91223 | -0.5% | -0.5% | -0.2% | -0.2% |  | 无 | YES
7 | 辽宁东元 | 9098# | 平纹高弹贴膜面料 | 丹霞红 | TADDAK91223 | -0.5% | -0.5% | -0.2% | -0.2% |  | 无 | YES
8 | 辽宁东元 | 9098# | 平纹高弹贴膜面料 | 丹霞红 | TADDAK91223 | -0.5% | -0.5% | -0.2% | -0.2% |  | 无 | YES
9 | 辽宁东元 | 9097# | 平纹高弹贴膜面料 | 灰湖绿 | TADDAK91223 | -0.5% | -0.5% | -0.2% | -0.2% |  | 无 | YES
10 | 辽宁东元 | 9097# | 平纹高弹贴膜面料 | 灰湖绿 | TADDAK91223 | -0.5% | -0.5% | -0.2% | -0.2% |  | 无 | YES
11 | 辽宁东元 | 9097# | 平纹高弹贴膜面料 | 灰湖绿 | TADDAK91223 | -0.5% | -0.5% | -0.2% | -0.2% |  | 无 | YES
12 | 辽宁东元 | 9097# | 平纹高弹贴膜面料 | 灰湖绿 | TADDAK91223 | -0.5% | -0.5% | -0.2% | -0.2% |  | 无 | YES
13 | 辽宁东元 | 9104# | 平纹高弹贴膜面料 | 星海蓝 | TADDAK91223 | -0.5% | -0.5% | -0.2% | -0.2% |  | 无 | YES
14 | 辽宁东元 | 9104# | 平纹高弹贴膜面料 | 星海蓝 | TADDAK91223 | -0.5% | -0.5% | -0.2% | -0.2% |  | 无 | YES
15 | 辽宁东元 | 9105# | 平纹高弹贴膜面料 | 星海蓝 | TADDAK91223 | -0.5% | -0.5% | -0.2% | -0.2% |  | 无 | YES
16 | 辽宁东元 | 9105# | 平纹高弹贴膜面料 | 星海蓝 | TADDAK91223 | -0.5% | -0.5% | -0.2% | -0.2% |  | 无 | YES
制表时间：5月10日 | [6 empty] | 测试人签名：
测试要求： 1、面料到厂第一时间做测试，根据面料的实际情况，可每缸抽取1-2卷测试。 2、取布样中间部位测试，测试大小：50cmX50cm。 3、先烫缩后水洗【同一块面料进行两种测试】。（烫缩：110°-120度；洗缩：30°40分钟洗缩） 4、常规面料醒料24小时，弹力面料必须放料时长达到48小时以上。 5、测试边中色差、头尾色差情况（缝制9宫格查看）。

## 3.面料互染
TOREAD-面辅料互染测试报告登记表
项目 | 供应商 | 缸号 | 面料布种编号 | 颜色 | 涉及到的款号 | 物料1 |  |  | 物料2 |  |  | 物料3 |  |  | 物料4 |  |  | 物料5 |  |  | 结果 | 备注
[6 empty] | 物料编号 | 品名 | 供应商 | 物料编号 | 品名 | 供应商 | 物料编号 | 品名 | 供应商 | 物料编号 | 品名 | 供应商 | 物料编号 | 品名 | 供应商
洗测4次 | 辽宁东元 | 9102# | 平纹高弹贴膜面料 | 黑色 | TADDAK91223 | G20SSZM009 | （主唛+尺码） | 常美 | 拉链 | 3#尼龙闭尾雾面防水，印字葫芦头 | 浙江华圣达 | 防风袖口料 | 牛奶丝面料 | 厂供 | KK00099 | 帽口卡扣 | 倍腾 | QY00004 | 帽口气眼 | 倍腾 | OK | YES
[6 empty] | 物料6 |  |  | 物料7 |  |  | 物料8 |  |  | 物料9 |  |  | 物料10 |  |  | 结果 | 备注
[6 empty] | 物料编号 | 品名 | 供应商 | 物料编号 | 品名 | 供应商 | 物料编号 | 品名 | 供应商 | 物料编号 | 品名 | 供应商 | 物料编号 | 品名 | 供应商
[6 empty] | FZ00020 | 帽口佛珠 | 倍腾 | QY00001 | 下摆气眼 | KK00007 | KK00007 | 下摆卡扣 | KK00007 | ZY00195 | 视野标 | 东莞冠荣 |  |  |  | OK | YES
项目 | 供应商 | 缸号 | 面料布种编号 | 颜色 | 涉及到的款号 | 物料1 |  |  | 物料2 |  |  | 物料3 |  |  | 物料4 |  |  | 物料5 |  |  | 结果 | 备注
[6 empty] | 物料编号 | 品名 | 供应商 | 物料编号 | 品名 | 供应商 | 物料编号 | 品名 | 供应商 | 物料编号 | 品名 | 供应商 | 物料编号 | 品名 | 供应商
洗测4次 | 辽宁东元 | 9097# | 平纹高弹贴膜面料 | 灰湖绿 | TADDAK91223 | G20SSZM009 | （主唛+尺码） | 常美 | 拉链 | 3#尼龙闭尾雾面防水，印字葫芦头 | 浙江华圣达 | 防风袖口料 | 牛奶丝面料 | 厂供 | KK00099 | 帽口卡扣 | 倍腾 | QY00004 | 帽口气眼 | 倍腾 | OK | YES
[6 empty] | 物料6 |  |  | 物料7 |  |  | 物料8 |  |  | 物料9 |  |  | 物料10 |  |  | 结果 | 备注
[6 empty] | 物料编号 | 品名 | 供应商 | 物料编号 | 品名 | 供应商 | 物料编号 | 品名 | 供应商 | 物料编号 | 品名 | 供应商 | 物料编号 | 品名 | 供应商
[6 empty] | FZ00020 | 帽口佛珠 | 倍腾 | QY00001 | 下摆气眼 | KK00007 | KK00007 | 下摆卡扣 | KK00007 | ZY00195 | 视野标 | 东莞冠荣 |  |  |  | OK | YES
项目 | 供应商 | 缸号 | 面料布种编号 | 颜色 | 涉及到的款号 | 物料1 |  |  | 物料2 |  |  | 物料3 |  |  | 物料4 |  |  | 物料5 |  |  | 结果 | 备注
[6 empty] | 物料编号 | 品名 | 供应商 | 物料编号 | 品名 | 供应商 | 物料编号 | 品名 | 供应商 | 物料编号 | 品名 | 供应商 | 物料编号 | 品名 | 供应商
洗测4次 | 辽宁东元 | 9098# | 平纹高弹贴膜面料 | 丹霞红 | TADDAK91223 | G20SSZM009 | （主唛+尺码） | 常美 | 拉链 | 3#尼龙闭尾雾面防水，印字葫芦头 | 浙江华圣达 | 防风袖口料 | 牛奶丝面料 | 厂供 | KK00099 | 帽口卡扣 | 倍腾 | QY00004 | 帽口气眼 | 倍腾 | OK | YES
[6 empty] | 物料6 |  |  | 物料7 |  |  | 物料8 |  |  | 物料9 |  |  | 物料10 |  |  | 结果 | 备注
[6 empty] | 物料编号 | 品名 | 供应商 | 物料编号 | 品名 | 供应商 | 物料编号 | 品名 | 供应商 | 物料编号 | 品名 | 供应商 | 物料编号 | 品名 | 供应商
[6 empty] | FZ00020 | 帽口佛珠 | 倍腾 | QY00001 | 下摆气眼 | KK00007 | KK00007 | 下摆卡扣 | KK00007 | ZY00195 | 视野标 | 东莞冠荣 |  |  |  | OK | YES
项目 | 供应商 | 缸号 | 面料布种编号 | 颜色 | 涉及到的款号 | 物料1 |  |  | 物料2 |  |  | 物料3 |  |  | 物料4 |  |  | 物料5 |  |  | 结果 | 备注
[6 empty] | 物料编号 | 品名 | 供应商 | 物料编号 | 品名 | 供应商 | 物料编号 | 品名 | 供应商 | 物料编号 | 品名 | 供应商 | 物料编号 | 品名 | 供应商
洗测4次 | 辽宁东元 | 9104# | 平纹高弹贴膜面料 | 星海蓝 | TADDAK91223 | G20SSZM009 | （主唛+尺码） | 常美 | 拉链 | 3#尼龙闭尾雾面防水，印字葫芦头 | 浙江华圣达 | 防风袖口料 | 牛奶丝面料 | 厂供 | KK00099 | 帽口卡扣 | 倍腾 | QY00004 | 帽口气眼 | 倍腾 | OK | YES
[6 empty] | 物料6 |  |  | 物料7 |  |  | 物料8 |  |  | 物料9 |  |  | 物料10 |  |  | 结果 | 备注
[6 empty] | 物料编号 | 品名 | 供应商 | 物料编号 | 品名 | 供应商 | 物料编号 | 品名 | 供应商 | 物料编号 | 品名 | 供应商 | 物料编号 | 品名 | 供应商
[6 empty] | FZ00020 | 帽口佛珠 | 倍腾 | QY00001 | 下摆气眼 | KK00007 | KK00007 | 下摆卡扣 | KK00007 | ZY00195 | 视野标 | 东莞冠荣 |  |  |  | OK | YES

## 5.特殊工艺测试
TOREAD-特殊工艺测试报告登记表
项目 | 供应商 | 缸号 | 面料布种编号 | 颜色 | 涉及到的款号 | 使用部位 | 物料工艺1 | 物料工艺2 | 物料工艺3 | 结果 | 备注
洗测1次 | 东莞冠荣 |  | 视野标ZY00195 | 黑色/白色 | TADDAK91223 | 前胸 | 转移印花 |  |  | OK
洗测2次 | 东莞冠荣 |  | 视野标ZY00195 | 黑色/白色 | TADDAK91223 | 前胸 | 转移印花 |  |  | OK
洗测3次 | 东莞冠荣 |  | 视野标ZY00195 | 黑色/白色 | TADDAK91223 | 前胸 | 转移印花 |  |  | OK
制表时间：5月9日 | [6 empty] | 测试人签名：曲爽
测试要求： 1、胶条、装饰胶膜、印花类、生粘、激光开孔类 2、每款上线前做测试。 3、水温40°洗水40分钟，机洗一个程序，洗水共计5次。

## 4.面料静水压
TOREAD-面料5点水压测试报告登记表
日期 | 缸号 | 面料布种编号 | 颜色 | 涉及到的款号 | 供应商 | 上午(时间） | 测试条件 | 下午（时间） | 测试条件 | 加班（时间） | 测试条件 | 结果 | 备注
制表时间：2022/6/18 | [7 empty] | 测试人签名：曲爽
测试要求： 1、面料到厂第一时间做测试，根据面料的实际情况，每色每缸抽取1-2卷测试。 2、成衣制作时每天、每款、每色、每号需做水压测试。

## 6.织带类缩率测试
TOREAD - 织带类缩率测试报告登记表
序号 | 供应商 | 物料编号 | 颜色 | 涉及到的款号 | 气烫缩 | 水缩 | 累计缩率 | 判定结果是否合格
[5 empty] | 经向百分比 | 径向百分比
1 | 锦湾 | G14FWZD017 | 黑色 | TADDAK91223 | -0.5% | -0.5% | -1 | YES
2 | 泰丰 | XJ00015 | 黑色 | TADDAK91223 | -0.5% | -0.5% | -1% | YES
制表时间：8月25日 |  |  |  |  | 测试人签名：曲爽
测试要求： 1、织带及弹力织带、像根松紧、包边条等到厂后第一时间，做测试。