## 工作内容
生产工厂前期资料准备：
1 | 下单明细及货期进度
2 | 收集工艺资料
3 | 产前样衣分析
4 | 工厂排产计划收集
5 | 开裁前召开产前会议并拍照
6 | 工厂业务每周3下班前提交（每周生产进度表)
7 | 面料辅料到厂7个工作日内完成抽检记录（6个表格）；检验结果回执给材料商、探路者质量负责人（QC）
首期验货资料及条件：
1 | 生产线出成品10件左右
2 | 业务员提前3个工作日发OA验货申请
3 | 查看面料辅料的验货记录，按款核对清楚并提交给探路者质量负责人（QC）（Excel格式）（1-6测试表）
4 | 提交实物检验图片和视频
5 | 工厂检验员拍照首期验货过程及生产线情况，（洗标主标，问题点
6 | 寄3-5件到公司（熨烫平整）并发OA说明
7 | 工厂首件验货填写（首期验货报告）+洗水前后规格表（Excel格式）
中期验货资料及条件：
1 | 生产线下50%，包装20%
2 | 业务员提前3个工作日发OA中期验货申请
3 | 提交并核对面料第3方检测报告内各项功能信息与洗标及吊牌是否吻合
4 | 齐色错码各号型2件到公司，并发QA说明
5 | 寄封样给公司1件（包装完整，附尺寸表一份）发OA，并抄给库房闫
6 | 工厂检验员拍照和拍视频中期验货过程及生产线情况（纸箱，未拆袋产品，洗标主标，合格证，问题产品
7 | 工厂中期验货填写(中期验货报告)+测量成衣洗水前后尺寸表（Excel格式）
尾期验货资料及条件：
1 | 全部下机，包装90%
2 | 业务员提前3个工作日发OA尾期验货申请
3 | 提交并核对面料和成衣第3方检测报告各项功能及吊牌信息是否吻合
4 | 工厂验货过程视频和拍照片（装箱称重，未拆袋的产品，合格证及功能吊牌+各色组洗标主标，问题产品，
5 | 工厂尾期验货填写（尾期验货报告）+齐色错码各3件以上规格测量尺寸表（Excel格式）
6 | 按公司要求按出货量比例抽验，并记录抽箱号及问题产品和数量
7 | 提供出货箱单（Excel格式）

## AQL2.5验货
探路者尾期验货抽验标准
|  | AQL1.0 |  | AQL2.5 |  | AQL4.0
整批数量 | 抽验数量 | Ac | Re | Ac | Re | Ac | Re
≤90 | 13 | 0 | 1 | 0 | 1 | 1 | 2
91-150 | 20 | 0 | 1 | 1 | 2 | 2 | 3
151-280 | 32 | 0 | 1 | 2 | 3 | 3 | 4
281-500 | 50 | 1 | 2 | 3 | 4 | 5 | 6
501-1200 | 80 | 2 | 3 | 5 | 6 | 7 | 8
1201-3200 | 125 | 3 | 4 | 7 | 8 | 10 | 11
3201-10000 | 200 | 5 | 6 | 10 | 11 | 14 | 15
10001-35000 | 315 | 7 | 8 | 14 | 15 | 21 | 22
注：探路者验货按照AQL2.5验货标准实行

## 首期
TOREAD-首件（首批）检验报告书
订单类别 | 成人期货 |  | 合同签订方 |  | 佛上源莱美 |  | 生产工厂 | 佛山航宇达
订单基础信息 |  |  | 生产•出货进度 |  |  |  | 指示•确认资料
款号 | TAJJCL81831 |  | 合同交期 |  | 2022-12-16 |  | 产前确认样 |  | 有 | 无
品名 | 男式POLO短袖T恤 |  | 上线日 |  | 2022-10-30 |  | 原辅材料卡 |  | 有 | 无
色/号型数 | 3 | 6 | 缝制预计完成日 |  | 2022-11-30 |  | 大货面料确认样 |  | 有 | 无
订单数量 | 2600 |  | 包装预计完成日 |  | 2022-12-06 |  | 印花、刺绣确认样 |  | 有 | 无
采购凭证编号： | CGDD22110200406 |  | 预计发货时间 |  | 2022-12-08 |  | 洗唛、合格证指示资料 |  | 有 | 无
确认资料缺失内容说明：
【工艺确认】
原材料 | 正 | 误 |  | 印、绣花 | 正 | 误 | 无此工艺 | 洗水唛 | 正 | 误
辅料使用 | 正 | 误 |  | 胶膜工艺 | 正 | 误 | 无此工艺 | 合格证 | 正 | 误
制作工艺 | 正 | 误 |  | 压胶水压 | OK | NG | 无此工艺 | 缝纫用线 | 正 | 误
补充事项：
【面料品质确认】
物性检测 | OK | NG |  | 面料颜色 | OK | NG |  | 互染测试 | OK | NG
外观查验 | OK | NG |  | 面料缸差 | OK | NG |  | 水洗缩率 | OK | NG
问题描述：
【裁剪完成情况】
①裁剪完成比例（%）：
号型 颜色 | XXS | XS | S | M | L | XL | XXL | XXXL | XXXXL | 未裁齐原因
沥青蓝 |  |  | OK | OK | OK | OK | OK |  |  | 裁清
灰湖绿 |  |  | OK | OK | OK | OK | OK |  |  | 裁清
黑色 |  |  | OK | OK | OK | OK | OK |  |  | 裁清
【成品检查明细】★颜色、数量需要写清楚
黑色G01X M#30件
【规格确认】
①规格测量明细以插入附件形式列明，并注明洗前洗后规格
②规格异常情况 |  | 有 | 无 | 备注：
【问题点与指导项目】 ★的问题应添加照片说明（包括成品及半成品检查）
1.脚叉顶歪斜
2.线头未处理干净
3纽扣松线不到位
以上问题请及时改正。
【耐洗水确认】
粘衬 | OK | NG | 无此工艺 | 胶膜 | OK | NG | 无此工艺 | 扭曲 | OK | NG
印、绣花 | OK | NG | 无此工艺 | 压胶水压 | OK | NG | 无此工艺 | 水洗缩率 | OK | NG
补充事项：
【重大改善说明及整改复核时间】
检验部门 | 服装品控部 |  | 检验担当 | 张鹏 | 查验时间 | 2022-11-16 | 工厂负责人 |  | 邵文华
【整改结果】
检验部门 | 服装品控部 |  | 检验担当 | 张鹏 | 复核时间 | 2022-11-20 | 工厂负责人 |  | 邵文华
TOREAD-首件（首批）检验报告书
订单类别 成人期货 合同签订方 佛上源莱美 生产工厂 佛山航宇达
订单基础信息 生产•出货进度 指示•确认资料
款号 TAJJCL81831 合同交期 2022/12/16 产前确认样 有 无
品名 男式POLO短袖T恤 上线日 2022/10/30 原辅材料卡 有 无
色/号型数 3 6 缝制预计完成日 2022/11/30 大货面料确认样 有 无
订单数量 2600 包装预计完成日 2022/12/6 印花、刺绣确认样 有 无
采购凭证编号： CGDD22110200406 预计发货时间 2022/12/8 洗唛、合格证指示资料 有 无
确认资料缺失内容说明：
【工艺确认】
原材料 正 误 印、绣花 正 误 无此工艺 洗水唛 正 误
辅料使用 正 误 胶膜工艺 正 误 无此工艺 合格证 正 误
制作工艺 正 误 压胶水压 OK NG 无此工艺 缝纫用线 正 误
补充事项：
【面料品质确认】
物性检测 OK NG 面料颜色 OK NG 互染测试 OK NG
外观查验 OK NG 面料缸差 OK NG 水洗缩率 OK NG
问题描述：
【裁剪完成情况】
①裁剪完成比例（%）：
号型 颜色 XXS XS S M L XL XXL XXXL XXXXL 未裁齐原因
沥青蓝 OK OK OK OK OK 裁清
灰湖绿 OK OK OK OK OK 裁清
黑色 OK OK OK OK OK 裁清
【成品检查明细】★颜色、数量需要写清楚
黑色G01X M#30件
【规格确认】
①规格测量明细以插入附件形式列明，并注明洗前洗后规格
②规格异常情况 有 无 备注：
【问题点与指导项目】 ★的问题应添加照片说明（包括成品及半成品检查）
1.脚叉顶歪斜
2.线头未处理干净
3纽扣松线不到位
以上问题请及时改正。
【耐洗水确认】
粘衬 OK NG 无此工艺 胶膜 OK NG 无此工艺 扭曲 OK NG
印、绣花 OK NG 无此工艺 压胶水压 OK NG 无此工艺 水洗缩率 OK NG
补充事项：
【重大改善说明及整改复核时间】
检验部门 服装品控部 检验担当 张鹏 查验时间 11月16日 工厂负责人 邵文华
【整改结果】
检验部门 服装品控部 检验担当 张鹏 复核时间 11月20日 工厂负责人 邵文华

## 首期尺寸表
QC规格测量表
款号 | TAJJCL81831 |  | 品名 | 男士POLO短袖T恤 |  |  | 生产工厂 | 佛山源莱美-丹爵
部位名称 | 指示规格 FINAL SPEC | [5 empty] | 样品规格 SAMPLE SPEC
| S | M | L | XL | XXL | XXXL |  | 黑色洗前 | 洗后
| S 165/88B | M 170/92B | L 175/96B | XL 180/100B | XXL 185/104B | XXXL 190/108B |  | L | L
后中长 | 67 | 68 | 70 | 72 | 74 | 76 |  | -1.5 | -3
胸围/2 | 50 | 52 | 54 | 56 | 58 | 60 |  | +0 | +0
摆围/2 | 49 | 51 | 53 | 55 | 57 | 59 |  | +0 | -0.5
肩宽 | 44.6 | 45.8 | 47 | 48.2 | 49.4 | 50.6 |  | -1 | -1.5
袖肥/2 | 18.1 | 18.8 | 19.5 | 20.2 | 20.9 | 21.6 |  | +0 | -0.5
袖长 | 19.4 | 19.7 | 20 | 20.5 | 21 | 21.5 |  | -0.5 | -0.5
袖口/2 | 15.6 | 16.3 | 17 | 17.7 | 18.4 | 19.1 |  | +0 | -0
领围 | 43 | 44 | 45 | 46 | 47 | 48.5 |  | +0 | -1.5
备注：
初期请洗测2-3件，有问题的另加测量数量。
[7 empty] | 验货时间： |  | 跟单QC: | 工厂负责人：

## 中期
TOREAD-QC中期检验报告书
订单类别 |  |  | 合同签订方 |  |  |  | 生产工厂
订单基础信息 |  |  | 生产•出货进度 |  |  |  | 指示•确认资料
款号 |  |  | 合同交期 |  |  |  | 首件检验报告 |  | 有 | 无
品名 |  |  | 裁剪完成数量 |  |  |  | 首件检验未尽事项 |  | 有 | 无
色/号型数 |  |  | 缝制完成数量 |  |  |  | 首件检验未尽事项内容
订单数量 |  |  | 包装完成数量
预计发货时间
【附属资料确认】
原材料 | 正 | 误 |  | 洗水唛 | 正 | 误 |  | 印、绣花 | 正 | 误
辅料使用 | 正 | 误 |  | 合格证 | 正 | 误 |  | 缝纫用线 | 正 | 误
备注：
【检验明细】：检验明细（要求齐色、齐号至少10件检查）
【耐水洗测试】：耐洗水测试明细（要求齐色、齐号）
【规格确认】
①规格测量明细以插入附件形式列明，并注明洗前洗后规格
②规格异常情况 |  | 有 | 无
说明：
【耐洗水确认】
粘衬 | OK | NG | 无此工艺 | 胶膜 | OK | NG | 无此工艺 | 扭曲 | OK | NG
印、绣花 | OK | NG | 无此工艺 | 压胶水压 | OK | NG | 无此工艺 | 水洗缩率 | OK | NG
补充事项：
【问题点与指导项目】 ★的问题应添加照片说明
以上问题请及时改正。
【整改的严重缺陷及整改复核时间】
备注：
检验部门 | 服装品控部 |  | 检验担当 |  | 查验时间 |  | 工厂负责人
【整改结果】
检验部门 | 服装品控部 |  | 检验担当 |  | 查验时间 |  | 工厂负责人

## 中期尺寸表
QC规格测量表
款号 | TAJJCL81831 |  | 品名 | 男士POLO短袖T恤 |  |  | 生产工厂 | 佛山源莱美-丹爵
部位名称 | 指示规格 FINAL SPEC | [5 empty] | 样品规格 SAMPLE SPEC
| S | M | L | XL | XXL | XXXL |  | 黑色洗前 | 洗后
| S 165/88B | M 170/92B | L 175/96B | XL 180/100B | XXL 185/104B | XXXL 190/108B |  | L | L
后中长 | 67 | 68 | 70 | 72 | 74 | 76 |  | -1.5 | -2.5
胸围/2 | 50 | 52 | 54 | 56 | 58 | 60 |  | +0 | +0
腰围/2 | 49 | 51 | 53 | 55 | 57 | 59 |  | +1 | +0.5
摆围/2 | 49 | 51 | 53 | 55 | 57 | 59 |  | +0 | +0
肩宽 | 44.6 | 45.8 | 47 | 48.2 | 49.4 | 50.6 |  | -1 | -1.8
夹圈 | 21.6 | 22.3 | 23 | 23.7 | 24.4 | 25.1 |  | +0 | -0.5
袖肥/2 | 18.1 | 18.8 | 19.5 | 20.2 | 20.9 | 21.6 |  | +0 | -+0
袖长 | 19.4 | 19.7 | 20 | 20.5 | 21 | 21.5 |  | -0.5 | -0.5
袖口/2 | 15.6 | 16.3 | 17 | 17.7 | 18.4 | 19.1 |  | +0 | -0
领围 | 43 | 44 | 45 | 46 | 47 | 48.5 |  | +0 | +0
备注：
初期请洗测2-3件，有问题的另加测量数量。
[7 empty] | 验货时间： |  | 跟单QC: | 工厂负责人：

## 尾期
QC出货报告书
订单类别 |  |  | 款号 |  | 产品名称 |  |  | 生产工厂
订单数量 |  |  | 合同日期 |  |  |  | 检验资料确认
色/号型数 |  |  | 交货形式 |  |  |  | 面料第三方合格报告 |  | 有 | 无
验货次数 |  |  | 非直发 | 苏州库 | 天津库 | 直发 | 成品第三方合格报告 |  | 有 | 无
验货数量 |  |  | 入仓数量 |  |  |  | 中期检验报告 |  | 有 | 无
检验方式 | 全检 | 抽检 | 免检 | 复检 | 再复检
中期检验重大改善项目 |  | 有 | 无 | 改善结果 | 已改善
全色耐洗水测试 |  | 有 | 无 | 洗后结果 | 无异常 | 洗水前后缩量正常
【附属资料确认】
洗水唛 | 正 | 误 |  | 印、绣花 | 正 | 误 |  | 装箱数量 | 正 | 误
合格证 | 正 | 误 |  | 缝纫用线 | 正 | 误 |  | 箱唛表示 | 正 | 误
吊牌 | 正 | 误 |  | 包装方式 | 正 | 误 |  | 纸箱规格 | 正 | 误
【检验时成品完成情况及检验明细】
①成品完成比例（%）：95%
②检验明细：
②规格异常情况 |  | 有 | 无
情况说明：
【问题点描述】
【检验结果】
合格：（正常接收） |  |  | 不合格： |  | ①返工翻修 |  | ②让步接受 |  | ③拒绝接收
备注： | 请按照以上提出的问题点改正
检验部门 | 服装QC部门 |  | 检验人 |  | 查验时间 |  | 工厂负责人

## 尾期尺寸表
QC规格测量表
款号 |  |  | 品名 |  |  |  | 生产工厂
部位名称 | 指示规格 FINAL SPEC | [5 empty] | 样品规格 SAMPLE SPEC
| S | M | L | XL | XXL | XXXL
备注：
初期请洗测2-3件，有问题的另加测量数量。
[7 empty] | 验货时间： | 跟单QC: | 工厂负责人：

## 1.面料验布
TOREAD-面料验布测试报告登记表
序号 | 缸号 | 面料布种编号 | 颜色 | 涉及到的款号 | 供应商 | 自检报告 | 匹头条实物样 | 疵点 | 断纱 | 色点 | 色杠 | 折痕 | 合计数量 | 备注
[8 empty] | 数量 | 数量 | 数量 | 数量 | 数量
1 | 22102003 | T4001珠地 | 风信子蓝 | TAJJBL81745 | 源莱美 |  |  | 0 | 1 | 3 | 0 | 1 |  | YES
2 | 221019041 | T4001珠地 | 藏蓝 | TAJJBL81745 TAJJBL82746 | 源莱美 |  |  | 1 | 0 | 1 | 0 | 2 |  | YES
3 | 221024049 | T4001珠地 | 黑色 | TAJJBL81745 TAJJBL82746 TAJJCL81831 | 源莱美 |  |  | 0 | 1 | 1 | 1 | 1 |  | YES
4 | 221023070S | T4001珠地 | 冷木灰 | TAJJBL81745 | 源莱美 |  |  | 2 | 0 | 1 | 0 | 1 |  | YES
5 | 220903011 | T4001珠地 | 玲䓍蓝 | TAJJBL82746 | 源莱美 |  |  | 3 | 0 | 2 | 0 | 0 |  | YES
6 | 221019039 | T4001珠地 | 薄滕紫 | TAJJBL82746 | 源莱美 |  |  | 2 | 0 | 1 | 0 | 2 |  | YES
7 | 221107019 | T4001珠地 | 白色 | TAJJBL82746 | 源莱美 |  |  | 4 | 0 | 1 | 0 | 0
8 | 221025014 | T4001珠地 | 沥青蓝 | TAJJCL81831 | 源莱美 |  |  | 0 | 2 | 0 | 1 | 0
9 | 220903007 | T4001珠地 | 灰湖绿 | TAJJCL81831 | 源莱美 |  |  | 1 | 1 | 0 | 0 | 2
制表时间：2022年10月19日 | [8 empty] | 测试人签名：王槐
测试要求： 1、面料到厂第一时间做测试，根据面料的实际情况，可每缸抽取1-2卷过验布机。

## 2.面料缩率
TOREAD-面料缩率检测测试报告登记表
序号 | 供应商 | 缸号 | 面料布种编号 | 颜色 | 涉及到的款号 | 气缩 |  | 水缩 |  | 累计缩率 | 边中差，头尾差，实测结果 | 判定结果是否合格
[6 empty] | 径向百分比 | 纬向百分比 | 径向百分比 | 纬向百分比
| 源莱美 | 22102003 | T4001珠地 | 风信子蓝 | TAJJBL81745 | 0.85 | 1.2 | 1.8 | 2 |  |  | YES
| 源莱美 | 221019041 | T4001珠地 | 藏蓝 | TAJJBL81745 TAJJBL82746 | 0.85 | 1.5 | 1.2 | 2.2 |  |  | YES
| 源莱美 | 221024049 | T4001珠地 | 黑色 | TAJJBL81745 TAJJBL82746 TAJJCL81831 | 0.85 | 1.2 | 1.8 | 1.8 |  |  | YES
| 源莱美 | 221023070S | T4001珠地 | 冷木灰 | TAJJBL81745 | 1 | 1.2 | 2.2 | 2 |  |  | YES
| 源莱美 | 220903011 | T4001珠地 | 玲䓍蓝 | TAJJBL82746 | 1 | 1.2 | 1.4 | 1.6 |  |  | YES
| 源莱美 | 221019039 | T4001珠地 | 薄滕紫 | TAJJBL82746 | 0.8 | 1.4 | 1.6 | 1.6 |  |  | YES
| 源莱美 | 221107019 | T4001珠地 | 白色 | TAJJBL82746 | 0.8 | 1.4 | 1.6 | 1.6 |  |  | YES
| 源莱美 | 221025014 | T4001珠地 | 沥青蓝 | TAJJCL81831 | 1.1 | 1.5 | 1.2 | 1.6 |  |  | YES
| 源莱美 | 220903007 | T4001珠地 | 灰湖绿 | TAJJCL81831 | 1.2 | 1.6 | 1.2 | 1.6
制表时间：2022年10月25日 | [6 empty] | 测试人签名：郑辉良
测试要求： 1、面料到厂第一时间做测试，根据面料的实际情况，可每缸抽取1-2卷测试。 2、取布样中间部位测试，测试大小：50cmX50cm。 3、先烫缩后水洗【同一块面料进行两种测试】。（烫缩：110°-120度；洗缩：30°40分钟洗缩） 4、常规面料醒料24小时，弹力面料必须放料时长达到48小时以上。 5、测试边中色差、头尾色差情况（缝制9宫格查看）。

## 3.面料互染
TOREAD-面辅料互染测试报告登记表
项目 | 供应商 | 缸号 | 面料布种编号 | 颜色 | 涉及到的款号 | 物料1 |  |  | 物料2 |  |  | 物料3 |  |  | 物料4 |  |  | 物料5 |  |  | 结果 | 备注
[6 empty] | 物料编号 | 品名 | 供应商 | 物料编号 | 品名 | 供应商 | 物料编号 | 品名 | 供应商 | 物料编号 | 品名 | 供应商 | 物料编号 | 品名 | 供应商
洗测1次
[6 empty] | 物料6 |  |  | 物料7 |  |  | 物料8 |  |  | 物料9 |  |  | 物料10
[6 empty] | 物料编号 | 品名 | 供应商 | 物料编号 | 品名 | 供应商 | 物料编号 | 品名 | 供应商 | 物料编号 | 品名 | 供应商 | 物料编号 | 品名 | 供应商
洗测2次
洗测3次
洗测4次
洗测5次
制表时间： | [8 empty] | 测试人签名：
测试要求： 1、面辅料到厂第一时间做测试，根据面料的实际情况，每色每缸做。 2、水温40°洗水40分钟，机洗一个程序，洗水共计5次。

## 4.面料静水压
TOREAD-面料5点水压测试报告登记表
日期 | 缸号 | 面料布种编号 | 颜色 | 涉及到的款号 | 供应商 | 上午(时间） | 测试条件 | 下午（时间） | 测试条件 | 加班（时间） | 测试条件 | 结果 | 备注
日期 | 批号 | 物料编号 | 颜色 | 涉及到的款号 | 供应商 | 上午(时间） | 测试条件 | 下午（时间） | 测试条件 | 加班（时间） | 测试条件 | 结果 | 备注
制表时间： | [7 empty] | 测试人签名：
测试要求： 1、面料到厂第一时间做测试，根据面料的实际情况，每色每缸抽取1-2卷测试。 2、成衣制作时每天、每款、每色、每号需做水压测试。

## 5.特殊工艺测试
TOREAD-特殊工艺测试报告登记表
项目 | 供应商 | 缸号 | 面料布种编号 | 颜色 | 涉及到的款号 | 使用部位 | 物料工艺1 | 物料工艺2 | 物料工艺3 | 结果 | 备注
| 源莱美 | 22102003 | T4001珠地 | 风信子蓝 | TAJJBL81745 | 左前胸 | 印花 |  |  | 未脱色
| 源莱美 | 221019041 | T4001珠地 | 藏蓝 | TAJJBL81745 TAJJBL82746 | 左前胸 | 印花 |  |  | 未脱色
| 源莱美 | 221024049 | T4001珠地 | 黑色 | TAJJBL81745 TAJJBL82746 TAJJCL81831 | 左前胸 | 印花 |  |  | 未脱色
| 源莱美 | 221023070S | T4001珠地 | 冷木灰 | TAJJBL81745 | 左前胸 | 印花 |  |  | 未脱色
| 源莱美 | 220903011 | T4001珠地 | 玲䓍蓝 | TAJJBL82746 | 左前胸 | 印花 |  |  | 未脱色
| 源莱美 | 221019039 | T4001珠地 | 薄滕紫 | TAJJBL82746 | 左前胸 | 印花 |  |  | 未脱色
| 源莱美 | 221107019 | T4001珠地 | 白色 | TAJJBL82746 | 左前胸 | 印花 |  |  | 未脱落
| 源莱美 | 221025014 | T4001珠地 | 沥青蓝 | TAJJCL81831 | 左前胸 | 印花 |  |  | 未脱落
| 源莱美 | 220903007 | T4001珠地 | 灰湖绿 | TAJJCL81831 | 左前胸 | 印花 |  |  | 未脱落
| 源莱美 | 22102003 | T4001珠地 | 风信子蓝 | TAJJBL81745 | 后领下 |  | 尺码转印标 |  | 未脱落
| 源莱美 | 221019041 | T4001珠地 | 藏蓝 | TAJJBL81745 TAJJBL82746 | 后领下 |  | 尺码转印标 |  | 未脱落
| 源莱美 | 221024049 | T4001珠地 | 黑色 | TAJJBL81745 TAJJBL82746 TAJJCL81831 | 后领下 |  | 尺码转印标 |  | 未脱落
| 源莱美 | 221023070S | T4001珠地 | 冷木灰 | TAJJBL81745 | 后领下 |  | 尺码转印标 |  | 未脱落
| 源莱美 | 220903011 | T4001珠地 | 玲䓍蓝 | TAJJBL82746 | 后领下 |  | 尺码转印标 |  | 未脱落
| 源莱美 | 221019039 | T4001珠地 | 薄滕紫 | TAJJBL82746 | 后领下 |  | 尺码转印标 |  | 未脱落
| 源莱美 | 221107019 | T4001珠地 | 白色 | TAJJBL82746 | 后领下 |  | 尺码转印标 |  | 未脱落
| 源莱美 | 221025014 | T4001珠地 | 沥青蓝 | TAJJCL81831 | 后领下 |  | 尺码转印标 |  | 未脱落
| 源莱美 | 220903007 | T4001珠地 | 灰湖绿 | TAJJCL81831 | 后领下 |  | 尺码转印标 |  | 未脱落
制表时间：2022年10月25日 | [6 empty] | 测试人签名：熊小玲
测试要求： 1、胶条、装饰胶膜、印花类、生粘、激光开孔类 2、每款上线前做测试。 3、水温40°洗水40分钟，机洗一个程序，洗水共计5次。

## 6.织带类缩率测试
TOREAD - 织带类缩率测试报告登记表
序号 | 供应商 | 物料编号 | 颜色 | 涉及到的款号 | 气烫缩 | 水缩 | 累计缩率 | 判定结果是否合格
[5 empty] | 经向百分比 | 径向百分比
YES
制表时间： |  |  |  |  | 测试人签名：
测试要求： 1、织带及弹力织带、像根松紧、包边条等到厂后第一时间，做测试。