## 首期
TOREAD-首件（首批）检验报告书
订单类别 | 探路者成人款 |  | 合同签订方 |  | 青岛华和店集针织有限公司 |  | 生产工厂 | 青岛华和针织有限公司
订单基础信息 |  |  | 生产•出货进度 |  |  |  | 指示•确认资料
款号 | TAJJAL81229 |  | 合同交期 |  | 2023.3.31 |  | 产前确认样 |  | 有 | 无
品名 | 男式短袖T恤 |  | 上线日 |  | 2022.11.7 |  | 原辅材料卡 |  | 有 | 无
色/号型数 | 5 | 6 | 缝制预计完成日 |  | 2022.12.10 |  | 大货面料确认样 |  | 有 | 无
订单数量 | 35441 |  | 包装预计完成日 |  | 2022.12.16 |  | 印花、刺绣确认样 |  | 有 | 无
|  |  | 预计发货时间 |  | 2022.12.20 |  | 洗唛、合格证指示资料 |  | 有 | 无
确认资料缺失内容说明：
【工艺确认】
原材料 | 正 | 误 |  | 印、绣花 | 正 | 误 | 无此工艺 | 洗水唛 | 正 | 误
辅料使用 | 正 | 误 |  | 胶膜工艺 | 正 | 误 | 无此工艺 | 合格证 | 正 | 误
制作工艺 | 正 | 误 |  | 压胶水压 | OK | NG | 无此工艺 | 缝纫用线 | 正 | 误
补充事项：
【面料品质确认】
物性检测 | OK | NG |  | 面料颜色 | OK | NG |  | 互染测试 | OK | NG
外观查验 | OK | NG |  | 面料缸差 | OK | NG |  | 水洗缩率 | OK | NG
问题描述：
【裁剪完成情况】
①裁剪完成比例（%）：
号型 颜色 |  |  | S | M | L | XL | XXL | XXXL |  | 未裁齐原因
|  |  | 80% | 50% | 50% | 50% | 50% | 50%
【成品检查明细】★颜色、数量需要写清楚
藏蓝：M规格30件
【规格确认】
①规格测量明细以插入附件形式列明，并注明洗前洗后规格
②规格异常情况 |  | 有 | 无 | 备注：
【问题点与指导项目】 ★的问题应添加照片说明（包括成品及半成品检查）
1.拼领明线不匀
2.合肩起皱
3.线头
以上问题请及时改正。
【耐洗水确认】
粘衬 | OK | NG | 无此工艺 | 胶膜 | OK | NG | 无此工艺 | 扭曲 | OK | NG
印、绣花 | OK | NG | 无此工艺 | 压胶水压 | OK | NG | 无此工艺 | 水洗缩率 | OK | NG
补充事项：
【重大改善说明及整改复核时间】
检验部门 |  |  | 检验担当 | 马菲菲 | 查验时间 | 2022.11.10 | 工厂负责人 |  | 刘娜娜
【整改结果】
检验部门 | 华和品控QC |  | 检验担当 |  | 复核时间 |  | 工厂负责人

## 首期尺寸表
QC规格测量表
款号TAJJAL81229 |  |  | 品名 | 男式短袖T恤 |  |  | 生产工厂 | 青岛华和针织有限公司
部位名称 | 指示规格 FINAL SPEC | [5 empty] | 样品规格 SAMPLE SPEC
| S | M | L | XL | 2XL | 3XL | 藏蓝
| 165/88B | 170/92B | 175/96B | 180/100B | 185/104B | 190/108B | 170/92B洗前/后
后中长 | 65 | 66 | 68 | 70 | 72 | 73 | 0/-0.3
胸围 | 98 | 102 | 106 | 110 | 114 | 120 | +1/-0.3
摆围 | 96 | 100 | 104 | 108 | 113 | 119 | -0.2/0
肩宽 | 43.6 | 44.8 | 46 | 47.2 | 48.4 | 49.8 | +1/-0.2
肩点袖长 | 21 | 21.5 | 22 | 22.5 | 23 | 23.5 | 0/-0.3
袖肥/2（参考值） | 19.6 | 20.3 | 21 | 21.7 | 22.4 | 23.35 | 0/-0.2
袖口围/2（平量） | 15.6 | 16.3 | 17 | 17.7 | 18.4 | 19.35 | 0/0
领高 | 1.2 | 1.2 | 1.2 | 1.2 | 1.2 | 1.2 | 0/0
领宽 | 19.1 | 19.1 | 19.5 | 19.9 | 20.3 | 20.9 | -0.7/-0.4
领深 | 10.8 | 10.8 | 11 | 11.2 | 11.4 | 11.65 | 0/-0.2
前胸LOGO巨领口（不含领） | 8.9 | 9.2 | 9.5 | 9.8 | 10.1 | 10.4 | +0.5/+0.3
备注：
1. 初期请洗测2-3件，有问题的另加测量数量。 | [6 empty] | 验货时间：2022.11.10 |  | 跟单QC:孙秋文 | 工厂负责人：刘娜娜
2.中期验货记录各色号型洗水前后尺寸表
3.尾期验货齐色错码各5件成品尺寸记录

## 1.面料验布
TOREAD-面料验布测试报告登记表
序号 | 缸号 | 面料布种编号 | 颜色 | 涉及到的款号 | 供应商 | 自检报告 | 匹头条实物样 | 疵点 | 接头 | 起节 | 花色 | 破洞 | 横道 | 合计数量 | 备注
[8 empty] | 数量 | 数量 | 数量 | 数量 | 数量 | 数量
1 | 506714 | FK06270 | 藏蓝 | TACCAK91227 | 无锡恒诺 |  |  |  | 2 |  |  | 1 | 2 |  | YES
| 1404484 | FK06270 | 藏蓝 | TACCAK91227 | 无锡恒诺 |  |  |  | 1 | 1 |  |  | 2 |  | YES
| 1404118 | FK06270 | 藏蓝 | TACCAK91227 | 无锡恒诺 |  |  |  | 2 |  |  | 1 | 1 |  | YES
| 1361382 | FK06270 | 藏蓝 | TACCAK91227 | 无锡恒诺 |  |  |  | 1 |  |  | 1 |  |  | YES
| 1361749 | FK06270 | 藏蓝 | TACCAK91227 | 无锡恒诺 |  |  |  |  | 1 |  |  | 1 |  | YES
2 | 1070587 | FK06270 | 复古蓝 | TACCAK91227 | 无锡恒诺 |  |  |  | 2 |  |  |  | 1 |  | YES
| 1255037 | FK06270 | 复古蓝 | TACCAK91227 | 无锡恒诺 | [6 empty] | 2 |  |  | YES
| 1254670 | FK06270 | 复古蓝 | TACCAK91227 | 无锡恒诺 |  |  |  | 1 | 1 |  |  | 2 |  | YES
3 | 504919 | FK06270 | 雪松石 | TACCAK91227 | 无锡恒诺 |  |  |  | 1 | 1 |  | 1 |  |  | YES
| 1007858 | FK06270 | 雪松石 | TACCAK91227 | 无锡恒诺 |  |  |  | 2 |  |  |  | 1 |  | YES
| 1089309 | FK06270 | 雪松石 | TACCAK91227 | 无锡恒诺 |  |  |  |  | 1 |  | 1 | 1 |  | YES
| 533/6/4 | FK06270 | 雪松石 | TACCAK91227 | 无锡恒诺 |  |  |  | 2 |  |  | 1 | 1 |  | YES
| 1253304 | FK06270 | 雪松石 | TACCAK91227 | 无锡恒诺 | [6 empty] | 2 | 1 |  | YES
| 1253671 | FK06270 | 雪松石 | TACCAK91227 | 无锡恒诺 |  |  |  | 2 | 1 |  | 1 |  |  | YES
4 | 3791 | FK06270 | 高级灰 | TACCAK91227 | 无锡恒诺 |  |  |  | 1 |  |  | 1 | 1 |  | YES
5 | 1592010 | FK06270 | 黑色 | TACCAK91227 | 无锡恒诺 |  |  |  |  | 1 |  | 1 |  |  | YES
| 506502 | FK06270 | 黑色 | TACCAK91227 | 无锡恒诺 |  |  |  | 2 |  |  | 2 | 1 |  | YES
| 1029529 | FK06270 | 黑色 | TACCAK91227 | 无锡恒诺 |  |  |  | 1 |  |  | 1 | 2 |  | YES
| 1157731 | FK06270 | 黑色 | TACCAK91227 | 无锡恒诺 |  |  |  |  | 1 |  | 1 | 2 |  | YES
| 1591644 | FK06270 | 黑色 | TACCAK91227 | 无锡恒诺 |  |  |  | 3 |  |  | 2 | 1 |  | YES
| 1361175 | FK06270 | 黑色 | TACCAK91227 | 无锡恒诺 |  |  |  |  | 2 |  | 1 | 2 |  | YES
| 1359467 | FK06270 | 黑色 | TACCAK91227 | 无锡恒诺 |  |  |  | 1 | 1 |  | 1 | 1 |  | YES
| 1592367 | FK06270 | 黑色 | TACCAK91227 | 无锡恒诺 |  |  |  | 2 | 1 |  | 1 | 2 |  | YES
制表时间：2022.10.20 | [9 empty] | 测试人签名：邢燕子
测试要求： 1、面料到厂第一时间做测试，根据面料的实际情况，可每缸抽取1-2卷过验布机。

## 2.面料缩率
TOREAD-面料缩率检测测试报告登记表
序号 | 供应商 | 缸号 | 面料布种编号 | 颜色 | 涉及到的款号 | 气缩 |  | 水缩 |  | 累计缩率 | 边中差，头尾差，实测结果 | 判定结果是否合格
[6 empty] | 径向百分比 | 纬向百分比 | 径向百分比 | 纬向百分比
1 | 无锡恒诺 | 506714 | FK06270 | 藏蓝 | TAJJAL81229 | 0.8 | 0 | 1.3 | 0.3 |  | 合格 | YES
| 无锡恒诺 | 1404484 | FK06270 | 藏蓝 | TAJJAL81229 | 1 | 0 | 1.2 | 1 |  | 合格 | YES
| 无锡恒诺 | 1404118 | FK06270 | 藏蓝 | TAJJAL81229 | 1 | 0 | 1.5 | 0.3 |  | 合格 | YES
| 无锡恒诺 | 1361382 | FK06270 | 藏蓝 | TAJJAL81229 | 0.7 | 0.4 | 1.7 | 0.8 |  | 合格 | YES
| 无锡恒诺 | 1361749 | FK06270 | 藏蓝 | TAJJAL81229 | 0.8 | 0 | 2 | 0.5 |  | 合格 | YES
2 | 无锡恒诺 | 1070587 | FK06270 | 复古蓝 | TAJJAL81229 | 1.5 | 0.5 | 1.8 | 1.3 |  | 合格 | YES
| 无锡恒诺 | 1255037 | FK06270 | 复古蓝 | TAJJAL81229 | 0.8 | 0.3 | 0.5 | 0.5 |  | 合格 | YES
| 无锡恒诺 | 1254670 | FK06270 | 复古蓝 | TAJJAL81229 | 1.3 | 0 | 2.8 | 0.8 |  | 合格 | YES
3 | 无锡恒诺 | 504919 | FK06270 | 雪松石 | TAJJAL81229 | 2 | 0.6 | 2.4 | 1.1 |  | 合格 | YES
| 无锡恒诺 | 1007858 | FK06270 | 雪松石 | TAJJAL81229 | 1.3 | 0.3 | 2 | 0.8 |  | 合格 | YES
| 无锡恒诺 | 1089309 | FK06270 | 雪松石 | TAJJAL81229 | 1 | 0.8 | 1.8 | 1 |  | 合格 | YES
| 无锡恒诺 | 533/6/4 | FK06270 | 雪松石 | TAJJAL81229 | 1 | 0.8 | 1.3 | 1 |  | 合格 | YES
| 无锡恒诺 | 1253304 | FK06270 | 雪松石 | TAJJAL81229 | 0.8 | 0.8 | 2 | 0.8 |  | 合格 | YES
| 无锡恒诺 | 1253671 | FK06270 | 雪松石 | TAJJAL81229 | 0.56 | 0.5 | 2.3 | 0.8 |  | 合格 | YES
4 | 无锡恒诺 | 3791 | FK06270 | 高级灰 | TAJJAL81229 | 1 | 1.3 | 4 | 0 |  | 合格 | YES
| 无锡恒诺 | 1592010 | FK06270 | 黑色 | TAJJAL81229 | 0.5 | 1 | 1.3 | 1.5 |  | 合格 | YES
5 | 无锡恒诺 | 506502 | FK06270 | 黑色 | TAJJAL81229 | 0.8 | 0.3 | 1.3 | 0.8 |  | 合格 | YES
| 无锡恒诺 | 1029529 | FK06270 | 黑色 | TAJJAL81229 | 0.9 | 0.6 | 1.3 | 0.8 |  | 合格 | YES
| 无锡恒诺 | 1157731 | FK06270 | 黑色 | TAJJAL81229 | 0.7 | 0.6 | 1.8 | 1.2 |  | 合格 | YES
| 无锡恒诺 | 1591644 | FK06270 | 黑色 | TAJJAL81229 | 1 | 0.8 | 1.7 | 1.3 |  | 合格 | YES
| 无锡恒诺 | 1361175 | FK06270 | 黑色 | TAJJAL81229 | 1.1 | 0.7 | 1.9 | 1.2 |  | 合格 | YES
| 无锡恒诺 | 1359467 | FK06270 | 黑色 | TAJJAL81229 | 0.7 | 0.5 | 1.6 | 1.3 |  | 合格 | YES
| 无锡恒诺 | 1592367 | FK06270 | 黑色 | TAJJAL81229 | 0.9 | 0.6 | 1.8 | 1.1 |  | 合格 | YES
制表时间：10.26 | [6 empty] | 测试人签名：王莹莹
测试要求： 1、面料到厂第一时间做测试，根据面料的实际情况，可每缸抽取1-2卷测试。 2、取布样中间部位测试，测试大小：50cmX50cm。 3、先烫缩后水洗【同一块面料进行两种测试】。（烫缩：110°-120度；洗缩：30°40分钟洗缩） 4、常规面料醒料24小时，弹力面料必须放料时长达到48小时以上。 5、测试边中色差、头尾色差情况（缝制9宫格查看）。

## 3.面料互染
TOREAD-面辅料互染测试报告登记表
项目 | 供应商 | 缸号 | 面料布种编号 | 颜色 | 涉及到的款号 | 物料1 |  |  | 物料2 |  |  | 物料3 |  |  | 物料4 |  |  | 物料5 |  |  | 结果 | 备注
[6 empty] | 物料编号 | 品名 | 供应商 | 物料编号 | 品名 | 供应商 | 物料编号 | 品名 | 供应商 | 物料编号 | 品名 | 供应商 | 物料编号 | 品名 | 供应商
洗测1次 |  |  |  |  | 此款无互染
项目 | 供应商 | 缸号 | 面料布种编号 | 颜色 | 涉及到的款号 | 物料1 |  |  | 物料2 |  |  | 物料3 |  |  | 物料4 |  |  | 物料5 |  |  | 结果 | 备注
[6 empty] | 物料编号 | 品名 | 供应商 | 物料编号 | 品名 | 供应商 | 物料编号 | 品名 | 供应商 | 物料编号 | 品名 | 供应商 | 物料编号 | 品名 | 供应商
洗测2次
项目 | 供应商 | 缸号 | 面料布种编号 | 颜色 | 涉及到的款号 | 物料1 |  |  | 物料2 |  |  | 物料3 |  |  | 物料4 |  |  | 物料5 |  |  | 结果 | 备注
[6 empty] | 物料编号 | 品名 | 供应商 | 物料编号 | 品名 | 供应商 | 物料编号 | 品名 | 供应商 | 物料编号 | 品名 | 供应商 | 物料编号 | 品名 | 供应商
洗测3次
项目 | 供应商 | 缸号 | 面料布种编号 | 颜色 | 涉及到的款号 | 物料1 |  |  | 物料2 |  |  | 物料3 |  |  | 物料4 |  |  | 物料5 |  |  | 结果 | 备注
[6 empty] | 物料编号 | 品名 | 供应商 | 物料编号 | 品名 | 供应商 | 物料编号 | 品名 | 供应商 | 物料编号 | 品名 | 供应商 | 物料编号 | 品名 | 供应商
洗测4次
项目 | 供应商 | 缸号 | 面料布种编号 | 颜色 | 涉及到的款号 | 物料1 |  |  | 物料2 |  |  | 物料3 |  |  | 物料4 |  |  | 物料5 |  |  | 结果 | 备注
[6 empty] | 物料编号 | 品名 | 供应商 | 物料编号 | 品名 | 供应商 | 物料编号 | 品名 | 供应商 | 物料编号 | 品名 | 供应商 | 物料编号 | 品名 | 供应商
洗测5次
制表时间：10/12 | [10 empty] | 测试人签名：王莹莹
测试要求： 1、面辅料到厂第一时间做测试，根据面料的实际情况，每色每缸做。 2、水温40°洗水40分钟，机洗一个程序，洗水共计5次。

## 4.面料静水压
TOREAD-面料5点水压测试报告登记表
日期 | 缸号 | 面料布种编号 | 颜色 | 涉及到的款号 | 供应商 | 上午(时间） | 测试条件 | 下午（时间） | 测试条件 | 加班（时间） | 测试条件 | 结果 | 备注
日期 | 批号 | 物料编号 | 颜色 | 涉及到的款号 | 供应商 | 上午(时间） | 测试条件 | 下午（时间） | 测试条件 | 加班（时间） | 测试条件 | 结果 | 备注
制表时间： | [7 empty] | 测试人签名：
测试要求： 1、面料到厂第一时间做测试，根据面料的实际情况，每色每缸抽取1-2卷测试。 2、成衣制作时每天、每款、每色、每号需做水压测试。

## 5.特殊工艺测试
TOREAD-特殊工艺测试报告登记表
项目 | 供应商 | 缸号 | 面料布种编号 | 颜色 | 涉及到的款号 | 使用部位 | 物料工艺1 | 物料工艺2 | 物料工艺3 | 结果 | 备注
洗测1次 | 冠荣 |  | ZY00272/ZY00037 |  | TAJJAL81229 | 前/后片 | 前：拉丝胶膜山峰渐变色 后：TOREAD尺码转印标（B版） |  |  | OK | YES
洗测2次 | 冠荣 |  | ZY00272/ZY00037 |  | TAJJAL81229 | 前/后片 | 前：拉丝胶膜山峰渐变色 后：TOREAD尺码转印标（B版） |  |  | OK | YES
洗测3次 | 冠荣 |  | ZY00272/ZY00037 |  | TAJJAL81229 | 前/后片 | 前：拉丝胶膜山峰渐变色 后：TOREAD尺码转印标（B版） |  |  | OK | YES
洗测4次 | 冠荣 |  | ZY00272/ZY00037 |  | TAJJAL81229 | 前/后片 | 前：拉丝胶膜山峰渐变色 后：TOREAD尺码转印标（B版） |  |  | OK | YES
洗测5次 | 冠荣 |  | ZY00272/ZY00037 |  | TAJJAL81229 | 前/后片 | 前：拉丝胶膜山峰渐变色 后：TOREAD尺码转印标（B版） |  |  | OK | YES
2022-11-06 | [6 empty] | 测试人签名：王莹莹
测试要求： 1、胶条、装饰胶膜、印花类、生粘、激光开孔类 2、每款上线前做测试。 3、水温40°洗水40分钟，机洗一个程序，洗水共计5次。

## 6.织带类缩率测试
TOREAD - 织带类缩率测试报告登记表
序号 | 供应商 | 物料编号 | 颜色 | 涉及到的款号 | 气烫缩 | 水缩 | 累计缩率 | 判定结果是否合格
[5 empty] | 经向百分比 | 径向百分比
1 | 上海锦湾 | BB00019 | 黑色/藏蓝/复古蓝/高级灰/雪松石 | TAJJAL81229 | 3.1 | 3.9 |  | YES
2 | 上海锦湾 | BB00019 | 黑色/藏蓝/复古蓝/高级灰/雪松石 | TAJJAL81229 | 2.8 | 3.6 |  | YES
3
制表时间：11/18 |  |  |  |  | 测试人签名：王莹莹
测试要求： 1、织带及弹力织带、像根松紧、包边条等到厂后第一时间，做测试。

## 尾期
QC出货报告书
订单类别 | 探路者成人款 |  | 款号 | TAJJAL81229 | 产品名称 | 男式半袖 |  | 生产工厂 | 青岛华和针织有限公司
订单数量 | 35441 |  | 合同日期 | 2022-12-29 |  |  | 检验资料确认
色/号型数 | 4 | 6 | 交货形式 | 物流 |  |  | 面料第三方合格报告 |  | 有 | 无
验货次数 | 1 |  | 非直发 | 苏州库 | 天津库 | 直发 | 成品第三方合格报告 |  | 有 | 无
验货数量 | 80 |  | 入仓数量 | 1067 |  |  | 中期检验报告 |  | 有 | 无
采购凭证号：
检验方式 | 全检 | 抽检 | 免检 | 复检 | 再复检
中期检验重大改善项目 |  | 有 | 无 | 改善结果 | 已改善
全色耐洗水测试 |  | 有 | 无 | 洗后结果 | 无异常 | 洗水前后缩量正常
【附属资料确认】
洗水唛 | 正 | 误 |  | 印、绣花 | 正 | 误 |  | 装箱数量 | 正 | 误
合格证 | 正 | 误 |  | 缝纫用线 | 正 | 误 |  | 箱唛表示 | 正 | 误
吊牌 | 正 | 误 |  | 包装方式 | 正 | 误 |  | 纸箱规格 | 正 | 误
【检验时成品完成情况及检验明细】
①成品完成比例（%）：100%
②检验明细：
藏蓝：S码3件 第16箱，M码3件 第16箱，L码3件 第16箱，XL码3件 第17箱，2XL码3件 第17箱，3XL码3件 第22箱，
复古蓝：S码2件 第15箱，M码2件 第15箱，L码5件 第9箱，XL码5件 第10箱，2XL码5件 第12箱，3XL码4件 第15箱，
雪松石：S码2件 第18箱，M码3件 第19箱，L码3件 第18箱，XL码3件 第19箱，2XL码3件 第18箱，3XL码4件 第20箱，
黑色：S码1件 第8箱，M码5件 第8箱，L码5件 第8箱，XL码5件 第4箱，2XL码5件 第6箱，3XL码5件 第7箱，
②规格异常情况 |  | 有 | 无
情况说明：
【问题点描述】
1.上袖有皱2件。
2.侧拼起皱1件。
3.脏污2件。
以上问题已经返修处理。
【检验结果】
合格：（正常接收） |  |  | 不合格： |  | ①返工翻修 |  | ②让步接受 |  | ③拒绝接收
备注： | 请按照以上提出的问题点改正
检验部门 | 华和品控QC |  | 检验人 | 马菲菲 | 查验时间 | 2022.12.29 | 工厂负责人 |  | 刘娜娜

## 尾期尺寸表
QC规格测量表
款号TAJJAL81229 |  |  | 品名 | 男式短袖T恤 |  |  | 生产工厂 | 青岛华和针织有限公司
部位名称 | 指示规格 FINAL SPEC | [5 empty] | 样品规格 SAMPLE SPEC
| S | M | L | XL | 2XL | 3XL | 藏蓝 | 复古蓝 | 复古蓝 | 黑色 | 雪松石 | 黑色
| 165/88B | 170/92B | 175/96B | 180/100B | 185/104B | 190/108B | S | M | L | XL | 2XL | 3XL
后中长 | 65 | 66 | 68 | 70 | 72 | 73 | -0.5/0/0 | -0.5/-0.5/+0.8 | +0.5/-0.5/0 | +0.3/-0.5/-0.5 | +0.2/-0.4/-0.7 | +0.3/+0.5/+0.6
胸围 | 98 | 102 | 106 | 110 | 114 | 120 | +0.6/+0.5/+1 | +0.5/+0.5/+0.8 | +0.5/0/+0.5 | +1/+0.5/+1 | 0/+0.7/-0.5 | -0.4/+1/+0.8
摆围 | 96 | 100 | 104 | 108 | 113 | 119 | +0.5/-0.3/-0.5 | +0.3/-0.5/-0.5 | +0.4/+0.7/-0 | -0.5/-0.5/-1 | +0.9/+0.6/-0.4 | +0.6/-1/-0.5
肩宽 | 43.6 | 44.8 | 46 | 47.2 | 48.4 | 49.8 | +0.3/+0.5/0 | 0/-0.2/-0.5 | 0/+0.6/-0.5 | +0.3/+0.5/+0.5 | -0.3/-0.5/0 | +0.5/+0.3/+0.5
肩点袖长 | 21 | 21.5 | 22 | 22.5 | 23 | 23.5 | +0.5/+0.5/+0.7 | +0.5/+0.5/+1 | +0.5/+1/+0.5 | +0.8/+1/+1 | +0.5/+0.5/+0.7 | +0.5/+0.8/+0.5
袖肥/2（参考值） | 19.6 | 20.3 | 21 | 21.7 | 22.4 | 23.35 | -0.4/-0.3/-0.5 | -0.2/-0.3/-0.3 | -0.5/-0.5/-0.5 | 0/-0.5/-0.5 | +0.7/0/-0.2 | -0.3/-0.4/-0.3
袖口围/2（平量） | 15.6 | 16.3 | 17 | 17.7 | 18.4 | 19.35 | +0.2/+0.2/+0.4 | +0.5/-0.2/+0.6 | +0.2/+0.3/-0.4 | +0.2/+0.2/0 | +0.2/0/-0.3 | -0.2/-0.2/-0.3
领高 | 1.2 | 1.2 | 1.2 | 1.2 | 1.2 | 1.2 | +0.3/+0.2/-0.1 | +0.3/0/-0.5 | +0.6/-0.4/0 | +0.7/+0.3/0 | -0.2/-0.1/0 | 0/-0.2/+0.6
领宽 | 19.1 | 19.1 | 19.5 | 19.9 | 20.3 | 20.9 | -0.2/0/-0.1 | +0.8/+0.3/+0.6 | +0.3/-0.2/-0.6 | +0.4/-0.3/+0.6 | -0.2/-0.1/0 | +0.4/-0.2/0
领深 | 10.8 | 10.8 | 11 | 11.2 | 11.4 | 11.65 | +0.2/-0.3/+0.9 | +0.5/+0.6/+0.4 | +0.5/-0.4/+0.7 | +0.8/-0.4/+0.6 | +0.6/-0.4/+0.4 | +0.2/+0.6/-0.3
前胸LOGO巨领口（不含领） | 8.9 | 9.2 | 9.5 | 9.8 | 10.1 | 10.4 | -0.1/-0.2/-0.2 | +0.3/0/-0.2 | -0.2/0/-0.4 | +0.6/0/+0.2 | +0.6/+0.4/0 | 0/+0.9/-0.2
备注：
1. 初期请洗测2-3件，有问题的另加测量数量。
2.中期验货记录各色号型洗水前后尺寸表 | [6 empty] | 验货时间：2022.12.29 |  | 跟单QC：孙秋文 |  | 工厂负责人：刘娜娜
3.尾期验货齐色错码各5件成品尺寸记录