## 工作内容
生产工厂前期资料准备：
1 | 下单明细及货期进度 | 探路者尾期验货抽验标准
2 | 收集工艺资料 |  |  | AQL1.0 |  | AQL2.5 |  | AQL4.0
3 | 产前样衣分析 | 整批数量 | 抽验数量 | Ac | Re | Ac | Re | Ac | Re
4 | 工厂排产计划收集 | ≤90 | 13 | 0 | 1 | 0 | 1 | 1 | 2
5 | 开裁前召开产前会议并拍照或现场开产前会 | 91-150 | 20 | 0 | 1 | 1 | 2 | 2 | 3
6 | 工厂业务每周3下班前提交（每周生产进度表) | 151-280 | 32 | 0 | 1 | 2 | 3 | 3 | 4
7 | 面料辅料到厂7个工作日内完成抽检记录（6个表格）；检验结果回执给材料商、探路者质量负责人（QC） | 281-500 | 50 | 1 | 2 | 3 | 4 | 5 | 6
| 首期验货资料及条件： | 501-1200 | 80 | 2 | 3 | 5 | 6 | 7 | 8
1 | 生产线出成品10件左右 | 1201-3200 | 125 | 3 | 4 | 7 | 8 | 10 | 11
2 | 业务员提前3个工作日发OA验货申请；（要求写明款号，上线日，出成品数量，及需要验货的时间） | 3201-10000 | 200 | 5 | 6 | 10 | 11 | 14 | 15
3 | 查看面料辅料的验货记录，按款核对清楚并提交给探路者质量负责人（QC）（Excel格式）（1-6测试表） | 10001-35000 | 315 | 7 | 8 | 14 | 15 | 21 | 22
4 | 跟踪面料辅料到厂7个工作日内验货过程
5 | 提交实物检验图片和视频 | 注：探路者验货按照AQL2.5验货标准实行
6 | 工厂检验员拍照首期验货过程及生产线情况，（洗标主标，问题点
7 | 寄3-5件到公司（熨烫平整）并发OA说明 | A.1 TOREAD/ACANU男、女服装号型对照表（B体）
8 | 工厂首件验货填写（首期验货报告）+洗水前后规格表（Excel格式） | 男上装
9 | OA申请首期：格式写明上线时间、已出成品件数、寄评定样衣明细、收件人、快递单号。 | 码号 | S | M | L | XL | XXL | XXXL | XXXXL
|  | 号型 | 165/88B | 170/92B | 175/96B | 180/100B | 185/104B | 190/108B | 195/112B
| 中期验货资料及条件： | 男裤
1 | 生产线下50%，包装20% | 码号 | S | M | L | XL | XXL | XXXL | XXXXL
2 | 业务员提前3个工作日发OA中期验货申请；（要求写明款号，成品数量，包装数量，是否齐色号洗水测试，及需要验货时间） | 号型 | 165/80B | 170/84B | 175/88B | 180/92B | 185/96B | 190/100B | 195/104B
3 | 提交并核对面料第3方检测报告内各项功能信息与洗标及吊牌是否吻合 | 女上装
4 | 齐色错码各号型2件到公司，并发OA说明 | 码号 | XS | S | M | L | XL | XXL | XXXL
5 | 寄封样给公司1件（包装完整，附尺寸表一份）发OA，并抄给库房闫，取消 | 号型 | 150/80B | 155/84B | 160/88B | 165/92B | 170/96B | 175/100B | 180/104B
6 | 工厂检验员拍照和拍视频中期验货过程及生产线情况（纸箱抽箱称重，未拆袋产品，洗标主标，合格证，问题产品， | 女裤
7 | 工厂中期验货填写(中期验货报告)+测量成衣洗水前后尺寸表（Excel格式） | 码号 | XS | S | M | L | XL | XXL | XXXL
8 | OA申请中期：格式写明已出成品件数、已包装数量、寄评定样衣明细、收件人、快递单号。 | 号型 | 150/70B | 155/74B | 160/78B | 165/82B | 170/86B | 175/90B | 180/94B
DISCOVERY服装尺码对照表（新）16FW
| 尾期验货资料及条件： | 男上装尺码对照表
1 | 全部下机，包装95% | 码号 | XS | S | M | L | XL | XXL | XXXL | XXXXL
2 | 业务员提前3个工作日发OA尾期验货申请；（要求写明款号，包装情况，全部完成时间，具体出货数量，及需要验货时间） | 号型 | 160/84A | 165/88A | 170/92A | 175/96A | 180/100A | 185/104A | 190/108A | 195/112A
3 | 提交并核对面料和成衣第3方检测报告各项功能及吊牌信息是否吻合 | 女上装尺码对照表
4 | 工厂验货过程视频和拍照片（纸箱抽箱称重，清点箱内数量并核对颜色尺码；未拆袋的产品，合格证及功能吊牌+各色组洗标主标，问题产品， | 码号 | XS | S | M | L | XL | XXL | XXXL
5 | 工厂尾期验货填写（尾期验货报告）+齐色错码各3件以上规格测量尺寸表（Excel格式） | 号型 | 150/76A | 155/80A | 160/84A | 165/88A | 170/92A | 175/96A | 180/100A
6 | 按公司要求按出货量比例抽验，并记录抽箱号及问题产品和数量 | 男裤尺码对照表
7 | OA申请尾期：格式写明已包装完成款式、数量、自验货时间（直发款约验货时间）、出货箱单。 | 码号 | XS | S | M | L | XL | XXL | XXXL | XXXXL
|  | 号型 | 160/74A | 165/78A | 170/82A | 175/86A | 180/90A | 185/94A | 190/98A | 195/102A
| 徒步-HIKING,旅行-TRAVELAX，1.面料验布，2.面料缩率，3.面料互染，4面料静水压，5.特殊工艺测试，6.织带类缩率测试 | 女裤尺码对照表
注：适用于自主管理类工厂 |  | 码号 | XS | S | M | L | XL | XXL | XXXL
|  | 号型 | 150/62A | 155/66A | 160/70A | 165/74A | 170/78A | 175/82A | 180/86A

## AQL2.5验货
探路者尾期验货抽验标准
|  | AQL1.0 |  | AQL2.5 |  | AQL4.0
整批数量 | 抽验数量 | Ac | Re | Ac | Re | Ac | Re
≤90 | 13 | 0 | 1 | 0 | 1 | 1 | 2
91-150 | 20 | 0 | 1 | 1 | 2 | 2 | 3
151-280 | 32 | 0 | 1 | 2 | 3 | 3 | 4
281-500 | 50 | 1 | 2 | 3 | 4 | 5 | 6
501-1200 | 80 | 2 | 3 | 5 | 6 | 7 | 8
1201-3200 | 125 | 3 | 4 | 7 | 8 | 10 | 11
3201-10000 | 200 | 5 | 6 | 10 | 11 | 14 | 15
10001-35000 | 315 | 7 | 8 | 14 | 15 | 21 | 22
注：探路者验货按照AQL2.5验货标准实行

## 首期
TOREAD-首件（首批）检验报告书
订单类别 | 探路者童装 |  | 合同签订方 |  | 青岛华和店集针织有限公司 |  | 生产工厂 | 青岛华和针织有限公司
订单基础信息 |  |  | 生产•出货进度 |  |  |  | 指示•确认资料
款号 | QAXXBL84355 |  | 合同交期 |  | 2023.1.10 |  | 产前确认样 |  | 有 | 无
品名 | 儿童套装 |  | 上线日 |  | 2022.12.8 |  | 原辅材料卡 |  | 有 | 无
色/号型数 | 3 | 6 | 缝制预计完成日 |  | 2022.12.20 |  | 大货面料确认样 |  | 有 | 无
订单数量 | 3000 |  | 包装预计完成日 |  | 2022.12.25 |  | 印花、刺绣确认样 |  | 有 | 无
|  |  | 预计发货时间 |  | 2023.1.10 |  | 洗唛、合格证指示资料 |  | 有 | 无
确认资料缺失内容说明：
【工艺确认】
原材料 | 正 | 误 |  | 印、绣花 | 正 | 误 | 无此工艺 | 洗水唛 | 正 | 误
辅料使用 | 正 | 误 |  | 胶膜工艺 | 正 | 误 | 无此工艺 | 合格证 | 正 | 误
制作工艺 | 正 | 误 |  | 压胶水压 | OK | NG | 无此工艺 | 缝纫用线 | 正 | 误
补充事项：
【面料品质确认】
物性检测 | OK | NG |  | 面料颜色 | OK | NG |  | 互染测试 | OK | NG
外观查验 | OK | NG |  | 面料缸差 | OK | NG |  | 水洗缩率 | OK | NG
问题描述：
【裁剪完成情况】
①裁剪完成比例（%）：
号型 颜色 | XXS | XS | 120/60. | 130/64. | 140/68. | 150/72. | 160/80A. | 165/84A | XXXXL | 未裁齐原因
|  |  | 100% | 100% | 100% | 100% | 100% | 100%
【成品检查明细】★颜色、数量需要写清楚
香水紫：130规格15件
【规格确认】
①规格测量明细以插入附件形式列明，并注明洗前洗后规格
②规格异常情况 |  | 有 | 无 | 备注：
【问题点与指导项目】 ★的问题应添加照片说明（包括成品及半成品检查）
1.合袖口线迹不齐1件
2.开旗明线起皱1件
3.压领明线宽窄不均匀1件
4.上腰起皱左右不均匀1件
共4件
以上问题已经返修处理.
以上问题请及时改正。
【耐洗水确认】
粘衬 | OK | NG | 无此工艺 | 胶膜 | OK | NG | 无此工艺 | 扭曲 | OK | NG
印、绣花 | OK | NG | 无此工艺 | 压胶水压 | OK | NG | 无此工艺 | 水洗缩率 | OK | NG
补充事项：
【重大改善说明及整改复核时间】
检验部门 |  |  | 检验担当 | 马斐斐 | 查验时间 | 2022.12.10 | 工厂负责人 |  | 刘娜娜
【整改结果】
检验部门 | 华和品控QC |  | 检验担当 |  | 复核时间 |  | 工厂负责人

## 首期尺寸表
QC规格测量表
款号QAXXBL84355 |  |  | 品名 | 儿童套装 |  |  | 生产工厂 | 青岛华和针织有限公司
部位名称 | 指示规格 FINAL SPEC | [5 empty] | 样品规格 SAMPLE SPEC
香水紫
| 120/60. | 130/64. | 140/68. | 150/72. | 160/80A. | 165/84A | 130/64洗前
后中长 | 48 | 52 | 56 | 60 | 64 | 66 | +1/+0.8
胸围 | 78 | 82 | 86 | 90 | 94 | 98 | +1/+0.6
摆围 | 84 | 88 | 92 | 96 | 100 | 104 | +0.7/+0.5
肩宽 | 30.5 | 32 | 33.5 | 35.3 | 37.1 | 38.3 | +0.5/+0.3
领围 | 45 | 46 | 47 | 49 | 50 | 51 | -/-
肩点袖长（短袖） | 13 | 14 | 15 | 16 | 17 | 18 | +0.5/+0.4
袖肥/2 | 13.8 | 15 | 16.2 | 17.4 | 18.6 | 19.4 | -/-
袖口围/2（短袖） | 12.5 | 13.5 | 14.5 | 15.5 | 16.5 | 17.1 | +0.3/-0.5
领高 | 1.2 | 1.2 | 1.2 | 1.2 | 1.2 | 1.2 | -/-
前胸印花距领口距离 | 5.5 | 5.5 | 6.5 | 6.5 | 7 | 7 | -/-
开旗长度（长面） | 12 | 13.5 | 15.5 | 17.5 | 19.5 | 20 | -/-
开旗长度（短面） | 9 | 10.5 | 12.5 | 14.5 | 16.5 | 17 | -/-
七分裤外侧长 | 38.5 | 40 | 42 | 44 | 46 | 47 | +0.5/+0.6
腰围平量 | 49.5 | 52.5 | 56.5 | 59.5 | 63.5 | 65.5 | -/0.3
松紧带/黑色腰绳毛尺寸 | 52 | 55 | 59 | 62 | 66 | 68 | -/-
腰围拉量 | 57 | 60 | 64 | 67 | 71 | 73 | +0.5/+0.3
臀围 | 57 | 62 | 67 | 72 | 77 | 80 | +0.4/0
腿围/2 | 15.9 | 17.5 | 19.1 | 20.7 | 22.3 | 23.2 | -0.2/0
脚口/2 | 13 | 13.5 | 14 | 14.5 | 15 | 15.5 | -/-
前裆长 | 20.5 | 22 | 23.8 | 25.6 | 27.4 | 28.4 | -/-
后裆长 | 25.7 | 27.5 | 29.8 | 32.1 | 34.4 | 36.5 | +0.3/-0.5
腰高 | 3.5 | 3.5 | 3.5 | 3.5 | 3.5 | 3.5 | -/-
备注：
1. 初期请洗测2-3件，有问题的另加测量数量。 | [6 empty] | 验货时间：2022.12.10 |  | 跟单QC:李波 | 工厂负责人：刘娜娜
2.中期验货记录各色号型洗水前后尺寸表
3.尾期验货齐色错码各5件成品尺寸记录

## 尾期1
QC出货报告书
订单类别 | 探路者童装 |  | 款号 | QAXXBL84355 |  | 儿童套装 |  | 生产工厂 | 青岛华和针织有限公司
订单数量 | 1500 |  | 合同日期 | 1月10号 |  |  | 检验资料确认
色/号型数 | 3 | 6 | 交货形式 | 物流 |  |  | 面料第三方合格报告 |  | 有 | 无
验货次数 | 1 |  | 非直发 | 苏州库 | 天津库 | 直发 | 成品第三方合格报告 |  | 有 | 无
验货数量 | 125 |  | 入仓数量 |  | 1500 |  | 中期检验报告 |  | 有 | 无
采购凭证号 | CGDD22110200492
检验方式 | 全检 | 抽检 | 免检 | 复检 | 再复检
中期检验重大改善项目 |  | 有 | 无 | 改善结果 | 已改善
全色耐洗水测试 |  | 有 | 无 | 洗后结果 | 无异常 | 洗水前后缩量正常
【附属资料确认】
洗水唛 | 正 | 误 |  | 印、绣花 | 正 | 误 |  | 装箱数量 | 正 | 误
合格证 | 正 | 误 |  | 缝纫用线 | 正 | 误 |  | 箱唛表示 | 正 | 误
吊牌 | 正 | 误 |  | 包装方式 | 正 | 误 |  | 纸箱规格 | 正 | 误
【检验时成品完成情况及检验明细】
①成品完成比例（%）：95%
②检验明细：
海贝粉色：120码2件 第30箱， 130码5件 第22箱， 140码5件 第23箱， 150码10件 第24箱， 160码10件 第27箱， 165码10件 第29箱，
鸡尾酒绿：120码2件 第10箱， 130码5件 第2箱， 140码5件 第3箱， 150码10件 第5箱， 160码10件 第7箱， 165码10件 第9箱，
香水紫：120码2件 第20箱， 130码5件 第12箱， 140码5件 第13箱， 150码10件 第15箱， 160码10件 第17箱， 165码10件 第18箱，
②规格异常情况 |  | 有 | 无
情况说明：
【问题点描述】
1.裆缝不齐1件
2.重线不齐1件
3.开旗不直1件
4.底边内绞不平整1件
5.线头1件
6.腰皱不均匀1件
共6件
以上问题已经返修处理.
【检验结果】
合格：（正常接收） |  |  | 不合格： |  | ①返工翻修 |  | ②让步接受 |  | ③拒绝接收
备注： | 请按照以上提出的问题点改正
检验部门 | 华和品控QC |  | 检验人 | 马菲菲 | 查验时间 | 2022.12.30 | 工厂负责人 |  | 刘娜娜

## 尾期尺寸表1
QC规格测量表
款号QAXXBL84355 |  |  | 品名 | 儿童套装 |  |  | 生产工厂 | 青岛华和针织有限公司
部位名称 | 指示规格 FINAL SPEC | [5 empty] | 样品规格 SAMPLE SPEC
[7 empty] | 香水紫 | 海贝粉 | 鸡尾酒绿 | 香水紫 | 海贝粉 | 鸡尾酒绿
| 120/60. | 130/64. | 140/68. | 150/72. | 160/80A. | 165/84A | 120/60. | 130/64. | 140/68. | 150/72. | 160/80A. | 165/84A
后中长 | 48 | 52 | 56 | 60 | 64 | 66 | +0.5/+0.3/- | +0.6/-0.5/+0.8 | +0.8/-0.5/- | -0.5/+0.7/-0.6 | -0.5/+0.7/-0.6 | +1/-/-0.7
胸围 | 78 | 82 | 86 | 90 | 94 | 98 | +0.3/+1/+0.5 | -0.5/+0.7/-0.6 | -/+0.5/-0.5 | +1/-/-0.7 | +1/-/+0.8 | +0.8/-0.5/-
摆围 | 84 | 88 | 92 | 96 | 100 | 104 | +1/+0.5/-0.3 | +1/-/- | +0.6/-0.5/+0.8 | +0.8/-0.5/- | +0.8/-0.5/- | +1/+0.5/-0.3
肩宽 | 30.5 | 32 | 33.5 | 35.3 | 37.1 | 38.3 | +1/-/+1 | +0.8/-0.5/- | +1/+0.5/-0.3 | +1/+0.5/-0.3 | -/+0.5/-0.5 | +0.5/-0.4/-
领围 | 45 | 46 | 47 | 49 | 50 | 51 | -0.4/0/-0.5 | -/+0.5/-0.5 | +0.5/-0.4/- | +0.5/-0.4/- | +0.5/-0.3/- | +0.2/-0.3/+0.4
肩点袖长（短袖） | 13 | 14 | 15 | 16 | 17 | 18 | -/+0.3/+0.4 | +0.5/-0.3/- | +0.2/-0.3/+0.4 | +0.2/-0.3/+0.4 | +0.2/-0.2/+0.3 | +0.5/-0.4/-
袖肥/2 | 13.8 | 15 | 16.2 | 17.4 | 18.6 | 19.4 | +0.5/+0.3/+0.4 | +0.5/-0.4/- | -0.2/-0.3/-0.4 | -/+0.1/-0.3 | +0.5/+0.3/+0.4 | +0.2/-0.2/+0.3
袖口围/2（短袖） | 12.5 | 13.5 | 14.5 | 15.5 | 16.5 | 17.1 | -/+0.1/-0.3 | +0.2/-0.3/+0.4 | -/-0.2/- | -/-/+0.3 | +0.2/-0.3/+0.4 | -0.2/-0.3/-0.4
领高 | 1.2 | 1.2 | 1.2 | 1.2 | 1.2 | 1.2 | -/-/- | -/-/- | -/-/- | -/-/- | -/-/- | -/-/-
前胸印花距领口距离 | 5.5 | 5.5 | 6.5 | 6.5 | 7 | 7 | -/-/- | -/-/- | -/-/- | -/-/- | -/-/- | -/-/-
开旗长度（长面） | 12 | 13.5 | 15.5 | 17.5 | 19.5 | 20 | -1/+0.8/-0.6 | +0.6/+0.6/-0.5 | +0.6/+0.5/0 | -0.8/+1/+1 | +1/+0.6/-0.8 | +0.3/0/-0.2
开旗长度（短面） | 9 | 10.5 | 12.5 | 14.5 | 16.5 | 17 | +1/-0.5/+0.6 | +0.8/+1/-0.8 | 0/-0.3/0 | +0.6/+0.5/0 | +1/+1/-0.8 | +0.6/+1/-0.3
七分裤外侧长 | 38.5 | 40 | 42 | 44 | 46 | 47 | 0/+0.3/+0.2 | 0/+0.3/+0.5 | +0.3/0/+0.5 | 0/-0.3/0 | 0/+0.4/+0.2 | 0/0/+0.5
腰围平量 | 49.5 | 52.5 | 56.5 | 59.5 | 63.5 | 65.5 | +0.5/-0.3/+0.2 | +0.6/-0.5/+0.3 | +0.5/+0.3/+0.5 | +0.3/0/+0.5 | +0.5/-0.5/+0.3 | +0.6/-0.5/0
松紧带/黑色腰绳毛尺寸 | 52 | 55 | 59 | 62 | 66 | 68 | +0.2/-0.3/+0.2 | +0.5/+0.6/-0.5 | -0.3/+0.5/+0.3 | 0/+0.3/+0.2 | +0.5/+0.3/-0.5 | +0.5/0/-0.5
腰围拉量 | 57 | 60 | 64 | 67 | 71 | 73 | -/-/- | -/-/- | -/-/- | -/-/- | -/-/- | -/-/-
臀围 | 57 | 62 | 67 | 72 | 77 | 80 | 0/+0.5/+0.8 | -0.3/0/+0.3 | 0/+0.3/+0.2 | +0.3/+0.5/0 | -0.5/0/+0.3 | -0.3/0/+0.3
腿围/2 | 15.9 | 17.5 | 19.1 | 20.7 | 22.3 | 23.2 | -0.3/+0.2/-0.3 | -0.2/+0.2/0 | +0.3/+0.2/+0.3 | -0.3/0/+0.3 | -0.2/+0.4/0 | -0.2/+0.2/0
脚口/2 | 13 | 13.5 | 14 | 14.5 | 15 | 15.5 | 0/+0.5/+0.8 | -0.3/0/+0.3 | 0/+0.3/+0.2 | +0.3/+0.5/0 | -0.5/0/+0.3 | -0.3/0/+0.3
前裆长 | 20.5 | 22 | 23.8 | 25.6 | 27.4 | 28.4 | -0.3/+0.2/-0.3 | -0.2/+0.2/0 | +0.3/+0.2/+0.3 | -0.3/0/+0.3 | -0.2/+0.4/0 | -0.2/+0.2/0
后裆长 | 25.7 | 27.5 | 29.8 | 32.1 | 34.4 | 36.5 | +0.2/-0.3/+0.2 | +0.5/+0.6/-0.5 | -0.3/+0.5/+0.3 | 0/+0.3/+0.2 | +0.5/+0.3/-0.5 | +0.5/0/-0.5
腰高 | 3.5 | 3.5 | 3.5 | 3.5 | 3.5 | 3.5 | -/-/- | -/-/- | -/-/- | -/-/- | -/-/- | -/-/-
备注：
1. 初期请洗测2-3件，有问题的另加测量数量。 | [6 empty] | 验货时间：2022.12.29 |  | 跟单QC:李波 |  | 工厂负责人：刘娜娜
2.中期验货记录各色号型洗水前后尺寸表
3.尾期验货齐色错码各5件成品尺寸记录

## 1.面料验布
TOREAD-面料验布测试报告登记表
序号 | 缸号 | 面料布种编号 | 颜色 | 涉及到的款号 | 供应商 | 自检报告 | 匹头条实物样 | 疵点 | 接头 | 起节 | 花色 | 破洞 | 折痕 | 合计数量 | 备注
[8 empty] | 数量 | 数量 | 数量 | 数量 | 数量 | 数量
1 | S2223075 | FK05550 | 海贝粉 | QAXXBL84355 | 兴欣宝 |  |  | 1 |  |  |  | 2 |  | 3 | YES
2 | S2221851 | FK05550 | 海贝粉 | QAXXBL84355 | 兴欣宝 |  |  |  | 1 |  |  | 3 |  | 4 | YES
3 | S2221852H1 | FK05550 | 海贝粉 | QAXXBL84355 | 兴欣宝 |  |  | 1 |  |  |  | 2 |  | 3 | YES
4 | S2221247 | FK05550 | 香水紫 | QAXXBL84355 | 兴欣宝 |  |  | 1 |  |  |  | 2 |  | 3 | YES
5 | S2222015 | FK05550 | 鸡尾酒绿 | QAXXBL84355 | 兴欣宝 |  |  |  | 1 |  |  | 1 |  | 2 | YES
6 | S2221853 | FK05550 | 鸡尾酒绿 | QAXXBL84355 | 兴欣宝 |  |  | 1 |  |  |  | 1 |  | 2 | YES
7 | F22095211 | FK06790 | 水手蓝 | QAXXBL84355 | 福建宏港 |  |  |  | 1 |  |  | 2 |  | 3 | YES
8 | 5210 | FK06790 | 黑 | QAXXBL84355 | 福建宏港 |  |  | 1 | 1 |  |  | 1 |  | 3 | YES
YES
制表时间：2022.12.10 | [9 empty] | 测试人签名：邢燕子
测试要求： 1、面料到厂第一时间做测试，根据面料的实际情况，可每缸抽取1-2卷过验布机。

## 2.面料缩率
TOREAD-面料缩率检测测试报告登记表
序号 | 供应商 | 缸号 | 面料布种编号 | 颜色 | 涉及到的款号 | 气缩 |  | 水缩 |  | 累计缩率 | 边中差，头尾差，实测结果 | 判定结果是否合格
[6 empty] | 径向百分比 | 纬向百分比 | 径向百分比 | 纬向百分比
| 兴欣宝 | S2223075 | FK05550 | 海贝粉 | QAXXBL84355 | 0.5 | 0.5 | 0 | 1 |  | 合格 | YES
| 兴欣宝 | S2221851 | FK05550 | 海贝粉 | QAXXBL84355 | 0 | 0.5 | 0 | 0 |  | 合格 | YES
| 兴欣宝 | S2221852H1 | FK05550 | 海贝粉 | QAXXBL84355 | 0 | 0 | 0 | 0 |  | 合格 | YES
| 兴欣宝 | S2221247 | FK05550 | 香水紫 | QAXXBL84355 | 0.5 | 1 | 0 | 1
| 兴欣宝 | S2222015 | FK05550 | 鸡尾酒绿 | QAXXBL84355 | 0 | 0 | 0 | 0.5
| 兴欣宝 | S2221853 | FK05550 | 鸡尾酒绿 | QAXXBL84355 | 1.5 | 1 | 2 | 0.5
| 福建宏港 | F22095211 | FK06790 | 水手蓝 | QAXXBL84355 | 0.3 | 0 | 0.8 | 0.3
| 福建宏港 | 5210 | FK06790 | 黑 | QAXXBL84355 | 0 | 0 | 0 | 0
[11 empty] | 合格 | YES
制表时间：2022.12.10 | [6 empty] | 测试人签名：王莹莹
测试要求： 1、面料到厂第一时间做测试，根据面料的实际情况，可每缸抽取1-2卷测试。 2、取布样中间部位测试，测试大小：50cmX50cm。 3、先烫缩后水洗【同一块面料进行两种测试】。（烫缩：110°-120度；洗缩：30°40分钟洗缩） 4、常规面料醒料24小时，弹力面料必须放料时长达到48小时以上。 5、测试边中色差、头尾色差情况（缝制9宫格查看）。

## 3.面料互染
TOREAD-面辅料互染测试报告登记表
项目 | 供应商 | 缸号 | 面料布种编号 | 颜色 | 涉及到的款号 | 物料1 |  |  | 物料2 |  |  | 物料3 |  |  | 物料4 |  |  | 物料5 |  |  | 结果 | 备注
[6 empty] | 物料编号 | 品名 | 供应商 | 物料编号 | 品名 | 供应商 | 物料编号 | 品名 | 供应商 | 物料编号 | 品名 | 供应商 | 物料编号 | 品名 | 供应商
洗测1次 |  |  |  |  | 此款无互染
项目 | 供应商 | 缸号 | 面料布种编号 | 颜色 | 涉及到的款号 | 物料1 |  |  | 物料2 |  |  | 物料3 |  |  | 物料4 |  |  | 物料5 |  |  | 结果 | 备注
[6 empty] | 物料编号 | 品名 | 供应商 | 物料编号 | 品名 | 供应商 | 物料编号 | 品名 | 供应商 | 物料编号 | 品名 | 供应商 | 物料编号 | 品名 | 供应商
洗测2次
项目 | 供应商 | 缸号 | 面料布种编号 | 颜色 | 涉及到的款号 | 物料1 |  |  | 物料2 |  |  | 物料3 |  |  | 物料4 |  |  | 物料5 |  |  | 结果 | 备注
[6 empty] | 物料编号 | 品名 | 供应商 | 物料编号 | 品名 | 供应商 | 物料编号 | 品名 | 供应商 | 物料编号 | 品名 | 供应商 | 物料编号 | 品名 | 供应商
洗测3次
项目 | 供应商 | 缸号 | 面料布种编号 | 颜色 | 涉及到的款号 | 物料1 |  |  | 物料2 |  |  | 物料3 |  |  | 物料4 |  |  | 物料5 |  |  | 结果 | 备注
[6 empty] | 物料编号 | 品名 | 供应商 | 物料编号 | 品名 | 供应商 | 物料编号 | 品名 | 供应商 | 物料编号 | 品名 | 供应商 | 物料编号 | 品名 | 供应商
洗测4次
项目 | 供应商 | 缸号 | 面料布种编号 | 颜色 | 涉及到的款号 | 物料1 |  |  | 物料2 |  |  | 物料3 |  |  | 物料4 |  |  | 物料5 |  |  | 结果 | 备注
[6 empty] | 物料编号 | 品名 | 供应商 | 物料编号 | 品名 | 供应商 | 物料编号 | 品名 | 供应商 | 物料编号 | 品名 | 供应商 | 物料编号 | 品名 | 供应商
洗测5次
制表时间： | [10 empty] | 测试人签名：
测试要求： 1、面辅料到厂第一时间做测试，根据面料的实际情况，每色每缸做。 2、水温40°洗水40分钟，机洗一个程序，洗水共计5次。

## 4.面料静水压
TOREAD-面料5点水压测试报告登记表
日期 | 缸号 | 面料布种编号 | 颜色 | 涉及到的款号 | 供应商 | 上午(时间） | 测试条件 | 下午（时间） | 测试条件 | 加班（时间） | 测试条件 | 结果 | 备注
日期 | 批号 | 物料编号 | 颜色 | 涉及到的款号 | 供应商 | 上午(时间） | 测试条件 | 下午（时间） | 测试条件 | 加班（时间） | 测试条件 | 结果 | 备注
制表时间： | [7 empty] | 测试人签名：
测试要求： 1、面料到厂第一时间做测试，根据面料的实际情况，每色每缸抽取1-2卷测试。 2、成衣制作时每天、每款、每色、每号需做水压测试。

## 5.特殊工艺测试
TOREAD-特殊工艺测试报告登记表
项目 | 供应商 | 缸号 | 面料布种编号 | 颜色 | 涉及到的款号 | 使用部位 | 物料工艺1 | 物料工艺2 | 物料工艺3 | 结果 | 备注
洗测1次 | 工厂自印 |  |  | 海贝粉/鸡尾酒绿/香水紫 | QAXXBL84355 | 上衣前片 | 印花 |  |  | OK | YES
洗测2次 | 工厂自印 |  |  | 海贝粉/鸡尾酒绿/香水紫 | QAXXBL84355 | 上衣前片 | 印花 |  |  | OK | YES
洗测3次 | 工厂自印 |  |  | 海贝粉/鸡尾酒绿/香水紫 | QAXXBL84355 | 上衣前片 | 印花 |  |  | OK | YES
洗测4次 | 工厂自印 |  |  | 海贝粉/鸡尾酒绿/香水紫 | QAXXBL84355 | 上衣前片 | 印花 |  |  | OK | YES
洗测5次 | 工厂自印 |  |  | 海贝粉/鸡尾酒绿/香水紫 | QAXXBL84355 | 上衣前片 | 印花 |  |  | OK | YES
洗测1次 | 工厂自印 |  |  | 海贝粉/鸡尾酒绿/香水紫 | QAXXBL84355 | 下衣右裤腿 | 印花 |  |  | OK | YES
洗测2次 | 工厂自印 |  |  | 海贝粉/鸡尾酒绿/香水紫 | QAXXBL84355 | 下衣右裤腿 | 印花 |  |  | OK | YES
洗测3次 | 工厂自印 |  |  | 海贝粉/鸡尾酒绿/香水紫 | QAXXBL84355 | 下衣右裤腿 | 印花 |  |  | OK | YES
洗测4次 | 工厂自印 |  |  | 海贝粉/鸡尾酒绿/香水紫 | QAXXBL84355 | 下衣右裤腿 | 印花 |  |  | OK | YES
洗测5次 | 工厂自印 |  |  | 海贝粉/鸡尾酒绿/香水紫 | QAXXBL84355 | 下衣右裤腿 | 印花 |  |  | OK | YES
洗测1次 | 川海 |  | ZY00031 | 海贝粉/鸡尾酒绿/香水紫 | QAXXBL84355 | 后领 | 童装热转印标 |  |  | OK | YES
洗测2次 | 川海 |  | ZY00031 | 海贝粉/鸡尾酒绿/香水紫 | QAXXBL84355 | 后领 | 童装热转印标 |  |  | OK | YES
洗测3次 | 川海 |  | ZY00031 | 海贝粉/鸡尾酒绿/香水紫 | QAXXBL84355 | 后领 | 童装热转印标 |  |  | OK | YES
洗测4次 | 川海 |  | ZY00031 | 海贝粉/鸡尾酒绿/香水紫 | QAXXBL84355 | 后领 | 童装热转印标 |  |  | OK | YES
洗测5次 | 川海 |  | ZY00031 | 海贝粉/鸡尾酒绿/香水紫 | QAXXBL84355 | 后领 | 童装热转印标 |  |  | OK | YES
2022.12.10 | [6 empty] | 王莹莹
测试要求： 1、胶条、装饰胶膜、印花类、生粘、激光开孔类 2、每款上线前做测试。 3、水温40°洗水40分钟，机洗一个程序，洗水共计5次。

## 6.织带类缩率测试
TOREAD - 织带类缩率测试报告登记表
序号 | 供应商 | 物料编号 | 颜色 | 涉及到的款号 | 气烫缩 | 水缩 | 累计缩率 | 判定结果是否合格
[5 empty] | 经向百分比 | 径向百分比
1 | 上海锦湾 | BB00019 | 海贝粉/鸡尾酒绿/香水紫 | QAXXBL84355 | 3 | 4.1 |  | YES
2 | 东莞泰丰 | ZD00119 | 海贝粉/鸡尾酒绿/香水紫 | QAXXBL84355 | 2 | 3 |  | YES
制表时间：2022.12.10 |  |  |  |  | 测试人签名：王莹莹
测试要求： 1、织带及弹力织带、像根松紧、包边条等到厂后第一时间，做测试。