## 工作内容
生产工厂前期资料准备：
1 | 下单明细及货期进度 | 探路者尾期验货抽验标准
2 | 收集工艺资料 |  |  | AQL1.0 |  | AQL2.5 |  | AQL4.0
3 | 产前样衣分析 | 整批数量 | 抽验数量 | Ac | Re | Ac | Re | Ac | Re
4 | 工厂排产计划收集 | ≤90 | 13 | 0 | 1 | 0 | 1 | 1 | 2
5 | 开裁前召开产前会议并拍照或现场开产前会 | 91-150 | 20 | 0 | 1 | 1 | 2 | 2 | 3
6 | 工厂业务每周3下班前提交（每周生产进度表) | 151-280 | 32 | 0 | 1 | 2 | 3 | 3 | 4
7 | 面料辅料到厂7个工作日内完成抽检记录（6个表格）；检验结果回执给材料商、探路者质量负责人（QC） | 281-500 | 50 | 1 | 2 | 3 | 4 | 5 | 6
| 首期验货资料及条件： | 501-1200 | 80 | 2 | 3 | 5 | 6 | 7 | 8
1 | 生产线出成品10件左右 | 1201-3200 | 125 | 3 | 4 | 7 | 8 | 10 | 11
2 | 业务员提前3个工作日发OA验货申请；（要求写明款号，上线日，出成品数量，及需要验货的时间） | 3201-10000 | 200 | 5 | 6 | 10 | 11 | 14 | 15
3 | 查看面料辅料的验货记录，按款核对清楚并提交给探路者质量负责人（QC）（Excel格式）（1-6测试表） | 10001-35000 | 315 | 7 | 8 | 14 | 15 | 21 | 22
4 | 跟踪面料辅料到厂7个工作日内验货过程
5 | 提交实物检验图片和视频 | 注：探路者验货按照AQL2.5验货标准实行
6 | 工厂检验员拍照首期验货过程及生产线情况，（洗标主标，问题点
7 | 寄3-5件到公司（熨烫平整）并发OA说明 | A.1 TOREAD/ACANU男、女服装号型对照表（B体）
8 | 工厂首件验货填写（首期验货报告）+洗水前后规格表（Excel格式） | 男上装
9 | OA申请首期：格式写明上线时间、已出成品件数、寄评定样衣明细、收件人、快递单号。 | 码号 | S | M | L | XL | XXL | XXXL | XXXXL
|  | 号型 | 165/88B | 170/92B | 175/96B | 180/100B | 185/104B | 190/108B | 195/112B
| 中期验货资料及条件： | 男裤
1 | 生产线下50%，包装20% | 码号 | S | M | L | XL | XXL | XXXL | XXXXL
2 | 业务员提前3个工作日发OA中期验货申请；（要求写明款号，成品数量，包装数量，是否齐色号洗水测试，及需要验货时间） | 号型 | 165/80B | 170/84B | 175/88B | 180/92B | 185/96B | 190/100B | 195/104B
3 | 提交并核对面料第3方检测报告内各项功能信息与洗标及吊牌是否吻合 | 女上装
4 | 齐色错码各号型2件到公司，并发OA说明 | 码号 | XS | S | M | L | XL | XXL | XXXL
5 | 寄封样给公司1件（包装完整，附尺寸表一份）发OA，并抄给库房闫，取消 | 号型 | 150/80B | 155/84B | 160/88B | 165/92B | 170/96B | 175/100B | 180/104B
6 | 工厂检验员拍照和拍视频中期验货过程及生产线情况（纸箱抽箱称重，未拆袋产品，洗标主标，合格证，问题产品， | 女裤
7 | 工厂中期验货填写(中期验货报告)+测量成衣洗水前后尺寸表（Excel格式） | 码号 | XS | S | M | L | XL | XXL | XXXL
8 | OA申请中期：格式写明已出成品件数、已包装数量、寄评定样衣明细、收件人、快递单号。 | 号型 | 150/70B | 155/74B | 160/78B | 165/82B | 170/86B | 175/90B | 180/94B
DISCOVERY服装尺码对照表（新）16FW
| 尾期验货资料及条件： | 男上装尺码对照表
1 | 全部下机，包装95% | 码号 | XS | S | M | L | XL | XXL | XXXL | XXXXL
2 | 业务员提前3个工作日发OA尾期验货申请；（要求写明款号，包装情况，全部完成时间，具体出货数量，及需要验货时间） | 号型 | 160/84A | 165/88A | 170/92A | 175/96A | 180/100A | 185/104A | 190/108A | 195/112A
3 | 提交并核对面料和成衣第3方检测报告各项功能及吊牌信息是否吻合 | 女上装尺码对照表
4 | 工厂验货过程视频和拍照片（纸箱抽箱称重，清点箱内数量并核对颜色尺码；未拆袋的产品，合格证及功能吊牌+各色组洗标主标，问题产品， | 码号 | XS | S | M | L | XL | XXL | XXXL
5 | 工厂尾期验货填写（尾期验货报告）+齐色错码各3件以上规格测量尺寸表（Excel格式） | 号型 | 150/76A | 155/80A | 160/84A | 165/88A | 170/92A | 175/96A | 180/100A
6 | 按公司要求按出货量比例抽验，并记录抽箱号及问题产品和数量 | 男裤尺码对照表
7 | OA申请尾期：格式写明已包装完成款式、数量、自验货时间（直发款约验货时间）、出货箱单。 | 码号 | XS | S | M | L | XL | XXL | XXXL | XXXXL
|  | 号型 | 160/74A | 165/78A | 170/82A | 175/86A | 180/90A | 185/94A | 190/98A | 195/102A
| 徒步-HIKING,旅行-TRAVELAX，1.面料验布，2.面料缩率，3.面料互染，4面料静水压，5.特殊工艺测试，6.织带类缩率测试 | 女裤尺码对照表
注：适用于自主管理类工厂 |  | 码号 | XS | S | M | L | XL | XXL | XXXL
|  | 号型 | 150/62A | 155/66A | 160/70A | 165/74A | 170/78A | 175/82A | 180/86A

## AQL2.5验货
探路者尾期验货抽验标准
|  | AQL1.0 |  | AQL2.5 |  | AQL4.0
整批数量 | 抽验数量 | Ac | Re | Ac | Re | Ac | Re
≤90 | 13 | 0 | 1 | 0 | 1 | 1 | 2
91-150 | 20 | 0 | 1 | 1 | 2 | 2 | 3
151-280 | 32 | 0 | 1 | 2 | 3 | 3 | 4
281-500 | 50 | 1 | 2 | 3 | 4 | 5 | 6
501-1200 | 80 | 2 | 3 | 5 | 6 | 7 | 8
1201-3200 | 125 | 3 | 4 | 7 | 8 | 10 | 11
3201-10000 | 200 | 5 | 6 | 10 | 11 | 14 | 15
10001-35000 | 315 | 7 | 8 | 14 | 15 | 21 | 22
注：探路者验货按照AQL2.5验货标准实行

## 首期
TOREAD-首件（首批）检验报告书
订单类别 | 探路者成人装 |  | 合同签订方 |  | 青岛华和店集针织有限公司 |  | 生产工厂 | 青岛华和针织有限公司
订单基础信息 |  |  | 生产•出货进度 |  |  |  | 指示•确认资料
款号 | TAMMAL81539 |  | 合同交期 |  | 2022.12.26 |  | 产前确认样 |  | 有 | 无
品名 | 男式旅行裤 |  | 上线日 |  | 2022.12.1 |  | 原辅材料卡 |  | 有 | 无
色/号型数 | 2 | 6 | 缝制预计完成日 |  | 2022.12.20 |  | 大货面料确认样 |  | 有 | 无
订单数量 | 3929 |  | 包装预计完成日 |  | 2022.12.22 |  | 印花、刺绣确认样 |  | 有 | 无
|  |  | 预计发货时间 |  | 2022.12.24 |  | 洗唛、合格证指示资料 |  | 有 | 无
确认资料缺失内容说明：
【工艺确认】
原材料 | 正 | 误 |  | 印、绣花 | 正 | 误 | 无此工艺 | 洗水唛 | 正 | 误
辅料使用 | 正 | 误 |  | 胶膜工艺 | 正 | 误 | 无此工艺 | 合格证 | 正 | 误
制作工艺 | 正 | 误 |  | 压胶水压 | OK | NG | 无此工艺 | 缝纫用线 | 正 | 误
补充事项：
【面料品质确认】
物性检测 | OK | NG |  | 面料颜色 | OK | NG |  | 互染测试 | OK | NG
外观查验 | OK | NG |  | 面料缸差 | OK | NG |  | 水洗缩率 | OK | NG
问题描述：
【裁剪完成情况】
①裁剪完成比例（%）：
号型 颜色 | XXS | XS | S | M | L | XL | XXL | XXXL | XXXXL | 未裁齐原因
|  |  | 60% | 50% | 50% | 50% | 50% | 50%
【成品检查明细】★颜色、数量需要写清楚
黑色：XL码20件
【规格确认】
①规格测量明细以插入附件形式列明，并注明洗前洗后规格
②规格异常情况 |  | 有 | 无 | 备注：
【问题点与指导项目】 ★的问题应添加照片说明（包括成品及半成品检查）
1.门襟线迹不良
2.后腰结没打腰缝上
以上问题请及时改正。
【耐洗水确认】
粘衬 | OK | NG | 无此工艺 | 胶膜 | OK | NG | 无此工艺 | 扭曲 | OK | NG
印、绣花 | OK | NG | 无此工艺 | 压胶水压 | OK | NG | 无此工艺 | 水洗缩率 | OK | NG
补充事项：
【重大改善说明及整改复核时间】
检验部门 |  |  | 检验担当 | 于红娥 | 查验时间 | 2022.12.8 | 工厂负责人 |  | 刘娜娜
【整改结果】
检验部门 | 华和品控QC |  | 检验担当 |  | 复核时间 |  | 工厂负责人

## 首期尺寸表
QC规格测量表
款号TAMMAL81539 |  |  | 品名 | 男式旅行长裤 |  |  | 生产工厂 | 青岛华和针织有限公司
部位名称 | 指示规格 FINAL SPEC | [5 empty] | 样品规格 SAMPLE SPEC
| S | M | L | XL | XXL | XXXL | 黑
| 165/80B | 170/84B | 175/88B | 180/92B | 185/96B | 190/100B | 180/92B洗前
裤外侧长 | 94.8 | 96.9 | 99 | 101.1 | 103.2 | 105.3 | +1/+1
腰围（平量） | 72 | 76 | 80 | 84 | 89 | 95 | 0/-0.3
腰围（拉量） | 86 | 90 | 94 | 98 | 103 | 109 | 0/0
臀围 | 96.8 | 100.4 | 104 | 108 | 112 | 116 | 0/0
腿围/2 | 29.2 | 30.4 | 31.5 | 32.8 | 34.1 | 35.4 | -0.8/-0.5
膝围/2 | 22.6 | 23.3 | 24 | 24.7 | 25.4 | 26.3 | 0/-0.3
脚口/2平量 | 13 | 13.5 | 14 | 14.5 | 15 | 15.7 | +0.5/+0.3
脚口/2拉量 | 16 | 16.5 | 17 | 17.5 | 18 | 18.7 | 0/0
前档长 含腰 | 28.2 | 28.9 | 29.5 | 30.1 | 30.8 | 31.4 | +0.5/+0.4
后档长 含腰 | 39.7 | 40.6 | 41.5 | 42.6 | 43.7 | 44.8 | +0.4/+0.3
前门襟长 不含腰 | 13.5 | 13.5 | 14 | 14 | 15.5 | 15.5 | 0/0
前插袋 | 16.5 | 16.5 | 17 | 17 | 18.5 | 18.5 | 0/0
腰头宽 | 4.5 | 4.5 | 4.5 | 4.5 | 4.5 | 4.5 | 0/0
脚口高 | 3 | 3 | 3 | 3 | 3 | 3 | 0/0
门襟明线宽 | 3.2 | 3.2 | 3.2 | 3.2 | 3.2 | 3.2 | 0/0
备注：
1. 初期请洗测2-3件，有问题的另加测量数量。
2.中期验货记录各色号型洗水前后尺寸表 | [6 empty] | 验货时间：2022.12.8 |  | 跟单QC:李波 | 工厂负责人：刘娜娜
3.尾期验货齐色错码各5件成品尺寸记录

## 尾期1 12月26日到仓
QC出货报告书
订单类别 | 探路者成人装 |  | 款号 | TAMMAL81539 | 产品名称 | 男式旅行长裤 |  | 生产工厂 | 华和店集针织有限公司
订单数量 | 3929 |  | 合同日期 | 2022.12.26 |  |  | 检验资料确认
色/号型数 | 2 | 6 | 交货形式 | 物流 |  |  | 面料第三方合格报告 |  | 有 | 无
验货次数 | 1 |  | 非直发 | 苏州库 | 天津库 | 直发 | 成品第三方合格报告 |  | 有 | 无
验货数量 | 125 |  | 入仓数量 | 1966 |  |  | 中期检验报告 |  | 有 | 无
检验方式 | 全检 | 抽检 | 免检 | 复检 | 再复检
中期检验重大改善项目 |  | 有 | 无 | 改善结果 | 已改善
全色耐洗水测试 |  | 有 | 无 | 洗后结果 | 无异常 | 洗水前后缩量正常
【附属资料确认】
洗水唛 | 正 | 误 |  | 印、绣花 | 正 | 误 |  | 装箱数量 | 正 | 误
合格证 | 正 | 误 |  | 缝纫用线 | 正 | 误 |  | 箱唛表示 | 正 | 误
吊牌 | 正 | 误 |  | 包装方式 | 正 | 误 |  | 纸箱规格 | 正 | 误
【检验时成品完成情况及检验明细】
①成品完成比例（%）：95%
②检验明细：
1.蓝黑：S码3件 第18箱，M码5件 第2箱，L码10件 第7箱, XL码12件 第12箱，2XL码10件 第13箱，3XL码5件 第18箱
2.黑色：S码5件 第62箱，M码10件 第25箱，L码20件 第30箱，XL码20件 第49箱，2XL码15件 第55箱，3XL码10件 第59箱
②规格异常情况 |  | 有 | 无
情况说明：
【问题点描述】
1.前门明线不直1件
2.腿部烫皱1件
3.合内侧有皱1件
4.口袋起皱1件
以上问题已经返修处理
【检验结果】
合格：（正常接收） |  |  | 不合格： |  | ①返工翻修 |  | ②让步接受 |  | ③拒绝接收
备注： | 请按照以上提出的问题点改正
此订单分两次出货，此次出货1966件，按照AQL2.5的抽验要求，抽验125件，不良数量4件，可以出货
检验部门 | 华和品控QC |  | 检验人 | 于红娥 | 查验时间 | 2022.12.24 | 工厂负责人 |  | 刘娜娜

## 尾期1尺寸表
QC规格测量表
款号TAMMAL81539 |  |  | 品名 | 男式旅行长裤 |  |  | 生产工厂 | 青岛华和针织有限公司
部位名称 | 指示规格 FINAL SPEC | [5 empty] | 样品规格 SAMPLE SPEC
| S | M | L | XL | XXL | XXXL | S黑 | M蓝黑 | L黑 | XL蓝黑 | XXL蓝黑 | XXXL黑
| 165/80B | 170/84B | 175/88B | 180/92B | 185/96B | 190/100B | 165/80B | 170/84B | 175/88B | 180/92B | 185/96B | 190/100B
裤外侧长 | 94.8 | 96.9 | 99 | 101.1 | 103.2 | 105.3 | +1/0/+0.8 | +1/+1/+1 | +0.5/+1/+1 | +1/+1.2/+1 | +1/+1/+1.3 | +1.3/+1/+1.2
腰围（平量） | 72 | 76 | 80 | 84 | 89 | 95 | -1/-1-0.6 | -1/0/0 | -1/-1/-1 | -1/-0.8/-1 | -1/-1/-1 | -1/-1/-0.8
腰围（拉量） | 86 | 90 | 94 | 98 | 103 | 109 | 0/0/0 | 0/0/0 | 0/0/0 | 0/0/0 | 0/0/0 | 0/0/0
臀围 | 96.8 | 100.4 | 104 | 108 | 112 | 116 | +0.5/0/+0.5 | -0.5/-0.5/+0.3 | +0.5/+1/+1 | -1/-1/-1 | -0.8/-1/-1 | -1/-1/-1
腿围/2 | 29.2 | 30.4 | 31.5 | 32.8 | 34.1 | 35.4 | +0.5/-0.2/+0.3 | +0.5/+0.5/+0.6 | +05/+0.5/+0.7 | -0.5/-0.5/-0.6 | 0/-0.6/-0.5 | 0/-0.5/-0.5
膝围/2 | 22.6 | 23.3 | 24 | 24.7 | 25.4 | 26.3 | -0.5/-0.6/-0.5 | +0.5/+0.6/+0.5 | 0.5/-1/-0.6 | -0.6/-0.5/-0.5 | -0.5/-0.6/-0.7 | -0.5/-0.4/-0.5
脚口/2平量 | 13 | 13.5 | 14 | 14.5 | 15 | 15.7 | +0.4/+0.5/+0.5 | +0.2/+0.2/+0.2 | +0.3/+0.5/+0.3 | +0.5/+0.3/+0.5 | +0.5/+0.5/+0.4 | 0/+0.3/+0.4
脚口/2拉量 | 16 | 16.5 | 17 | 17.5 | 18 | 18.7 | 0/0/0 | 0/0/0 | 0/0/0 | 0/0/0 | 0/0/0 | 0/0/0
前档长 含腰 | 28.2 | 28.9 | 29.5 | 30.1 | 30.8 | 31.4 | +0.5/+0.3/+0.3 | +0.5/+0.3/+0.5 | +0.5/+0.5/+0.3 | -0.5/-0.3/-0.5 | +0.6/+0.3/+0.3 | +0.5/+0.5/+0.6
后档长 含腰 | 39.7 | 40.6 | 41.5 | 42.6 | 43.7 | 44.8 | +0.3/+0.3/+0.4 | +0.3/+0.4/+0.3 | -0.5/-0.5/-0.4 | -0.6/-0.4/-0.5 | +0.5/0/+0.3 | -0.5/-0.4/-0.5
前门襟长 不含腰 | 13.5 | 13.5 | 14 | 14 | 15.5 | 15.5 | -0.3/-0.2/-0.2 | -0.5/-0.3/-0.4 | -0.5/-0.3/-0.4 | +0.2/+0.3/+0.2 | -0.5/-0.3/-0.5 | -0.3/-0.2/-0.3
前插袋 | 16.5 | 16.5 | 17 | 17 | 18.5 | 18.5 | -0.5/-0.5/-0.4 | -0.2/-0.3/-0.2 | -0.5/-0.3/-0.4 | 0/-0.2/-0.3 | -0.5/-0.4/-0.5 | -0.3/-0.2/-0.3
腰头宽 | 4.5 | 4.5 | 4.5 | 4.5 | 4.5 | 4.5 | 0/0/0 | 0/0/0 | 0/0/0 | 0/0/0 | 0/0/0 | 0/0/0
脚口高 | 3 | 3 | 3 | 3 | 3 | 3 | 0/0/0 | 0/0/0 | 0/0/0 | 0/0/0 | 0/0/0 | 0/0/0
备注：
1. 初期请洗测2-3件，有问题的另加测量数量。
2.中期验货记录各色号型洗水前后尺寸表 | [6 empty] | 验货时间：12.24 |  | 跟单QC:李波 |  | 工厂负责人：刘娜娜
3.尾期验货齐色错码各5件成品尺寸记录

## 尾期2 2月10日到仓
QC出货报告书
订单类别 | 探路者成人装 |  | 款号 | TAMMAL81539 | 产品名称 | 男式旅行长裤 |  | 生产工厂 | 华和店集针织有限公司
订单数量 | 3929 |  | 合同日期 | 2022.12.26 |  |  | 检验资料确认
色/号型数 | 2 | 6 | 交货形式 | 物流 |  |  | 面料第三方合格报告 |  | 有 | 无
验货次数 | 2 |  | 非直发 | 苏州库 | 天津库 | 直发 | 成品第三方合格报告 |  | 有 | 无
验货数量 | 125 |  | 入仓数量 | 1965 |  |  | 中期检验报告 |  | 有 | 无
检验方式 | 全检 | 抽检 | 免检 | 复检 | 再复检
中期检验重大改善项目 |  | 有 | 无 | 改善结果 | 已改善
全色耐洗水测试 |  | 有 | 无 | 洗后结果 | 无异常 | 洗水前后缩量正常
【附属资料确认】
洗水唛 | 正 | 误 |  | 印、绣花 | 正 | 误 |  | 装箱数量 | 正 | 误
合格证 | 正 | 误 |  | 缝纫用线 | 正 | 误 |  | 箱唛表示 | 正 | 误
吊牌 | 正 | 误 |  | 包装方式 | 正 | 误 |  | 纸箱规格 | 正 | 误
【检验时成品完成情况及检验明细】
①成品完成比例（%）：95%
②检验明细：
1.蓝黑：S码3件 第127箱，M码5件 第110箱，L码10件 第114箱, XL码12件 第121箱，2XL码10件 第124箱，3XL码5件 第125箱
2.黑色：S码5件 第106箱，M码10件 第70箱，L码20件 第81箱，XL码20件 第93箱，2XL码15件 第101箱，3XL码10件 第102箱
②规格异常情况 |  | 有 | 无
情况说明：
【问题点描述】
1.拼腰接缝线头1件。
2.外缝不齐1件。
3.外缝烫折1件。
4.上腰露线迹1件。
以上问题已经返修处理
【检验结果】
合格：（正常接收） |  |  | 不合格： |  | ①返工翻修 |  | ②让步接受 |  | ③拒绝接收
备注： | 请按照以上提出的问题点改正
此订单分两次出货，此次出货件，按照AQL2.5的抽验要求，抽验125件，不良数量4件，可以出货
检验部门 | 华和品控QC |  | 检验人 | 于红娥 | 查验时间 | 2023.2.7 | 工厂负责人 |  | 刘娜娜

## 尾期2尺寸表
QC规格测量表
款号TAMMAL81539 |  |  | 品名 | 男式旅行长裤 |  |  | 生产工厂 | 青岛华和针织有限公司
部位名称 | 指示规格 FINAL SPEC | [5 empty] | 样品规格 SAMPLE SPEC
| S | M | L | XL | XXL | XXXL | S黑 | M蓝黑 | L黑 | XL蓝黑 | XXL蓝黑 | XXXL黑
| 165/80B | 170/84B | 175/88B | 180/92B | 185/96B | 190/100B | 165/80B | 170/84B | 175/88B | 180/92B | 185/96B | 190/100B
裤外侧长 | 94.8 | 96.9 | 99 | 101.1 | 103.2 | 105.3 | +1/+1/+0.8 | +0.5/+1/+1 | +1/+1/+1 | +1/+1/+0.8 | +1.2/+1/+1 | +1/+1/+1.2
腰围（平量） | 72 | 76 | 80 | 84 | 89 | 95 | -0.8/-1/-1 | -1/0/-0.5 | -1/-1/-0.7 | -1/-1/-1 | -1/-1/-1 | -0.8/-1/-0.8
腰围（拉量） | 86 | 90 | 94 | 98 | 103 | 109 | 0/0/0 | 0/0/0 | 0/0/0 | 0/0/0 | 0/0/0 | 0/0/0
臀围 | 96.8 | 100.4 | 104 | 108 | 112 | 116 | 0/0/+0.5 | -1/-0.5/+0.5 | +0.5/+1/+0.8 | -0.8/-1/-1 | -1/-1/-1 | -1/-1/-1
腿围/2 | 29.2 | 30.4 | 31.5 | 32.8 | 34.1 | 35.4 | +0.5/-0.3/+0.3 | +0.4/+0.5/+0.5 | +0.4/+0.5/+0.7 | -0.4/-0.5/-0.6 | 0/-0.6/-0.4 | 0/-0.5/-0.3
膝围/2 | 22.6 | 23.3 | 24 | 24.7 | 25.4 | 26.3 | -0.4/-0.6/-0.5 | -0.5/-0.3/+0.5 | 0.5/-1/-0.6 | -0.6/-0.5/-0.5 | -0.5/-0.6/-0.5 | -0.4/-0.4/-0.5
脚口/2平量 | 13 | 13.5 | 14 | 14.5 | 15 | 15.7 | +0.5/+0.5/+0.5 | +0.3/+0.2/+0.2 | +0.3/+0.4/+0.3 | +0.5/+0.4/+0.5 | +0.3/+0.5/+0.4 | 0/+0.3/+0.3
脚口/2拉量 | 16 | 16.5 | 17 | 17.5 | 18 | 18.7 | 0/0/0 | 0/0/0 | 0/0/0 | 0/0/0 | 0/0/0 | 0/0/0
前档长 含腰 | 28.2 | 28.9 | 29.5 | 30.1 | 30.8 | 31.4 | +0.5/+0.3/+0.5 | +0.3/+0.3/+0.5 | +0.4/+0.5/+0.3 | -0.3/-0.3/-0.5 | +0.6/+0.3/+0.5 | +0.3/+0.5/+0.6
后档长 含腰 | 39.7 | 40.6 | 41.5 | 42.6 | 43.7 | 44.8 | +0.3/+0.3/-0.3 | 0.3/+0.4/+0.3 | -0.5/-0.5/-0.5 | -0.5/-0.4/-0.5 | +0.5/+0.4/+0.3 | -0.3/-0.4/-0.5
前门襟长 不含腰 | 13.5 | 13.5 | 14 | 14 | 15.5 | 15.5 | 0/-0.2/-0.2 | -0.3/-0.3/-0.4 | -0.3/-0.3/-0.4 | -0.2/+0.3/-0.3 | -0.5/-0.3/-0.5 | -0.3/-0.3/-0.3
前插袋 | 16.5 | 16.5 | 17 | 17 | 18.5 | 18.5 | -0.3/-0.5/-0.4 | -0.3/-0.3/-0.2 | -0.5/-0.5/-0.4 | -0.3/-0.2/-0.3 | -0.3/-0.4/-0.5 | -0.2/-0.2/-0.3
腰头宽 | 4.5 | 4.5 | 4.5 | 4.5 | 4.5 | 4.5 | 0/0/0 | 0/0/0 | 0/0/0 | 0/0/0 | 0/0/0 | 0/0/0
脚口高 | 3 | 3 | 3 | 3 | 3 | 3 | 0/0/0 | 0/0/0 | 0/0/0 | 0/0/0 | 0/0/0 | 0/0/0
备注：
1. 初期请洗测2-3件，有问题的另加测量数量。
2.中期验货记录各色号型洗水前后尺寸表 | [6 empty] | 验货时间：12.24 |  | 跟单QC:孙秋文 |  | 工厂负责人：刘娜娜
3.尾期验货齐色错码各5件成品尺寸记录

## 1.面料验布
TOREAD-面料验布测试报告登记表
序号 | 缸号 | 面料布种编号 | 颜色 | 涉及到的款号 | 供应商 | 自检报告 | 匹头条实物样 | 接头 | 断纱 | 布面松紧不匀 | 破洞 | 竖杠 | 合计数量 | 备注
[8 empty] | 数量 | 数量 | 数量 | 数量 | 数量
1 | 220908224 | FK07480 | 蓝黑 | TAMMAL81539 | 福建宏港 |  |  | 1 |  |  |  | 1 |  | YES
2 | 221101089 | FK07480 | 黑色 | TAMMAL81539 | 福建宏港 |  |  | 1 |  | 2 |  | 1 |  | YES
3 | 22098231 | FK07480 | 黑色 | TAMMAL81539 | 福建宏港 |  |  | 1 |  | 2 |  | 1 |  | YES
制表时间：2022.10.7 | [8 empty] | 测试人签名：于秀伟
测试要求： 1、面料到厂第一时间做测试，根据面料的实际情况，可每缸抽取1-2卷过验布机。

## 2.面料缩率
TOREAD-面料缩率检测测试报告登记表
序号 | 供应商 | 缸号 | 面料布种编号 | 颜色 | 涉及到的款号 | 气缩 |  | 水缩 |  | 累计缩率 | 边中差，头尾差，实测结果 | 判定结果是否合格
[6 empty] | 径向百分比 | 纬向百分比 | 径向百分比 | 纬向百分比
1 | 福建宏港 | 220908224 | FK07480 | 蓝黑 | TAMMAL81539 | 2 | 0.5 | 3.8 | 0.8 |  | 合格 | YES
2 | 福建宏港 | 221101089 | FK07480 | 黑色 | TAMMAL81539 | 1.8 | 1 | 2.5 | 1.8 |  | 合格 | YES
3 | 福建宏港 | 22098231 | FK07480 | 黑色 | TAMMAL81539 | 1.3 | 1 | 3.5 | 1.8 |  | 合格 | YES
制表时间：2022.10.10 | [6 empty] | 测试人签名：于秀伟
测试要求： 1、面料到厂第一时间做测试，根据面料的实际情况，可每缸抽取1-2卷测试。 2、取布样中间部位测试，测试大小：50cmX50cm。 3、先烫缩后水洗【同一块面料进行两种测试】。（烫缩：110°-120度；洗缩：30°40分钟洗缩） 4、常规面料醒料24小时，弹力面料必须放料时长达到48小时以上。 5、测试边中色差、头尾色差情况（缝制9宫格查看）。

## 3.面料互染
TOREAD-面辅料互染测试报告登记表
项目 | 供应商 | 缸号 | 面料布种编号 | 颜色 | 涉及到的款号 | 物料1 |  |  | 物料2 |  |  | 物料3 |  |  | 物料4 |  |  | 物料5 |  |  | 结果 | 备注
[6 empty] | 物料编号 | 品名 | 供应商 | 物料编号 | 品名 | 供应商 | 物料编号 | 品名 | 供应商 | 物料编号 | 品名 | 供应商 | 物料编号 | 品名 | 供应商
洗测1次 |  |  |  |  | 此款无互染
项目 | 供应商 | 缸号 | 面料布种编号 | 颜色 | 涉及到的款号 | 物料1 |  |  | 物料2 |  |  | 物料3 |  |  | 物料4 |  |  | 物料5 |  |  | 结果 | 备注
[6 empty] | 物料编号 | 品名 | 供应商 | 物料编号 | 品名 | 供应商 | 物料编号 | 品名 | 供应商 | 物料编号 | 品名 | 供应商 | 物料编号 | 品名 | 供应商
洗测2次
项目 | 供应商 | 缸号 | 面料布种编号 | 颜色 | 涉及到的款号 | 物料1 |  |  | 物料2 |  |  | 物料3 |  |  | 物料4 |  |  | 物料5 |  |  | 结果 | 备注
[6 empty] | 物料编号 | 品名 | 供应商 | 物料编号 | 品名 | 供应商 | 物料编号 | 品名 | 供应商 | 物料编号 | 品名 | 供应商 | 物料编号 | 品名 | 供应商
洗测3次
项目 | 供应商 | 缸号 | 面料布种编号 | 颜色 | 涉及到的款号 | 物料1 |  |  | 物料2 |  |  | 物料3 |  |  | 物料4 |  |  | 物料5 |  |  | 结果 | 备注
[6 empty] | 物料编号 | 品名 | 供应商 | 物料编号 | 品名 | 供应商 | 物料编号 | 品名 | 供应商 | 物料编号 | 品名 | 供应商 | 物料编号 | 品名 | 供应商
洗测4次
项目 | 供应商 | 缸号 | 面料布种编号 | 颜色 | 涉及到的款号 | 物料1 |  |  | 物料2 |  |  | 物料3 |  |  | 物料4 |  |  | 物料5 |  |  | 结果 | 备注
[6 empty] | 物料编号 | 品名 | 供应商 | 物料编号 | 品名 | 供应商 | 物料编号 | 品名 | 供应商 | 物料编号 | 品名 | 供应商 | 物料编号 | 品名 | 供应商
洗测5次
制表时间： | [10 empty] | 测试人签名：王莹莹
测试要求： 1、面辅料到厂第一时间做测试，根据面料的实际情况，每色每缸做。 2、水温40°洗水40分钟，机洗一个程序，洗水共计5次。

## 4.面料静水压
TOREAD-面料5点水压测试报告登记表
日期 | 缸号 | 面料布种编号 | 颜色 | 涉及到的款号 | 供应商 | 上午(时间） | 测试条件 | 下午（时间） | 测试条件 | 加班（时间） | 测试条件 | 结果 | 备注
日期 | 批号 | 物料编号 | 颜色 | 涉及到的款号 | 供应商 | 上午(时间） | 测试条件 | 下午（时间） | 测试条件 | 加班（时间） | 测试条件 | 结果 | 备注
制表时间： | [7 empty] | 测试人签名：
测试要求： 1、面料到厂第一时间做测试，根据面料的实际情况，每色每缸抽取1-2卷测试。 2、成衣制作时每天、每款、每色、每号需做水压测试。

## 5.特殊工艺测试
TOREAD-特殊工艺测试报告登记表
项目 | 供应商 | 缸号 | 面料布种编号 | 颜色 | 涉及到的款号 | 使用部位 | 物料工艺1 | 物料工艺2 | 物料工艺3 | 结果 | 备注
洗测1次 | 莹凯 |  | FK07480 | 黑/蓝黑 | TAMMAL81539 | 后袋上 | TOREAD立体胶膜底转移标（5.5CM） |  |  | OK | YES
洗测2次 | 莹凯 |  | FK07480 | 黑/蓝黑 | TAMMAL81539 | 后袋上 | TOREAD立体胶膜底转移标（5.5CM） |  |  | OK | YES
洗测3次 | 莹凯 |  | FK07480 | 黑/蓝黑 | TAMMAL81539 | 后袋上 | TOREAD立体胶膜底转移标（5.5CM） |  |  | OK | YES
洗测4次 | 莹凯 |  | FK07480 | 黑/蓝黑 | TAMMAL81539 | 后袋上 | TOREAD立体胶膜底转移标（5.5CM） |  |  | OK | YES
洗测5次 | 莹凯 |  | FK07480 | 黑/蓝黑 | TAMMAL81539 | 后袋上 | TOREAD立体胶膜底转移标（5.5CM） |  |  | OK | YES
制表时间：2022.10.15 | [6 empty] | 测试人签名：于秀伟
测试要求： 1、胶条、装饰胶膜、印花类、生粘、激光开孔类 2、每款上线前做测试。 3、水温40°洗水40分钟，机洗一个程序，洗水共计5次。

## 6.织带类缩率测试
TOREAD - 织带类缩率测试报告登记表
序号 | 供应商 | 物料编号 | 颜色 | 涉及到的款号 | 气烫缩 | 水缩 | 累计缩率 | 判定结果是否合格
[5 empty] | 经向百分比 | 径向百分比
1 | 上海锦湾 | SJ00018 | 白 | TAMMAL81539 | 3% | 4% |  | YES
2 | 上海锦湾 | SJ00044 | 象牙白 | TAMMAL81539 | 3.1 | 4.2 |  | YES
制表时间：2022.10.20 |  |  |  |  | 测试人签名：于秀伟
测试要求： 1、织带及弹力织带、像根松紧、包边条等到厂后第一时间，做测试。