## 工作内容
生产工厂前期资料准备：
1 | 下单明细及货期进度
2 | 收集工艺资料
3 | 产前样衣分析
4 | 工厂排产计划收集
5 | 开裁前召开产前会议并拍照
6 | 工厂业务每周3下班前提交（每周生产进度表)
7 | 面料辅料到厂7个工作日内完成抽检记录（6个表格）；检验结果回执给材料商、探路者质量负责人（QC）
首期验货资料及条件：
1 | 生产线出成品10件左右
2 | 业务员提前3个工作日发OA验货申请
3 | 查看面料辅料的验货记录，按款核对清楚并提交给探路者质量负责人（QC）（Excel格式）（1-6测试表）
4 | 跟踪面料辅料到厂7个工作日内验货过程
5 | 提交实物检验图片和视频
6 | 工厂检验员拍照首期验货过程及生产线情况，（洗标主标，问题点
7 | 寄3-5件给QC洗测（熨烫平整），我司留底一件首件，并发OA说明
8 | 工厂首件验货填写（首期验货报告）+洗水前后规格表（Excel格式）
9 | OA申请首期：格式写明上线时间、已出成品件数、寄评定样衣明细、收件人、快递单号。
中期验货资料及条件：
1 | 生产线下50%，包装20%
2 | 业务员提前3个工作日发OA中期验货申请
3 | 提交并核对面料第3方检测报告内各项功能信息与洗标及吊牌是否吻合
4 | 齐色错码各号型2件给我司QC洗测，并发QA说明
5 | 工厂检验员拍照和拍视频中期验货过程及生产线情况（纸箱，未拆袋产品，洗标主标，合格证，问题产品
6 | 工厂中期验货填写(中期验货报告)+测量成衣洗水前后尺寸表（Excel格式）
7 | OA申请中期：格式写明已出成品件数、已包装数量、寄评定样衣明细、收件人、快递单号。
尾期验货资料及条件：
1 | 全部下机，包装95%
2 | 业务员提前5个工作日发OA尾期验货申请
3 | 提交并核对面料和成衣第3方检测报告各项功能及吊牌信息是否吻合
4 | 工厂验货过程视频和拍照片（纸箱，未拆袋的产品，合格证及功能吊牌+各色组洗标主标，问题产品，称重照片。
5 | 工厂尾期验货填写（尾期验货报告）+齐色错码各3件以上规格测量尺寸表（Excel格式）
6 | 按公司要求按出货量比例抽验，并记录抽箱号及问题产品和数量
7 | OA申请尾期：格式写明已包装完成款式、数量、自验货时间（直发款约验货时间）、出货箱单。
注：适用于自主管理类工厂

## AQL2.5验货
探路者尾期验货抽验标准
|  | AQL1.0 |  | AQL2.5 |  | AQL4.0
整批数量 | 抽验数量 | Ac | Re | Ac | Re | Ac | Re
≤90 | 13 | 0 | 1 | 0 | 1 | 1 | 2
91-150 | 20 | 0 | 1 | 1 | 2 | 2 | 3
151-280 | 32 | 0 | 1 | 2 | 3 | 3 | 4
281-500 | 50 | 1 | 2 | 3 | 4 | 5 | 6
501-1200 | 80 | 2 | 3 | 5 | 6 | 7 | 8
1201-3200 | 125 | 3 | 4 | 7 | 8 | 10 | 11
3201-10000 | 200 | 5 | 6 | 10 | 11 | 14 | 15
10001-35000 | 315 | 7 | 8 | 14 | 15 | 21 | 22
注：探路者验货按照AQL2.5验货标准实行

## 首期
TOREAD-首件（首批）检验报告书
订单类别 | ODM |  | 合同签订方 |  | 青岛金缕衣服装有限公司 |  | 生产工厂 | 金缕衣/博扬
订单基础信息 |  |  | 生产•出货进度 |  |  |  | 指示•确认资料
款号 | TAMMBL82760 |  | 合同交期 |  | 2023-02-23 |  | 产前确认样 |  | 有 | 无
品名 | 女式旅行九分裤 |  | 上线日 |  | 2022-12-20 |  | 原辅材料卡 |  | 有 | 无
色/号型数 | 3 | 6 | 缝制预计完成日 |  | 2023-01-10 |  | 大货面料确认样 |  | 有 | 无
订单数量 | 2700 |  | 包装预计完成日 |  | 2023-01-13 |  | 印花、刺绣确认样 |  | 有 | 无
采购凭证编号： |  |  | 预计发货时间 |  | 2023-01-13 |  | 洗唛、合格证指示资料 |  | 有 | 无
确认资料缺失内容说明：
【工艺确认】
原材料 | 正 | 误 |  | 印、绣花 | 正 | 误 | 无此工艺 | 洗水唛 | 正 | 误
辅料使用 | 正 | 误 |  | 胶膜工艺 | 正 | 误 | 无此工艺 | 合格证 | 正 | 误
制作工艺 | 正 | 误 |  | 压胶水压 | OK | NG | 无此工艺 | 缝纫用线 | 正 | 误
补充事项：
【面料品质确认】
物性检测 | OK | NG |  | 面料颜色 | OK | NG |  | 互染测试 | OK | NG
外观查验 | OK | NG |  | 面料缸差 | OK | NG |  | 水洗缩率 | OK | NG
问题描述：
【裁剪完成情况】
①裁剪完成比例（%）：
号型 颜色 | XXS | XS | S | M | L | XL | XXL | XXXL | XXXXL | 未裁齐原因
冷木灰 |  |  | 100% | 100% | 100% | 100% | 100%
黑色 |  |  | 100% | 100% | 100% | 100% | 100%
【成品检查明细】★颜色、数量需要写清楚
黑色：S--2,M--2,XXL--2
【规格确认】
①规格测量明细以插入附件形式列明，并注明洗前洗后规格
②规格异常情况 |  | 有 | 无 | 备注：后中长超公差，
【问题点与指导项目】 ★的问题应添加照片说明（包括成品及半成品检查）
1.裤口打扭
2.后档明线开线
3.脏污
以上问题请及时改正。
【耐洗水确认】
粘衬 | OK | NG | 无此工艺 | 胶膜 | OK | NG | 无此工艺 | 扭曲 | OK | NG
印、绣花 | OK | NG | 无此工艺 | 压胶水压 | OK | NG | 无此工艺 | 水洗缩率 | OK | NG
补充事项：
【重大改善说明及整改复核时间】
检验部门 | 服装品控部 |  | 检验担当 | 全昌根 | 查验时间 | 2022-12-15 | 工厂负责人
【整改结果】
检验部门 | 服装品控部 |  | 检验担当 |  | 复核时间 |  | 工厂负责人

## 验货尺寸表
QC规格测量表
款号 | TAMMBL82760 |  | 品名 | 女式旅行九分裤 |  |  |  | 生产工厂 | 金缕衣-博扬
部位名称 | 指示规格 FINAL SPEC | [6 empty] | 样品规格 SAMPLE SPEC
| XS | S | M | L | XL | XXL | XXXL | 黑色 | 冷木灰
| 150/80B | 155/84B | 160/88B | 165/92B | 170/96B | 175/100B | 180/104B | S洗前/洗后 | M洗前/洗后 | L洗前/洗后 | XL洗前/洗后 | XXL洗前/洗后 | XXXL洗前/洗后 | XXXXL
裤外侧长 | 86.3 | 88.4 | 90.5 | 92.6 | 94.7 | 96.8 | 98.9 | -1-2 | -1.5-2.5
内裆长 | 60 | 61.5 | 63 | 64.5 | 66 | 67.5 | 69 | -0.5-1 | -0.5-2
腰围 平量 | 66 | 70 | 74 | 78 | 83 | 89 | 95 | 0/0 | 1/1
腰围 拉量 | 86 | 90 | 94 | 98 | 103 | 109 | 115 | -1.4-1.5 | -1-1
臀围 | 90.8 | 94.4 | 98 | 102 | 106 | 110 | 114 | -0.4-0.9 | -0.5-1
腿围/2 | 27.2 | 28.35 | 29.5 | 30.8 | 32.1 | 33.4 | 34.7 | 0-0.3 | -0.3-0.5
膝围/2 | 18.6 | 19.3 | 20 | 20.7 | 21.4 | 22.3 | 23.2 | -0.5-0.5 | 0/-0.5
脚口/2 | 16 | 16.5 | 17 | 17.5 | 18 | 18.7 | 19.4 | -0.5-0.5 | 0-0.5
前裆长 含腰 | 26.7 | 27.4 | 28 | 28.6 | 29.3 | 29.9 | 30.6 | -0.5-0.5 | 0-0.5
后裆长 含腰 | 37.2 | 38.1 | 39 | 40.1 | 41.2 | 42.3 | 43.4 | -0.4-0.4 | -0.2-1
前门襟长（不含腰） | 13.5 | 13.5 | 14 | 14 | 15.5 | 15.5 | 15.5 | 0.2-1.2 | 0.3-1
前插袋 | 15.5 | 15.5 | 16 | 16 | 17.5 | 17.5 | 17.5 | 0/0 | 0/0
腰头高 | 4 | 4 | 4 | 4 | 4 | 4 | 4 | -0.2/0 | 0/0
备注：
初期请洗测2-3件，有问题的另加测量数量。
[8 empty] | 验货时间：1/2 |  |  | 跟单QC:周苑 |  | 工厂负责人：袁旗红

## 中期
TOREAD-QC中期检验报告书
订单类别 |  |  | 合同签订方 |  |  |  | 生产工厂
订单基础信息 |  |  | 生产•出货进度 |  |  |  | 指示•确认资料
款号 | TAMMBL82760 |  | 合同交期 |  | 2023-02-23 |  | 首件检验报告 |  | 有 | 无
品名 | 女式旅行九分裤 |  | 上线日 |  | 2022-12-20 |  | 首件检验未尽事项 |  | 有 | 无
色/号型数 | 3 | 6 | 缝制预计完成日 |  | 2023-01-10 |  | 首件检验未尽事项内容
订单数量 | 2700 |  | 包装预计完成日 |  | 2023-01-13 |  | 合格证首期未核对，洗唛成分未核对
采购凭证编号： |  |  | 预计发货时间 |  | 2023-01-13
【附属资料确认】
原材料 | 正 | 误 |  | 洗水唛 | 正 | 误 |  | 印、绣花 | 正 | 误
辅料使用 | 正 | 误 |  | 合格证 | 正 | 误 |  | 缝纫用线 | 正 | 误
备注：
【检验明细】：检验明细（要求齐色、齐号至少10件检查）
黑色全码各3件
深卡其全码各3件
深灰全码各3件
【耐水洗测试】：耐洗水测试明细（要求齐色、齐号）
黑色S,L各1件
【规格确认】
①规格测量明细以插入附件形式列明，并注明洗前洗后规格
②规格异常情况 |  | 有 | 无
说明：正常
【耐洗水确认】
粘衬 | OK | NG | 无此工艺 | 胶膜 | OK | NG | 无此工艺 | 扭曲 | OK | NG
印、绣花 | OK | NG | 无此工艺 | 压胶水压 | OK | NG | 无此工艺 | 水洗缩率 | OK | NG
补充事项：
【问题点与指导项目】 ★的问题应添加照片说明
1.码边线迹不良一件
2.裆底漏打套结一件
3.线毛一件
以上问题请及时改正。
【整改的严重缺陷及整改复核时间】
备注：
检验部门 | 服装品控部 |  | 检验担当 |  | 查验时间 |  | 工厂负责人
【整改结果】
检验部门 | 服装品控部 |  | 检验担当 |  | 查验时间 |  | 工厂负责人

## 验货尺寸表 （中期洗水）
QC规格测量表
款号 | TAMMBL82760 |  | 品名 | 女式旅行九分裤 |  |  |  | 生产工厂 | 金缕衣-博扬
部位名称 | 指示规格 FINAL SPEC | [6 empty] | 样品规格 SAMPLE SPEC
| XS | S | M | L | XL | XXL | XXXL | 黑色 | 冷木灰 | 黑色 | 冷木灰 | 黑色
| 150/80B | 155/84B | 160/88B | 165/92B | 170/96B | 175/100B | 180/104B | S洗前/洗后 | M洗前/洗后 | L洗前/洗后 | XL洗前/洗后 | XXL洗前/洗后 | XXXL洗前/洗后 | XXXXL
裤外侧长 | 86.3 | 88.4 | 90.5 | 92.6 | 94.7 | 96.8 | 98.9 | -0.8/-0.8 | 0.6/0 | 0.5/+1 | 1/-0.6 | 1/1
内裆长 | 60 | 61.5 | 63 | 64.5 | 66 | 67.5 | 69 | -0.5/-1 | 0/-0.5 | -0.5/0 | 0.5/-0.5 | -0.6/0
腰围 平量 | 66 | 70 | 74 | 78 | 83 | 89 | 95 | -2/-2 | 1/0 | 0/0 | -2/-2 | -1/-2
腰围 拉量 | 86 | 90 | 94 | 98 | 103 | 109 | 115 | -0.8/-0.8 | -0.8/-0.4 | 0/-1 | -1/-1 | 0/-2
臀围 | 90.8 | 94.4 | 98 | 102 | 106 | 110 | 114 | -0.7/-0.2 | 0/-0.4 | -0.5/-1 | -0.8/-0.8 | 1/-1
腿围/2 | 27.2 | 28.35 | 29.5 | 30.8 | 32.1 | 33.4 | 34.7 | -0.2/0 | -0.4/-0.5 | -1/-1 | 0/-0.3 | -0.4/-0.8
膝围/2 | 18.6 | 19.3 | 20 | 20.7 | 21.4 | 22.3 | 23.2 | 0/0 | 0/0.5 | -0.3/0 | -0.5/-0.5 | 0.5/0
脚口/2 | 16 | 16.5 | 17 | 17.5 | 18 | 18.7 | 19.4 | 0.3/0.5 | 1/0.6 | 0.5/1 | 0.8/0.8 | 1.2/+0.7
前裆长 含腰 | 26.7 | 27.4 | 28 | 28.6 | 29.3 | 29.9 | 30.6 | -1.2/-1.2 | -0.4/-0.6 | -1/-1 | -0.7/-1 | 0.3/-0.3
后裆长 含腰 | 37.2 | 38.1 | 39 | 40.1 | 41.2 | 42.3 | 43.4 | -0.3/-0.2 | -0.4/-0.6 | -1/-1 | -0.5/-0.3 | 0.3/-0.3
前门襟长（不含腰） | 13.5 | 13.5 | 14 | 14 | 15.5 | 15.5 | 15.5 | 0/0 | 0/0 | 0/0 | 0/0 | 0/0
前插袋 | 15.5 | 15.5 | 16 | 16 | 17.5 | 17.5 | 17.5 | 0/0 | 0/0 | 0/0 | 0/0 | 0/0
腰头高 | 4 | 4 | 4 | 4 | 4 | 4 | 4 | -0.2/0 | 0/0 | 0/-0.2 | 0/0 | 0/-0.2
备注：
初期请洗测2-3件，有问题的另加测量数量。
[8 empty] | 验货时间：1/8 |  |  | 跟单QC:周苑 |  | 工厂负责人：袁旗红

## 中期验货尺寸表
QC规格测量表
款号 | TAMMBL82760 |  | 品名 | 女式旅行九分裤 |  |  |  | 生产工厂 | 延吉博杨
部位名称 | 指示规格 FINAL SPEC | [6 empty] | 样品规格 SAMPLE SPEC
| XS | S | M | L | XL | XXL | XXXL |  | S | M | L | XL | XXL | XXXL | 4XL
| 150/80B | 155/84B | 160/88B | 165/92B | 170/96B | 175/100B | 180/104B |  | 165/88B | 170/92B | 175/96B | 180/100B | 185/104B | 190/108B | 195/112B
裤外侧长 | 86.3 | 88.4 | 90.5 | 92.6 | 94.7 | 96.8 | 98.9 | 裤外侧长 | -1.5 | √√ | -0.5-0.5 | -1.5 | √√
内裆长 | 60 | 61.5 | 63 | 64.5 | 66 | 67.5 | 69 | 内裆长 | -1-1 | √√ | √√ | -1-1 | -1-1
腰围 平量 | 66 | 70 | 74 | 78 | 83 | 89 | 95 | 腰围 平量 | -2-2 | √√ | √√ | √√ | -0.5-0.5
腰围 拉量 | 86 | 90 | 94 | 98 | 103 | 109 | 115 | 腰围 拉量 | √√ | √√ | √+1 | √√ | √√
臀围 | 90.8 | 94.4 | 98 | 102 | 106 | 110 | 114 | 臀围 | -1-1 | √√ | -2√ | √√ | √√
腿围/2 | 27.2 | 28.35 | 29.5 | 30.8 | 32.1 | 33.4 | 34.7 | 腿围/2 | √√ | √√ | -0.5-1 | √√ | √√
膝围/2 | 18.6 | 19.3 | 20 | 20.7 | 21.4 | 22.3 | 23.2 | 膝围/2 | √√ | √+1 | √√ | -0.5-1 | √√
脚口/2 | 16 | 16.5 | 17 | 17.5 | 18 | 18.7 | 19.4 | 脚口/2（平量） | √√ | √√ | √√ | +0.4-0.3 | √√
前裆长 含腰 | 26.7 | 27.4 | 28 | 28.6 | 29.3 | 29.9 | 30.6 | 前裆长 含腰 | √-0.2 | √√ | √-0.2 | √√ | -1-1
后裆长 含腰 | 37.2 | 38.1 | 39 | 40.1 | 41.2 | 42.3 | 43.4 | 后裆长 含腰 | √√ | √+1 | √√ | √√ | √√
前门襟长（不含腰） | 13.5 | 13.5 | 14 | 14 | 15.5 | 15.5 | 15.5 | 前门襟长 不含腰 | √√ | √√ | √√ | √√ | -2-2
前插袋 | 15.5 | 15.5 | 16 | 16 | 17.5 | 17.5 | 17.5 | 前插袋 | √-0.5 | -2-1 | -1-1.5 | -1.5-1 | √√
腰头高 | 4 | 4 | 4 | 4 | 4 | 4 | 4 | 腰头宽 | √√ | √√ | -0.5-0.5 | +0.5√ | √√
备注：
初期请洗测2-3件，有问题的另加测量数量。 | [7 empty] | 验货时间：1/12 |  | 跟单QC:全昌根 |  | 工厂负责人：袁旗红

## 尾期1
QC出货报告书
订单类别 | ODM |  | 款号 | TAMMBL82760 | 产品名称 | 女式旅行长裤 |  | 生产工厂 | 延吉博杨
订单数量 | 2700 |  | 合同日期 | 2023.1.26交861件，1.31号850件，2.23号840件，3.20号497件 |  |  | 检验资料确认
色/号型数 | 2 | 5 | 交货形式 | 入天津科捷仓 |  |  | 面料第三方合格报告 |  | 有 | 无
验货次数 | 1 |  | 非直发 | 苏州库 | 天津库 | 直发 | 成品第三方合格报告 |  | 有 | 无
验货数量 | 50 |  | 入仓数量 |  | 500 |  | 中期检验报告 |  | 有 | 无
检验方式 | 全检 | 抽检 | 免检 | 复检 | 再复检 | 采购凭证编号：CGDD22110200163
中期检验重大改善项目 |  | 有 | 无 | 改善结果 | 已改善
全色耐洗水测试 |  | 有 | 无 | 洗后结果 | 无异常 | 洗水前后缩量正常
【附属资料确认】
洗水唛 | 正 | 误 |  | 印、绣花 | 正 | 误 |  | 装箱数量 | 正 | 误
合格证 | 正 | 误 |  | 缝纫用线 | 正 | 误 |  | 箱唛表示 | 正 | 误
吊牌 | 正 | 误 |  | 包装方式 | 正 | 误 |  | 纸箱规格 | 正 | 误
【检验时成品完成情况及检验明细】
①成品完成比例（%）：95%
②检验明细：
黑色：24/26/27
冷木灰：30/32
共抽验5箱，每箱10件，合计：50件
②规格异常情况 |  | 有 | 无
情况说明：
【问题点描述】
脚口堆线一件
脏污一件
【检验结果】
合格：（正常接收） |  |  | 不合格： |  | ①返工翻修 |  | ②让步接受 |  | ③拒绝接收
备注：
检验部门 | 服装QC部门 |  | 检验人 | 全昌根 | 查验时间 | 2.14 | 工厂负责人 |  | 袁旗红

## 验货尺寸表1
QC规格测量表
款号 | TAMMBL82760 |  | 品名 | 女式旅行九分裤 |  |  |  | 生产工厂 | 延吉博杨
部位名称 | 指示规格 FINAL SPEC | [6 empty] | 样品规格 SAMPLE SPEC
| XS | S | M | L | XL | XXL | XXXL |  | S | M | L | XL | XXL | XXXL | 4XL
| 150/80B | 155/84B | 160/88B | 165/92B | 170/96B | 175/100B | 180/104B |  | 165/88B | 170/92B | 175/96B | 180/100B | 185/104B | 190/108B | 195/112B
裤外侧长 | 86.3 | 88.4 | 90.5 | 92.6 | 94.7 | 96.8 | 98.9 | 裤外侧长 | √√ | √√ | -0.5-0.5 | √√ | -0.5√
内裆长 | 60 | 61.5 | 63 | 64.5 | 66 | 67.5 | 69 | 内裆长 | -1-0.5 | √-0.5 | √√ | √√ | √√
腰围 平量 | 66 | 70 | 74 | 78 | 83 | 89 | 95 | 腰围 平量 | √√ | √√ | √√ | √√ | -0.5-0.5
腰围 拉量 | 86 | 90 | 94 | 98 | 103 | 109 | 115 | 腰围 拉量 | √√ | √√ | √+1 | √√ | √√
臀围 | 90.8 | 94.4 | 98 | 102 | 106 | 110 | 114 | 臀围 | -1-0.5 | √√ | -1√ | -1-1 | √√
腿围/2 | 27.2 | 28.35 | 29.5 | 30.8 | 32.1 | 33.4 | 34.7 | 腿围/2 | √√ | √√ | -0.5-1 | √√ | √√
膝围/2 | 18.6 | 19.3 | 20 | 20.7 | 21.4 | 22.3 | 23.2 | 膝围/2 | √√ | √+1 | √√ | √√ | √√
脚口/2 | 16 | 16.5 | 17 | 17.5 | 18 | 18.7 | 19.4 | 脚口/2（平量） | √√ | √√ | √√ | +0.4-0.3 | √√
前裆长 含腰 | 26.7 | 27.4 | 28 | 28.6 | 29.3 | 29.9 | 30.6 | 前裆长 含腰 | √-0.2 | √√ | √-0.2 | √√ | -1-1.5
后裆长 含腰 | 37.2 | 38.1 | 39 | 40.1 | 41.2 | 42.3 | 43.4 | 后裆长 含腰 | √√ | √+1 | √√ | √√ | √√
前门襟长（不含腰） | 13.5 | 13.5 | 14 | 14 | 15.5 | 15.5 | 15.5 | 前门襟长 不含腰 | √√ | √√ | √√ | √√ | √√
前插袋 | 15.5 | 15.5 | 16 | 16 | 17.5 | 17.5 | 17.5 | 前插袋 | √-0.2 | -0.5-1 | √√ | -1-1 | √√
腰头高 | 4 | 4 | 4 | 4 | 4 | 4 | 4 | 腰头宽 | √√ | √√ | √√ | √√ | √√
备注：
初期请洗测2-3件，有问题的另加测量数量。 | [7 empty] | 验货时间：1.12 |  | 跟单QC:全昌根 |  | 工厂负责人：袁旗红

## 尾期2
QC出货报告书
订单类别 | ODM |  | 款号 | TAMMBL82760 | 产品名称 | 女式旅行长裤 |  | 生产工厂 | 延吉博杨
订单数量 | 2700 |  | 合同日期 | 2023.1.26交861件，1.31号850件，2.23号840件，3.20号497件 |  |  | 检验资料确认
色/号型数 | 2 | 5 | 交货形式 | 入天津科捷仓 |  |  | 面料第三方合格报告 |  | 有 | 无
验货次数 | 1 |  | 非直发 | 苏州库 | 天津库 | 直发 | 成品第三方合格报告 |  | 有 | 无
验货数量 | 80 |  | 入仓数量 |  | 840 |  | 中期检验报告 |  | 有 | 无
检验方式 | 全检 | 抽检 | 免检 | 复检 | 再复检 | 采购凭证编号：CGDD22110200164
中期检验重大改善项目 |  | 有 | 无 | 改善结果 | 已改善
全色耐洗水测试 |  | 有 | 无 | 洗后结果 | 无异常 | 洗水前后缩量正常
【附属资料确认】
洗水唛 | 正 | 误 |  | 印、绣花 | 正 | 误 |  | 装箱数量 | 正 | 误
合格证 | 正 | 误 |  | 缝纫用线 | 正 | 误 |  | 箱唛表示 | 正 | 误
吊牌 | 正 | 误 |  | 包装方式 | 正 | 误 |  | 纸箱规格 | 正 | 误
【检验时成品完成情况及检验明细】
①成品完成比例（%）：95%
②检验明细：
黑色：40/42/44/48/
冷木灰：52/54/56/58
共抽验8箱，每箱10件，合计：80件
②规格异常情况 |  | 有 | 无
情况说明：
【问题点描述】
腰头滑针一件
脏污一件
【检验结果】
合格：（正常接收） |  |  | 不合格： |  | ①返工翻修 |  | ②让步接受 |  | ③拒绝接收
备注：
检验部门 | 服装QC部门 |  | 检验人 | 全昌根 | 查验时间 | 2.14 | 工厂负责人 |  | 袁旗红

## 验货尺寸表2
QC规格测量表
款号 | TAMMBL82760 |  | 品名 | 女式旅行九分裤 |  |  |  | 生产工厂 | 延吉博杨
部位名称 | 指示规格 FINAL SPEC | [6 empty] | 样品规格 SAMPLE SPEC
| XS | S | M | L | XL | XXL | XXXL |  | S | M | L | XL | XXL | XXXL | 4XL
| 150/80B | 155/84B | 160/88B | 165/92B | 170/96B | 175/100B | 180/104B |  | 165/88B | 170/92B | 175/96B | 180/100B | 185/104B | 190/108B | 195/112B
裤外侧长 | 86.3 | 88.4 | 90.5 | 92.6 | 94.7 | 96.8 | 98.9 | 裤外侧长 | √√ | √√ | -0.5-0.5 | -0.5-1 | -0.5√
内裆长 | 60 | 61.5 | 63 | 64.5 | 66 | 67.5 | 69 | 内裆长 | √√ | √-0.5 | √√ | √√ | √√
腰围 平量 | 66 | 70 | 74 | 78 | 83 | 89 | 95 | 腰围 平量 | -1-0.5 | √√ | √√ | √√ | -0.5-0.5
腰围 拉量 | 86 | 90 | 94 | 98 | 103 | 109 | 115 | 腰围 拉量 | √√ | √√ | √+1 | √√ | √√
臀围 | 90.8 | 94.4 | 98 | 102 | 106 | 110 | 114 | 臀围 | √√ | √√ | √√ | -1-1 | √√
腿围/2 | 27.2 | 28.35 | 29.5 | 30.8 | 32.1 | 33.4 | 34.7 | 腿围/2 | √√ | √√ | -0.5-1 | -1-0.5 | √√
膝围/2 | 18.6 | 19.3 | 20 | 20.7 | 21.4 | 22.3 | 23.2 | 膝围/2 | √√ | √+1 | √√ | √√ | √√
脚口/2 | 16 | 16.5 | 17 | 17.5 | 18 | 18.7 | 19.4 | 脚口/2（平量） | √√ | √√ | √√ | √√ | √√
前裆长 含腰 | 26.7 | 27.4 | 28 | 28.6 | 29.3 | 29.9 | 30.6 | 前裆长 含腰 | √-0.2 | √√ | √-0.2 | √√ | -1-1.5
后裆长 含腰 | 37.2 | 38.1 | 39 | 40.1 | 41.2 | 42.3 | 43.4 | 后裆长 含腰 | √√ | √+1 | √√ | √√ | √√
前门襟长（不含腰） | 13.5 | 13.5 | 14 | 14 | 15.5 | 15.5 | 15.5 | 前门襟长 不含腰 | √√ | √√ | √√ | √√ | -2-2
前插袋 | 15.5 | 15.5 | 16 | 16 | 17.5 | 17.5 | 17.5 | 前插袋 | √√ | -0.5-1 | -1-0.5 | √√ | √√
腰头高 | 4 | 4 | 4 | 4 | 4 | 4 | 4 | 腰头宽 | √√ | √√ | √√ | +0.5√ | √√
备注：
初期请洗测2-3件，有问题的另加测量数量。 | [7 empty] | 验货时间：1.12 |  | 跟单QC:全昌根 |  | 工厂负责人：袁旗红

## 尾期验货3 (hidden)
QC出货报告书
订单类别 | ODM |  | 款号 | TAMMBL81759 | 产品名称 | 男式旅行长裤 |  | 生产工厂 | 珲春博杨
订单数量 | 3250 |  | 合同日期 | 2022.12.31交803件，1.26号797件，2.5号495件，2.23号1155件 |  |  | 检验资料确认
色/号型数 | 3 | 6 | 交货形式 | 入天津库 |  |  | 面料第三方合格报告 |  | 有 | 无
验货次数 | 1 |  | 非直发 | 苏州库 | 天津库 | 直发 | 成品第三方合格报告 |  | 有 | 无
验货数量 | 80 |  | 入仓数量 |  | 803 |  | 中期检验报告 |  | 有 | 无
检验方式 | 全检 | 抽检 | 免检 | 复检 | 再复检 | 采购凭证编号：CGDD22110200118
中期检验重大改善项目 |  | 有 | 无 | 改善结果 | 已改善
全色耐洗水测试 |  | 有 | 无 | 洗后结果 | 无异常 | 洗水前后缩量正常
【附属资料确认】
洗水唛 | 正 | 误 |  | 印、绣花 | 正 | 误 |  | 装箱数量 | 正 | 误
合格证 | 正 | 误 |  | 缝纫用线 | 正 | 误 |  | 箱唛表示 | 正 | 误
吊牌 | 正 | 误 |  | 包装方式 | 正 | 误 |  | 纸箱规格 | 正 | 误
【检验时成品完成情况及检验明细】
①成品完成比例（%）：95%
②检验明细：
深卡其：1#/2#
黑色：3#/4#
深灰：
共抽验4箱，每箱15件，合计：60件
②规格异常情况 |  | 有 | 无
情况说明：
【问题点描述】
码边线迹不良一件
【检验结果】
合格：（正常接收） |  |  | 不合格： |  | ①返工翻修 |  | ②让步接受 |  | ③拒绝接收
备注：
检验部门 | 服装QC部门 |  | 检验人 | 全昌根 | 查验时间 | 11.24 | 工厂负责人

## 验货尺寸表3 (hidden)
QC规格测量表
款号 | TAMMBL81759 |  | 品名 | 男式旅行九分裤 |  |  | 生产工厂 | 延吉博杨
部位名称 | 指示规格 FINAL SPEC | [5 empty] | 样品规格 SAMPLE SPEC
| S | M | L | XL | XXL | XXXL |  | S | M | L | XL | XXL | XXXL | 4XL
| 165/80B | 170/84B | 175/88B | 180/92B | 185/96B | 190/100B |  | 165/88B | 170/92B | 175/96B | 180/100B | 185/104B | 190/108B | 195/112B
裤外侧长 | 91.8 | 93.9 | 96 | 98.1 | 100.2 | 102.3 | 裤外侧长 | -1.5 | √√ | -0.5-0.5 | -1.5 | -1.5 | -0.5-0.5
内裆长 | 66 | 67.5 | 69 | 70.5 | 72 | 73.5 | 内裆长 | -1-1 | √√ | √√ | -1-1 | -1-1 | √√
腰围 平量 | 76 | 80 | 84 | 88 | 93 | 99 | 腰围 平量 | -2-2 | √√ | √√ | √√ | -0.5-0.5 | -1-1
腰围 拉量 | 94 | 98 | 102 | 106 | 111 | 117 | 腰围 拉量 | √√ | √√ | √+1 | √√ | √√ | √+1
臀围 | 100.8 | 104.4 | 108 | 112 | 116 | 120 | 臀围 | -2-2 | √√ | -2√ | -2-2 | -2-2 | -2√
腿围/2 | 30.5 | 31.65 | 32.8 | 34.1 | 35.4 | 36.7 | 腿围/2 | √√ | √√ | -0.5-1 | -1.2-0.3 | √√ | -0.5-1
膝围/2 | 21.6 | 22.3 | 23 | 23.7 | 24.4 | 25.3 | 膝围/2 | √√ | √+1 | √√ | -0.7-1 | √√ | √√
脚口/2（平量） | 17 | 17.5 | 18 | 18.5 | 19 | 19.7 | 脚口/2（平量） | √√ | √√ | √√ | +0.4-0.3 | √√ | √√
前裆长 含腰 | 27.2 | 27.9 | 28.5 | 29.1 | 29.8 | 30.4 | 前裆长 含腰 | √-0.2 | √√ | √-0.2 | -0.7-0.7 | -2-2 | √-0.2
后裆长 含腰 | 40.2 | 41.1 | 42 | 43.1 | 44.2 | 45.3 | 后裆长 含腰 | √√ | √+1 | √√ | √√ | √√ | √√
前门襟长 不含腰 | 14.5 | 14.5 | 15 | 15 | 16.5 | 16.5 | 前门襟长 不含腰 | √√ | √√ | √√ | √√ | -2-2 | √√
前插袋 | 16.5 | 16.5 | 17 | 17 | 18.5 | 18.5 | 前插袋 | √-0.2 | -2-1 | -1-1.5 | -1.5-1 | √√ | √√
腰头宽 | 4.5 | 4.5 | 4.5 | 4.5 | 4.5 | 4.5 | 腰头宽 | √√ | -0.5-0.5 | -0.5-0.5 | +0.5√ | √√ | √√
备注：
初期请洗测2-3件，有问题的另加测量数量。 | [6 empty] | 验货时间：2022.12.21 |  | 跟单QC:全昌根 |  | 工厂负责人：

## 1.面料验布
TOREAD-面料验布测试报告登记表
序号 | 缸号 | 面料布种编号 | 颜色 | 涉及到的款号 | 供应商 | 自检报告 | 匹头条实物样 | 疵点 | 断纱 | 色点 | 色杠 | 折痕 | 合计数量 | 备注
[8 empty] | 数量 | 数量 | 数量 | 数量 | 数量
1 | 9539# | 70D尼龙四面弹 | 深灰 | TAMMBL82760 | ODM |  |  | 1 |  | 2 |  | 1 | 4 | YES
2 | 9498# | 70D尼龙四面弹 | 深卡其 | TAMMBL82760 | ODM |  |  |  | 2 |  |  | 2 | 4 | YES
3 | 9499# | 70D尼龙四面弹 | 黑色 | TAMMBL82760 | ODM |  |  |  |  | 1 |  |  | 1 | YES
制表时间：12/1 | [8 empty] | 测试人签名：袁旗红
测试要求： 1、面料到厂第一时间做测试，根据面料的实际情况，可每缸抽取1-2卷过验布机。

## 2.面料缩率
TOREAD-面料缩率检测测试报告登记表
序号 | 供应商 | 缸号 | 面料布种编号 | 颜色 | 涉及到的款号 | 气缩 |  | 水缩 |  | 累计缩率 | 边中差，头尾差，实测结果 | 判定结果是否合格
[6 empty] | 径向百分比 | 纬向百分比 | 径向百分比 | 纬向百分比
| ODM | 9560# | 70D尼龙四面弹 | 冷木灰 | TAMMBL82760 | ODM | 2% |  |  |  |  | YES
| ODM | 9561# | 70D尼龙四面弹 | 冷木灰 | TAMMBL82760 | ODM | 2% |  |  |  |  | YES
| ODM | 9499# | 70D尼龙四面弹 | 黑色 | TAMMBL82760 | ODM | 2% |  |  |  |  | YES
制表时间：12-5 | [6 empty] | 测试人签名：袁旗红
测试要求： 1、面料到厂第一时间做测试，根据面料的实际情况，可每缸抽取1-2卷测试。 2、取布样中间部位测试，测试大小：50cmX50cm。 3、先烫缩后水洗【同一块面料进行两种测试】。（烫缩：110°-120度；洗缩：30°40分钟洗缩） 4、常规面料醒料24小时，弹力面料必须放料时长达到48小时以上。 5、测试边中色差、头尾色差情况（缝制9宫格查看）。

## 3.面料互染
TOREAD-面辅料互染测试报告登记表
项目 | 供应商 | 缸号 | 面料布种编号 | 颜色 | 涉及到的款号 | 物料1 |  |  | 物料2 |  |  | 物料3 |  |  | 物料4 |  |  | 物料5 |  |  | 结果 | 备注
[6 empty] | 物料编号 | 品名 | 供应商 | 物料编号 | 品名 | 供应商 | 物料编号 | 品名 | 供应商 | 物料编号 | 品名 | 供应商 | 物料编号 | 品名 | 供应商
洗测1次 | ODM面料 | 9560# | 70D尼龙四面弹 | 冷木灰 | TAMMBL82760 |  | 经编网布 | ODM |  | 探路者扁抽绳（默认LOGO白色） | ODM |  | 平面印花1 | ODM |  | 主标 | OEM |  |  |  | 合格
[6 empty] | 物料6 |  |  | 物料7 |  |  | 物料8 |  |  | 物料9 |  |  | 物料10
[6 empty] | 物料编号 | 品名 | 供应商 | 物料编号 | 品名 | 供应商 | 物料编号 | 品名 | 供应商 | 物料编号 | 品名 | 供应商 | 物料编号 | 品名 | 供应商
[6 empty] | 物料11 |  |  | 物料12 |  |  | 物料13 |  |  | 物料14 |  |  | 物料15
[6 empty] | 物料编号 | 品名 | 供应商 | 物料编号 | 品名 | 供应商 | 物料编号 | 品名 | 供应商 | 物料编号 | 品名 | 供应商 | 物料编号 | 品名 | 供应商
[6 empty] | 物料11 |  |  | 物料12 |  |  | 物料13 |  |  | 物料14 |  |  | 物料15
[6 empty] | 物料编号 | 品名 | 供应商 | 物料编号 | 品名 | 供应商 | 物料编号 | 品名 | 供应商 | 物料编号 | 品名 | 供应商 | 物料编号 | 品名 | 供应商
洗测2次 | ODM面料 | 9499# | 70D尼龙四面弹 | 黑色 | TAMMBL82760 |  | 经编网布 | ODM |  | 探路者扁抽绳（默认LOGO白色） | ODM |  | 平面印花1 | ODM |  | 主标 | OEM |  |  |  | 合格
[6 empty] | 物料6 |  |  | 物料7 |  |  | 物料8 |  |  | 物料9 |  |  | 物料10
[6 empty] | 物料编号 | 品名 | 供应商 | 物料编号 | 品名 | 供应商 | 物料编号 | 品名 | 供应商 | 物料编号 | 品名 | 供应商 | 物料编号 | 品名 | 供应商
[6 empty] | 物料11 |  |  | 物料12 |  |  | 物料13 |  |  | 物料14 |  |  | 物料15
[6 empty] | 物料编号 | 品名 | 供应商 | 物料编号 | 品名 | 供应商 | 物料编号 | 品名 | 供应商 | 物料编号 | 品名 | 供应商 | 物料编号 | 品名 | 供应商
[6 empty] | 物料11 |  |  | 物料12 |  |  | 物料13 |  |  | 物料14 |  |  | 物料15
[6 empty] | 物料编号 | 品名 | 供应商 | 物料编号 | 品名 | 供应商 | 物料编号 | 品名 | 供应商 | 物料编号 | 品名 | 供应商 | 物料编号 | 品名 | 供应商
制表时间：12-8 | [8 empty] | 测试人签名：袁旗红
测试要求： 1、面辅料到厂第一时间做测试，根据面料的实际情况，每色每缸做。 2、水温40°洗水40分钟，机洗一个程序，洗水共计5次。

## 4.面料静水压
TOREAD-面料5点水压测试报告登记表
日期 | 批号 | 物料编号 | 颜色 | 涉及到的款号 | 供应商 | 上午(时间） | 测试条件 | 下午（时间） | 测试条件 | 加班（时间） | 测试条件 | 结果 | 备注
合格
合格
合格
合格
合格
合格
合格
合格
合格
合格
合格
合格
合格
合格
合格
合格
合格
合格
合格
合格
合格
合格
合格
合格
合格
合格
制表时间： | [7 empty] | 测试人签名：
测试要求： 1、面料到厂第一时间做测试，根据面料的实际情况，每色每缸抽取1-2卷测试。 2、成衣制作时每天、每款、每色、每号需做水压测试。

## 5.特殊工艺测试
TOREAD-特殊工艺测试报告登记表
项目 | 供应商 | 缸号 | 面料布种编号 | 颜色 | 涉及到的款号 | 使用部位 | 物料工艺1 | 物料工艺2 | 物料工艺3 | 结果 | 备注
制表时间： | [6 empty] | 测试人签名：
测试要求： 1、胶条、装饰胶膜、印花类、生粘、激光开孔类 2、每款上线前做测试。 3、水温40°洗水40分钟，机洗一个程序，洗水共计5次。

## 6.织带类缩率测试
TOREAD - 织带类缩率测试报告登记表
序号 | 供应商 | 物料编号 | 颜色 | 涉及到的款号 | 气烫缩 | 水缩 | 累计缩率 | 判定结果是否合格
[5 empty] | 经向百分比 | 径向百分比
制表时间： |  |  |  |  | 测试人签名：
测试要求： 1、织带及弹力织带、像根松紧、包边条等到厂后第一时间，做测试。