## 工作内容
生产工厂前期资料准备：
1 | 下单明细及货期进度
2 | 收集工艺资料
3 | 产前样衣分析
4 | 工厂排产计划收集
5 | 开裁前召开产前会议并拍照
6 | 工厂业务每周3下班前提交（每周生产进度表)
7 | 面料辅料到厂7个工作日内完成抽检记录（6个表格）；检验结果回执给材料商、探路者质量负责人（QC）
首期验货资料及条件：
1 | 生产线出成品10件左右
2 | 业务员提前3个工作日发OA验货申请
3 | 查看面料辅料的验货记录，按款核对清楚并提交给探路者质量负责人（QC）（Excel格式）（1-6测试表）
4 | 跟踪面料辅料到厂7个工作日内验货过程
5 | 提交实物检验图片和视频
6 | 工厂检验员拍照首期验货过程及生产线情况，（洗标主标，问题点
7 | 寄3-5件给QC洗测（熨烫平整），我司留底一件首件，并发OA说明
8 | 工厂首件验货填写（首期验货报告）+洗水前后规格表（Excel格式）
9 | OA申请首期：格式写明上线时间、已出成品件数、寄评定样衣明细、收件人、快递单号。
中期验货资料及条件：
1 | 生产线下50%，包装20%
2 | 业务员提前3个工作日发OA中期验货申请
3 | 提交并核对面料第3方检测报告内各项功能信息与洗标及吊牌是否吻合
4 | 齐色错码各号型2件给我司QC洗测，并发QA说明
5 | 工厂检验员拍照和拍视频中期验货过程及生产线情况（纸箱，未拆袋产品，洗标主标，合格证，问题产品
6 | 工厂中期验货填写(中期验货报告)+测量成衣洗水前后尺寸表（Excel格式）
7 | OA申请中期：格式写明已出成品件数、已包装数量、寄评定样衣明细、收件人、快递单号。
尾期验货资料及条件：
1 | 全部下机，包装95%
2 | 业务员提前5个工作日发OA尾期验货申请
3 | 提交并核对面料和成衣第3方检测报告各项功能及吊牌信息是否吻合
4 | 工厂验货过程视频和拍照片（纸箱，未拆袋的产品，合格证及功能吊牌+各色组洗标主标，问题产品，称重照片。
5 | 工厂尾期验货填写（尾期验货报告）+齐色错码各3件以上规格测量尺寸表（Excel格式）
6 | 按公司要求按出货量比例抽验，并记录抽箱号及问题产品和数量
7 | OA申请尾期：格式写明已包装完成款式、数量、自验货时间（直发款约验货时间）、出货箱单。
注：适用于自主管理类工厂

## AQL2.5验货
探路者尾期验货抽验标准
|  | AQL1.0 |  | AQL2.5 |  | AQL4.0
整批数量 | 抽验数量 | Ac | Re | Ac | Re | Ac | Re
≤90 | 13 | 0 | 1 | 0 | 1 | 1 | 2
91-150 | 20 | 0 | 1 | 1 | 2 | 2 | 3
151-280 | 32 | 0 | 1 | 2 | 3 | 3 | 4
281-500 | 50 | 1 | 2 | 3 | 4 | 5 | 6
501-1200 | 80 | 2 | 3 | 5 | 6 | 7 | 8
1201-3200 | 125 | 3 | 4 | 7 | 8 | 10 | 11
3201-10000 | 200 | 5 | 6 | 10 | 11 | 14 | 15
10001-35000 | 315 | 7 | 8 | 14 | 15 | 21 | 22
注：探路者验货按照AQL2.5验货标准实行

## 尾期
QC出货报告书
订单类别 | 期货 |  | 款号 | TAMMAL82542 | 产品名称 | 女式旅行裤 |  | 生产工厂 | 探越（天津）
订单数量 | 4285 |  | 合同日期 | 2022-12-05 |  |  | 检验资料确认
色/号型数 | 2 | 5 | 交货形式 | 工厂送货 |  |  | 面料第三方合格报告 |  | 有 | 无
验货次数 | 1 |  | 非直发 | 苏州库 | 天津库 | 直发 | 成品第三方合格报告 |  | 有 | 无
验货数量 | 125 |  | 入仓数量 |  | 2480 |  | 中期检验报告 |  | 有 | 无
检验方式 | 全检 | 抽检 | 免检 | 复检 | 再复检 | 采购凭证编号：
中期检验重大改善项目 |  | 有 | 无 | 改善结果 | 已改善
全色耐洗水测试 |  | 有 | 无 | 洗后结果 | 无异常 | 洗水前后缩量正常
【附属资料确认】
洗水唛 | 正 | 误 |  | 印、绣花 | 正 | 误 |  | 装箱数量 | 正 | 误
合格证 | 正 | 误 |  | 缝纫用线 | 正 | 误 |  | 箱唛表示 | 正 | 误
吊牌 | 正 | 误 |  | 包装方式 | 正 | 误 |  | 纸箱规格 | 正 | 误
【检验时成品完成情况及检验明细】
①成品完成比例（%）：95%
②检验明细：
黑色47.48.55.23.25.
藏蓝1.12.35.59.36.
②规格异常情况 |  | 有 | 无
情况说明：
【问题点描述】
1.脚口重线不良1件
2.开线1件
【检验结果】
合格：（正常接收） |  |  | 不合格： |  | ①返工翻修 |  | ②让步接受 |  | ③拒绝接收
备注： | 请按照以上提出的问题点改正
此次出货2480件，按照探路者要求抽箱验货125件，返修2件，未超标，同意出货。
检验部门 | 服装QC部门 |  | 检验人 | 杨金玲 | 查验时间 | 2023-02-12 | 工厂负责人 |  | 李晓龙

## 验货尺寸表
QC规格测量表
款号 | TAMMAL82542 |  | 品名 | 女式旅行裤 |  | 女式旅行裤
部位名称 | 指示规格 FINAL SPEC
| XS | S | M | L | XL | 藏蓝S | 黑色M | 藏蓝L | 黑色XL | 藏蓝XXL
| 150/70B | 155/74B | 160/78B | 165/82B | 170/86B | 155/74B | 160/78B | 165/82B | 170/86B | 175/90B
裤外侧长 | 97.9 | 100 | 102.1 | 104.2 | 106.3 | -0.8√-0.8 | 0.0.+1 | +0.5+1.2 | -1-0.8+1 | √+1.1+1.2
内裆长 | 70.5 | 72 | 73.5 | 75 | 76.5 | √+1+1.2 | 1.0.0 | 0.0 | .0.0+0.6 | 0.0
腰围（平量） | 72 | 76 | 80 | 85 | 91 | +0.6+1-1 | 0.0.+1 | 1.0.0. | 0.0.-0.6 | 1.0.0
腰围（拉量） | 81 | 85 | 89 | 94 | 100 | -0.7.0 | 1.0.0 | 1+0.6 | -0.2 | 1+0.6
臀围 | 92.4 | 96 | 100 | 104 | 108 | -0.2√ | .0.0—0.5 | -0.1.0. | 1√1 | -0.1√
腿围/2 | 27.85 | 29 | 30.3 | 31.6 | 32.9 | 0.3.0.0 | .0.0 | 1+0.7 | 0.8 | 1+0.7
膝围/2 | 20.3 | 21 | 21.7 | 22.4 | 23.3 | -0.8√-0.8 | .0.0—0.6 | -0.2√ | 1√2 | -0.2√
脚口/2（长裤） | 16.5 | 17 | 17.5 | 18 | 18.7 | 1.3√ | 3√√ | 1+0.8 | 1.8 | 1+0.8
前裆长 含腰 | 27.9 | 28.5 | 29.1 | 29.8 | 30.4 | .0.0+1.1 | √√+0.6 | .0.0 | .0.0 | .0.0
后裆长 含腰 | 37.1 | 38 | 39.1 | 40.2 | 41.3 | √+1.2+1 | √√√ | √+0.6+0.5 | .0.0 | √+0.8+0.5
前门襟长（不含腰） | 13.5 | 14 | 14 | 15.5 | 15.5 | .0.0 | .0.0-0.4√ | .0.0 | √-0.5-0.6 | .0.0
备注：
齐色齐码各2-3件，有问题的另加测量数量。
[7 empty] | 跟单QC: |  | 工厂负责人：

## 1.面料验布
TOREAD-面料验布测试报告登记表
序号 | 缸号 | 面料布种编号 | 颜色 | 涉及到的款号 | 供应商 | 自检报告 | 匹头条实物样 | 疵点 | 断纱 | 色点 | 色杠 | 折痕 | 合计数量 | 备注
[8 empty] | 数量 | 数量 | 数量 | 数量 | 数量
1 | 6 | FK06930 | 19SS黑色/E77// | TAMMAL82542 | 福建宏港 | 有 | 有 | 2 | 1 | 2 | 1 | 3 | 9 | YES
2 | 12 | FK06930 | 22FW蓝黑/O47// | TAMMAL82542 | 福建宏港 | 有 | 有 | 3 | 1 | 1 | 1 | 3 | 9 | YES
制表时间：2022-10-25 | [8 empty] | 测试人签名：尹振合
测试要求： 1、面料到厂第一时间做测试，根据面料的实际情况，可每缸抽取1-2卷过验布机。

## 2.面料缩率
TOREAD-面料缩率检测测试报告登记表
序号 | 供应商 | 缸号 | 面料布种编号 | 颜色 | 涉及到的款号 | 气缩 |  | 水缩 |  | 累计缩率 | 边中差，头尾差，实测结果 | 判定结果是否合格
[6 empty] | 径向百分比 | 纬向百分比 | 径向百分比 | 纬向百分比
1 | 福建宏港 | 6 | FK06930 | 19SS黑色/E77// | TAMMAL82542 | 0.3 | 0.2 | 0.4 | 0.3 | 1.2 | 有轻微色差 | YES
2 | 福建宏港 | 12 | FK06930 | 22FW蓝黑/O47// | TAMMAL82542 | 0.2 | 0.2 | 0.4 | 0.3 | 1.1 | 有轻微色差 | YES
制表时间：2022-10-25 | [6 empty] | 测试人签名：尹振合
测试要求： 1、面料到厂第一时间做测试，根据面料的实际情况，可每缸抽取1-2卷测试。 2、取布样中间部位测试，测试大小：50cmX50cm。 3、先烫缩后水洗【同一块面料进行两种测试】。（烫缩：110°-120度；洗缩：30°40分钟洗缩） 4、常规面料醒料24小时，弹力面料必须放料时长达到48小时以上。 5、测试边中色差、头尾色差情况（缝制9宫格查看）。

## 3.面料互染
TOREAD-面辅料互染测试报告登记表
项目 | 供应商 | 缸号 | 面料布种编号 | 颜色 | 涉及到的款号 | 物料1 |  |  | 物料2 |  |  | 物料3 |  |  | 物料4 |  |  | 物料5 |  |  | 结果 | 备注
[6 empty] | 物料编号 | 品名 | 供应商 | 物料编号 | 品名 | 供应商 | 物料编号 | 品名 | 供应商 | 物料编号 | 品名 | 供应商 | 物料编号 | 品名 | 供应商
洗测1次 | 福建宏港 | 11 | FK06930 | 19SS黑色/E77// | TAMMAL82542 | CS00049 | 探路者LOGO手感漆头扁抽绳 | 东莞泰丰 | CS00049 | 探路者LOGO手感漆头扁抽绳 | 东莞泰丰 | [9 empty] | 染色 | NO
[6 empty] | 物料6 |  |  | 物料7 |  |  | 物料8 |  |  | 物料9 |  |  | 物料10
[6 empty] | 物料编号 | 品名 | 供应商 | 物料编号 | 品名 | 供应商 | 物料编号 | 品名 | 供应商 | 物料编号 | 品名 | 供应商 | 物料编号 | 品名 | 供应商
洗测2次 | 福建宏港 | 23 | FK06930 | 22FW蓝黑/O47// | TAMMAL82542 | CS00049 | 探路者LOGO手感漆头扁抽绳 | 东莞泰丰 | CS00049 | 探路者LOGO手感漆头扁抽绳 | 东莞泰丰 | [9 empty] | 染色 | NO
洗测3次
洗测4次 | 福建宏港 | 2 | FK06930 | 22FW蓝黑/O47// | TAMMAL82542
洗测5次
制表时间：2022-10-25 | [8 empty] | 测试人签名：李泽峰
测试要求： 1、面辅料到厂第一时间做测试，根据面料的实际情况，每色每缸做。 2、水温40°洗水40分钟，机洗一个程序，洗水共计5次。

## 4.面料静水压
TOREAD-面料5点水压测试报告登记表
日期 | 缸号 | 面料布种编号 | 颜色 | 涉及到的款号 | 供应商 | 上午(时间） | 测试条件 | 下午（时间） | 测试条件 | 加班（时间） | 测试条件 | 结果 | 备注
日期 | 批号 | 物料编号 | 颜色 | 涉及到的款号 | 供应商 | 上午(时间） | 测试条件 | 下午（时间） | 测试条件 | 加班（时间） | 测试条件 | 结果 | 备注
制表时间： | [7 empty] | 测试人签名：
测试要求： 1、面料到厂第一时间做测试，根据面料的实际情况，每色每缸抽取1-2卷测试。 2、成衣制作时每天、每款、每色、每号需做水压测试。

## 5.特殊工艺测试
TOREAD-特殊工艺测试报告登记表
项目 | 供应商 | 缸号 | 面料布种编号 | 颜色 | 涉及到的款号 | 使用部位 | 物料工艺1 | 物料工艺2 | 物料工艺3 | 结果 | 备注
洗测1次 | 冠荣 | 11 | FK06930 | 22FW蓝黑/O47// | TAMMAL82542 | 前片 | TOREAD立体胶膜底转移标（5.5CM） |  |  |  | YES
洗测2次 | 冠荣 | 23 | FK06930 | 19SS黑色/E77// | TAMMAL82542 | 前片 | 视野高周波转移标 |  |  |  | YES
洗测3次 | 冠荣 | 11 | FK06930 | 22FW蓝黑/O48// | TAMMAL82542 | 前片 | TOREAD立体胶膜底转移标（5.6CM） |  |  |  | YES
洗测4次 | 冠荣 | 23 | FK06930 | 19SS黑色/E78// | TAMMAL82542 | 前片 | 视野高周波转移标 |  |  |  | YES
洗测5次 | 冠荣 | 11 | FK06930 | 22FW蓝黑/O49// | TAMMAL82542 | 前片 | TOREAD立体胶膜底转移标（5.7CM） |  |  |  | YES
洗测6次 | 冠荣 | 23 | FK06930 | 19SS黑色/E79// | TAMMAL82542 | 前片 | 视野高周波转移标 |  |  |  | YES
制表时间：2022-11-25 | [6 empty] | 测试人签名：魏永军
测试要求： 1、胶条、装饰胶膜、印花类、生粘、激光开孔类 2、每款上线前做测试。 3、水温40°洗水40分钟，机洗一个程序，洗水共计5次。

## 6.织带类缩率测试
TOREAD - 织带类缩率测试报告登记表
序号 | 供应商 | 物料编号 | 颜色 | 涉及到的款号 | 气烫缩 | 水缩 | 累计缩率 | 判定结果是否合格
[5 empty] | 经向百分比 | 径向百分比
| 东莞泰丰 | CS00049 | 19SS黑色/E77/ | TAMMAL82542 | 0.2 | 0.2
制表时间：2022-10-25 |  |  |  |  | 测试人签名：魏永军
测试要求： 1、织带及弹力织带、像根松紧、包边条等到厂后第一时间，做测试。