## 1.面料验布
TOREAD-面料验布测试报告登记表
序号 | 缸号 | 面料布种编号 | 颜色 | 涉及到的款号 | 供应商 | 自检报告 | 匹头条实物样 | 疵点 | 断纱 | 色点 | 色杠 | 折痕 | 合计数量 | 备注
[8 empty] | 数量 | 数量 | 数量 | 数量 | 数量
1 | 1\2—1 | 20D尼龙UPF50 | 19SS白色-658-170 | QAZZBL85634 |  | 有 |  | 5 |  | 3 |  |  | 8 | YES
| 1\1 | 20D尼龙UPF50 | 21SS香水紫色434-220 | QAZZBL85634 |  | 有 |  | 4 |  | 2 | 2 | 2 | 10 | YES
| 1\2—1 | 20D尼龙UPF50 | 22SS原野緑219-260 | QAZZBL85634 |  | 有 |  | 3 |  | 5 |  | 3 | 11 | YES
| 1\1 | 20D尼龙UPF50 | 23SS晴空蓝 | QAZZBL85634 |  | 有 |  | 3 | 2 |  | 2 | 3 | 10 | YES
| 1\1 | 20D尼龙UPF50 | 23SS鸡尾緑 | QAZZBL85634 |  | 有 |  | 5 |  | 5 |  | 1 | 11 | YES
| 1\1 | 20D尼龙UPF50 | 23SS海贝粉101 | QAZZBL85634 |  | 有 |  | 2 |  |  |  | 3 | 5 | YES
| 1\1 | 20D尼龙UPF50 | 22SS航海兰431-570 | QAZZBL85634 |  | 有 |  | 5 |  | 2 |  |  | 7 | YES
| 1\1 | 涤纶超轻小网眼 | 白色 | QAZZBL85634 |  | 有 |  | 7 |  | 5 |  |  | 12 | YES
制表时间：2022/10/28 | [8 empty] | 测试人签名：张彩云
测试要求： 1、面料到厂第一时间做测试，根据面料的实际情况，可每缸抽取1-2卷过验布机。

## 2.面料缩率
TOREAD-面料缩率检测测试报告登记表
序号 | 供应商 | 缸号 | 面料布种编号 | 颜色 | 涉及到的款号 | 气缩 |  | 水缩 |  | 累计缩率 | 边中差，头尾差，实测结果 | 判定结果是否合格
[6 empty] | 径向百分比 | 纬向百分比 | 径向百分比 | 纬向百分比
1 |  | 1\2—1 | 20D尼龙UPF50 | 19SS白色-658-170 | QAZZBL85634 | 2% |  | 2% |  | 4% | 2cm | YES
2 |  | 1\1 | 20D尼龙UPF50 | 21SS香水紫色434-220 | QAZZBL85634 | 2% |  | 1% |  | 3% | 2cm | YES
3 |  | 1\1R2 | 20D尼龙UPF50 | 22SS原野緑219-260 | QAZZBL85634 | 2% |  | 1% |  | 3% | 2cm | YES
4 |  | 1\1 | 20D尼龙UPF50 | 23SS晴空蓝 | QAZZBL85634 | 1% |  | 2% |  | 3% | 1.5cm | YES
5 |  | 1\1 | 20D尼龙UPF50 | 23SS鸡尾緑 | QAZZBL85634 | 2% |  | 2% |  | 4% | 2cm | YES
6 |  | 1\1 | 20D尼龙UPF50 | 23SS海贝粉101 | QAZZBL85634 | 2% |  | 2% |  | 4% | 2cm | YES
7 |  | 1\1 | 20D尼龙UPF50 | 22SS航海兰431-570 | QAZZBL85634 | 1% |  | 1% |  | 2% | 1cm | YES
8 |  | 1\1 | 涤纶超轻小网眼 | 白色 | QAZZBL85634 | 2% |  | 2% |  | 4% | 2cm | YES
制表时间：2022/11/2 | [6 empty] | 测试人签名：张彩云
测试要求： 1、面料到厂第一时间做测试，根据面料的实际情况，可每缸抽取1-2卷测试。 2、取布样中间部位测试，测试大小：50cmX50cm。 3、先烫缩后水洗【同一块面料进行两种测试】。（烫缩：110°-120度；洗缩：30°40分钟洗缩） 4、常规面料醒料24小时，弹力面料必须放料时长达到48小时以上。 5、测试边中色差、头尾色差情况（缝制9宫格查看）。

## 3.面料互染
TOREAD-面辅料互染测试报告登记表
项目 | 供应商 | 缸号 | 面料布种编号 | 颜色 | 涉及到的款号 | 物料1 |  |  | 物料2 |  |  | 物料3 |  |  | 物料4 |  |  | 物料5 |  |  | 结果 | 备注
[6 empty] | 物料编号 | 品名 | 供应商 | 物料编号 | 品名 | 供应商 | 物料编号 | 品名 | 供应商 | 物料编号 | 品名 | 供应商 | 物料编号 | 品名 | 供应商
洗测1次 |  | 1\2—1 | 20D尼龙UPF50 | 航海蓝 | QAZZBL85634 | G22SS2910 | 20D尼龙UPF50 | 嘉兴台华 | G10SS0390 | 涤纶超轻小网眼 | 福建乾丰 | G22SS2910 | 20D尼龙UPF50 | 嘉兴台华 | WX00005 | 3#尼龙开尾反装TR032拉头 | WX | ZM00075 | 童装主标 | 常美 | 合格
[6 empty] | 物料6 |  |  | 物料7 |  |  | 物料8 |  |  | 物料9 |  |  | 物料10
[6 empty] | 物料编号 | 品名 | 供应商 | 物料编号 | 品名 | 供应商 | 物料编号 | 品名 | 供应商 | 物料编号 | 品名 | 供应商 | 物料编号 | 品名 | 供应商
[6 empty] | SJ00004 | 松紧带1cm | 东莞泰丰 | BZ00035 | 水洗标 | 宝绅科技
洗测2次 |  | 1\1R2 | 20D尼龙UPF50 | 晴空蓝 | QAZZBL85634 | 物料1 |  |  | 物料2 |  |  | 物料3 |  |  | 物料4 |  |  | 物料5 |  |  | 合格
[6 empty] | 物料编号 | 品名 | 供应商 | 物料编号 | 品名 | 供应商 | 物料编号 | 品名 | 供应商 | 物料编号 | 品名 | 供应商 | 物料编号 | 品名 | 供应商
[6 empty] | G22SS2910 | 20D尼龙UPF50 | 嘉兴台华 | G10SS0390 | 涤纶超轻小网眼 | 福建乾丰 | G22SS2910 | 20D尼龙UPF50 | 嘉兴台华 | WX00005 | 3#尼龙开尾反装TR032拉头 | WX | ZM00075 | 童装主标 | 常美
[6 empty] | 物料6 |  |  | 物料7 |  |  | 物料8 |  |  | 物料9 |  |  | 物料10
[6 empty] | 物料编号 | 品名 | 供应商 | 物料编号 | 品名 | 供应商 | 物料编号 | 品名 | 供应商 | 物料编号 | 品名 | 供应商 | 物料编号 | 品名 | 供应商 | 合格
[6 empty] | SJ00004 | 松紧带1cm | 东莞泰丰 | BZ00035 | 水洗标 | 宝绅科技
洗测3次 |  | 1\2—1 | 20D尼龙UPF50 | 原野绿 | QAZZBL85634 | 物料1 |  |  | 物料2 |  |  | 物料3 |  |  | 物料4 |  |  | 物料5
[6 empty] | 物料编号 | 品名 | 供应商 | 物料编号 | 品名 | 供应商 | 物料编号 | 品名 | 供应商 | 物料编号 | 品名 | 供应商 | 物料编号 | 品名 | 供应商
[6 empty] | G22SS2910 | 20D尼龙UPF50 | 嘉兴台华 | G10SS0390 | 涤纶超轻小网眼 | 福建乾丰 | G22SS2910 | 20D尼龙UPF50 | 嘉兴台华 | WX00005 | 3#尼龙开尾反装TR032拉头 | WX | ZM00075 | 童装主标 | 常美 | 合格
[6 empty] | 物料6 |  |  | 物料7 |  |  | 物料8 |  |  | 物料9 |  |  | 物料10
[6 empty] | 物料编号 | 品名 | 供应商 | 物料编号 | 品名 | 供应商 | 物料编号 | 品名 | 供应商 | 物料编号 | 品名 | 供应商 | 物料编号 | 品名 | 供应商
[6 empty] | SJ00004 | 松紧带1cm | 东莞泰丰 | BZ00035 | 水洗标 | 宝绅科技
洗测4次 |  | 1\1 | 20D尼龙UPF50 | 海贝粉 | QAZZBL85634 | 物料1 |  |  | 物料2 |  |  | 物料3 |  |  | 物料4 |  |  | 物料5 |  |  | 合格
[6 empty] | 物料编号 | 品名 | 供应商 | 物料编号 | 品名 | 供应商 | 物料编号 | 品名 | 供应商 | 物料编号 | 品名 | 供应商 | 物料编号 | 品名 | 供应商
[6 empty] | G22SS2910 | 20D尼龙UPF50 | 嘉兴台华 | G10SS0390 | 涤纶超轻小网眼 | 福建乾丰 | G22SS2910 | 20D尼龙UPF50 | 嘉兴台华 | WX00005 | 3#尼龙开尾反装TR032拉头 | WX | ZM00075 | 童装主标 | 常美
[6 empty] | 物料6 |  |  | 物料7 |  |  | 物料8 |  |  | 物料9 |  |  | 物料10
[6 empty] | 物料编号 | 品名 | 供应商 | 物料编号 | 品名 | 供应商 | 物料编号 | 品名 | 供应商 | 物料编号 | 品名 | 供应商 | 物料编号 | 品名 | 供应商 | 合格
[6 empty] | SJ00004 | 松紧带1cm | 东莞泰丰 | BZ00035 | 水洗标 | 宝绅科技
洗测5次 |  | 1\1 | 20D尼龙UPF50 | 香水紫 | QAZZBL85634 | 物料1 |  |  | 物料2 |  |  | 物料3 |  |  | 物料4 |  |  | 物料5
[6 empty] | 物料编号 | 品名 | 供应商 | 物料编号 | 品名 | 供应商 | 物料编号 | 品名 | 供应商 | 物料编号 | 品名 | 供应商 | 物料编号 | 品名 | 供应商
[6 empty] | G22SS2910 | 20D尼龙UPF50 | 嘉兴台华 | G10SS0390 | 涤纶超轻小网眼 | 福建乾丰 | G22SS2910 | 20D尼龙UPF50 | 嘉兴台华 | WX00005 | 3#尼龙开尾反装TR032拉头 | WX | ZM00075 | 童装主标 | 常美
[6 empty] | 物料6 |  |  | 物料7 |  |  | 物料8 |  |  | 物料9 |  |  | 物料10
[6 empty] | 物料编号 | 品名 | 供应商 | 物料编号 | 品名 | 供应商 | 物料编号 | 品名 | 供应商 | 物料编号 | 品名 | 供应商 | 物料编号 | 品名 | 供应商
[6 empty] | SJ00004 | 松紧带1cm | 东莞泰丰 | BZ00035 | 水洗标 | 宝绅科技
制表时间：2022/12/13 | [8 empty] | 测试人签名：张彩云
测试要求： 1、面辅料到厂第一时间做测试，根据面料的实际情况，每色每缸做。 2、水温40°洗水40分钟，机洗一个程序，洗水共计5次。

## 4.面料静水压
TOREAD-面料5点水压测试报告登记表
日期 | 缸号 | 面料布种编号 | 颜色 | 涉及到的款号 | 供应商 | 上午(时间） | 测试条件 | 下午（时间） | 测试条件 | 加班（时间） | 测试条件 | 结果 | 备注
2022-11-27 | 1\2—1 | 20D尼龙UPF50 | 白色 | QAZZBL85634 |  | 10:30 | 水压5000 |  |  |  | 5400 | YES
日期 | 批号 | 物料编号 | 颜色 | 涉及到的款号 | 供应商 | 上午(时间） | 测试条件 | 下午（时间） | 测试条件 | 加班（时间） | 测试条件 | 结果 | 备注
2022-12-02 | 1\2—1 | 20D尼龙UPF50 | 原野緑 | QAZZBL85634 |  | 9:30 | 水压5000 |  |  |  | 5100 | YES
2022-12-02 | 1\1 | 20D尼龙UPF50 | 晴空蓝 | QAZZBL85634 |  | 10:30 | 水压5000 |  |  |  | 5300 | YES
2022-12-02 | 1\1 | 20D尼龙UPF50 | 航海兰 | QAZZBL85634 |  |  |  | 13:50 | 水压5000 |  | 5200 | YES
2022-12-02 | 1\1 | 20D尼龙UPF50 | 鸡尾酒緑 | QAZZBL85634 |  |  |  | 14:20 | 水压5000 |  | 5400 | YES
2022-12-02 | 1\1 | 20D尼龙UPF50 | 海贝粉 | QAZZBL85634 |  |  |  | 15:20 | 水压5000 |  | 5150 | YES
2022-12-02 | 1\1 | 20D尼龙UPF50 | 香水紫 | QAZZBL85634 |  |  |  | 16:30 | 水压5000 |  | 5230 | YES
制表时间：2022/12/13 | [7 empty] | 测试人签名：张彩云
测试要求： 1、面料到厂第一时间做测试，根据面料的实际情况，每色每缸抽取1-2卷测试。 2、成衣制作时每天、每款、每色、每号需做水压测试。

## 5.特殊工艺测试
TOREAD-特殊工艺测试报告登记表
项目 | 供应商 | 缸号 | 面料布种编号 | 颜色 | 涉及到的款号 | 使用部位 | 物料工艺1 | 物料工艺2 | 物料工艺3 | 结果 | 备注
洗测1次 |  | 1\2—1 | 20D尼龙UPF50 | 原野緑 | QAZZBL85634 | 前后上拼 | 左胸印花 |  |  |  | YES
洗测2次 |  | 1\1 | 20D尼龙UPF50 | 晴空蓝 | QAZZBL85634 | 前后上拼 | 左胸印花 |  |  |  | YES
洗测3次 |  | 1\1 | 20D尼龙UPF50 | 香水紫 | QAZZBL85634 | 前后上拼 | 左胸印花 |  |  |  | YES
洗测4次 |  | 1\1 | 20D尼龙UPF50 | 鸡尾酒緑 | QAZZBL85634 | 前后上拼 | 左胸印花 |  |  |  | YES
洗测5次 |  | 1\2—1 | 20D尼龙UPF50 | 白色 | QAZZBL85634 | 前后上拼 | 左胸印花 |  |  |  | YES
制表时间：2022/12/13 | [6 empty] | 测试人签名：张彩云
测试要求： 1、胶条、装饰胶膜、印花类、生粘、激光开孔类 2、每款上线前做测试。 3、水温40°洗水40分钟，机洗一个程序，洗水共计5次。

## 6.织带类缩率测试
TOREAD - 织带类缩率测试报告登记表
序号 | 供应商 | 物料编号 | 颜色 | 涉及到的款号 | 气烫缩 | 水缩 | 累计缩率 | 判定结果是否合格
[5 empty] | 经向百分比 | 径向百分比
1 | 东莞泰丰 | SJ00004 | 纯白 | QAZZBL85634 | 2% | 1% | 3% | YES
2 | 东莞泰丰 | SJ00005 | 纯白 | QAZZBL85634 | 2% | 1% | 3% | YES
3 | 东莞泰丰 | SJ00006 | 纯白 | QAZZBL85634 | 2% | 1% | 3% | YES
4 | 东莞泰丰 | SJ00007 | 纯白 | QAZZBL85634 | 1% | 1% | 2% | YES
制表时间：2022/12/13 |  |  |  |  | 测试人签名：张彩云
测试要求： 1、织带及弹力织带、像根松紧、包边条等到厂后第一时间，做测试。

## 首期
TOREAD-首件（首批）检验报告书
订单类别 | 探路者 |  | 合同签订方 |  | 大连信和皮装有限公司 |  | 生产工厂 | 大连信和皮装有限公司
订单基础信息 |  |  | 生产•出货进度 |  |  |  | 指示•确认资料
款号 | QAZZBL85634 |  | 合同交期 |  | 2023-02-26 |  | 产前确认样 |  | 有 | 无
品名 | 儿童皮肤衣 |  | 上线日 |  |  |  | 原辅材料卡 |  | 有 | 无
色/号型数 | 4 | 6 | 缝制预计完成日 |  |  |  | 大货面料确认样 |  | 有 | 无
订单数量 | 2040 |  | 包装预计完成日 |  |  |  | 印花、刺绣确认样 |  | 有 | 无
采购凭证编号： | CGDD22110200378 |  | 预计发货时间 |  |  |  | 洗唛、合格证指示资料 |  | 有 | 无
确认资料缺失内容说明：
【工艺确认】
原材料 | 正 | 误 |  | 印、绣花 | 正 | 误 | 无此工艺 | 洗水唛 | 正 | 误
辅料使用 | 正 | 误 |  | 胶膜工艺 | 正 | 误 | 无此工艺 | 合格证 | 正 | 误
制作工艺 | 正 | 误 |  | 压胶水压 | OK | NG | 无此工艺 | 缝纫用线 | 正 | 误
补充事项：
【面料品质确认】
物性检测 | OK | NG |  | 面料颜色 | OK | NG |  | 互染测试 | OK | NG
外观查验 | OK | NG |  | 面料缸差 | OK | NG |  | 水洗缩率 | OK | NG
问题描述：
【裁剪完成情况】
①裁剪完成比例（%）：
号型 颜色 | 120/60 | 130/64 | 140/68 | 150/72 | 160/80A | 170/88A |  |  |  | 未裁齐原因
晴空蓝 | OK | OK | ok | ok | ok | ok
航海蓝 | OK | OK | ok | ok | ok | ok
原野绿 | OK | OK | ok | ok | ok | ok
香水紫 | OK | OK | ok | ok | ok | ok
【成品检查明细】★颜色、数量需要写清楚
晴空蓝色/10件
【规格确认】
①规格测量明细以插入附件形式列明，并注明洗前洗后规格
②规格异常情况 |  | 有 | 无 | 备注：
【问题点与指导项目】 ★的问题应添加照片说明（包括成品及半成品检查）
1.上拉链吃聚不均匀
2.各部位包条紧，外起皱
3.侧兜笑口、兜牙多量
4.拉链码带外漏不等宽
5.脏污，针眼要注意
6.整熨不良
以上问题请及时改正。
【耐洗水确认】
粘衬 | OK | NG | 无此工艺 | 胶膜 | OK | NG | 无此工艺 | 扭曲 | OK | NG
印、绣花 | OK | NG | 无此工艺 | 压胶水压 | OK | NG | 无此工艺 | 水洗缩率 | OK | NG
补充事项：
【重大改善说明及整改复核时间】
检验部门 | 服装品控部 |  | 检验担当 | 倪生德 | 查验时间 | 2023-01-05 | 工厂负责人 |  | 高玉玲
【整改结果】
检验部门 | 服装品控部 |  | 检验担当 |  | 复核时间 |  | 工厂负责人

## 验货尺寸表（首期）
QC规格测量表
款号 | QAZZBL85634 |  | 产品代码： | 儿童皮肤衣 |  |  | 生产工厂 | 大连信和皮装有限公司
部位名称 | 指示规格 FINAL SPEC | [5 empty] | 样品规格 SAMPLE SPEC
| 120/60 | 130/64 | 140/68 | 150/72 | 160/80 | 170/88A | 120/60 | 130/64 | 140/68 | 150/72 | 160/80A | 170/88A
后中长 | 45 | 49 | 53 | 57 | 61 | 65 | √ |  | +0.5
前中长 | 46 | 50 | 54 | 58 | 62 | 66 | +0.5 |  | √
胸围 | 92 | 96 | 100 | 106 | 112 | 118 | √ |  | +0.5
摆围（拉量） | 90 | 94 | 98 | 104 | 110 | 116 | √ |  | +0.5
摆围（平量） | 74 | 78 | 82 | 88 | 94 | 100 | -0.5 |  | √
肩宽（参考） | 38.5 | 40 | 42.2 | 44.4 | 46.6 | 48.8 | √ |  | √
下领围 | 43 | 44 | 45 | 46.5 | 48 | 49.5 | √ |  | √
肩点袖长 | 40.5 | 44.5 | 47.5 | 50.5 | 53.5 | 56.5 | +0.5 |  | √
后中袖长 | 59.25 | 64 | 68.1 | 72.2 | 76.3 | 80.4 | +0.5 |  | √
袖肥/2 | 16.8 | 18 | 19.2 | 20.4 | 21.6 | 22.8 | +0.5 |  | √
袖肘围/2 | -0.8 |  | 0.8 | 1.8 | 2.8 | 3.6 | √ |  | √
袖口/2（拉量） | 12.3 | 12.5 | 12.7 | 13.1 | 13.5 | 13.9 | √ |  | √
袖口/2（平量） | 9.3 | 9.5 | 9.7 | 10.1 | 10.5 | 10.9 | √ |  | +0.2
前领高 | 7 | 7 | 7 | 7 | 7 | 7 | √ |  | √
帽高 | 32.2 | 33 | 33.8 | 34.6 | 35.4 | 36.2 | +0.5 |  | √
帽宽 | 22 | 22.5 | 23 | 23.75 | 24.5 | 25.25 | √ |  | √
插手袋长 | 13 | 13 | 14 | 14 | 15 | 15 | √ |  | √
备注：
初期请洗测2-3件，有问题的另加测量数量。
[7 empty] | 验货时间：12月10日 |  | 跟单QC:周苑 |  | 工厂负责人： | 倪生德

## 中期
TOREAD-QC中期检验报告书
订单类别 | 探路者 |  | 合同签订方 |  | 大连信和皮装有限公司 |  | 生产工厂 | 大连信和皮装有限公司
订单基础信息 |  |  | 生产•出货进度 |  |  |  | 指示•确认资料
款号 | QAZZBL85634 |  | 合同交期 |  | 2023-02-26 |  | 首件检验报告 |  | 有 | 无
品名 | 儿童皮肤衣 |  | 裁剪完成数量 |  | 2040 |  | 首件检验未尽事项 |  | 有 | 无
色/号型数 | 4 | 6 | 缝制完成数量 |  | 1500 |  | 首件检验未尽事项内容
订单数量 | 2040 |  | 包装完成数量 |  | 1000
采购凭证编号： | CGDD22110200378 |  | 预计发货时间
【附属资料确认】
原材料 | 正 | 误 |  | 洗水唛 | 正 | 误 |  | 印、绣花 | 正 | 误
辅料使用 | 正 | 误 |  | 合格证 | 正 | 误 |  | 缝纫用线 | 正 | 误
备注：
【检验明细】：检验明细（要求齐色、齐号至少10件检查）
晴空蓝 | 120 | 130
航海蓝 | 140 | 150
原野绿 | 160 | 170
香水紫 | 150 | 160
【耐水洗测试】：耐洗水测试明细（要求齐色、齐号）
ok
【规格确认】
①规格测量明细以插入附件形式列明，并注明洗前洗后规格
②规格异常情况 |  | 有 | 无
说明：
【耐洗水确认】
粘衬 | OK | NG | 无此工艺 | 胶膜 | OK | NG | 无此工艺 | 扭曲 | OK | NG
印、绣花 | OK | NG | 无此工艺 | 压胶水压 | OK | NG | 无此工艺 | 水洗缩率 | OK | NG
补充事项：
【问题点与指导项目】 ★的问题应添加照片说明
1.拉链布带外露宽窄
2.下摆处接线不良
3.口袋笑口
4、脏污
以上问题请及时改正。
【整改的严重缺陷及整改复核时间】
备注：
检验部门 | 服装品控部 |  | 检验担当 | 倪生德 | 查验时间 | 2023-02-08 | 工厂负责人 |  | 高玉玲
【整改结果】
检验部门 | 服装品控部 |  | 检验担当 |  | 查验时间 |  | 工厂负责人

## 验货尺寸表（中期）
QC规格测量表
款号 | QAZZBL85634 |  | 产品代码： | 儿童皮肤衣 |  |  | 生产工厂 | 大连信和皮装有限公司
部位名称 | 指示规格 FINAL SPEC | [5 empty] | 样品规格 SAMPLE SPEC
| 120/60 | 130/64 | 140/68 | 150/72 | 160/80 | 170/88A | 120/60 | 130/64 | 140/68 | 150/72 | 160/80A | 170/88A
后中长 | 45 | 49 | 53 | 57 | 61 | 65 | +0.5 | √ | -0.5 | √ | +0.5 | √
前中长 | 46 | 50 | 54 | 58 | 62 | 66 | √ | +0.5 | √ | √ | √ | +0.5
胸围 | 92 | 96 | 100 | 106 | 112 | 118 | +0.5 | -0.5 | -0.5 | -0.5 | +0.5 | √
摆围（拉量） | 90 | 94 | 98 | 104 | 110 | 116 | √ | √ | √ | √ | √ | √
摆围（平量） | 74 | 78 | 82 | 88 | 94 | 100 | √ | -0.5 | √ | -0.5 | √ | -0.5
肩宽（参考） | 38.5 | 40 | 42.2 | 44.4 | 46.6 | 48.8 | +0.5 | √ | +0.5 | √ | √ | √
下领围 | 43 | 44 | 45 | 46.5 | 48 | 49.5 | √ | √ | √ | √ | √ | √
肩点袖长 | 40.5 | 44.5 | 47.5 | 50.5 | 53.5 | 56.5 | +0.5 | √ | +0.5 | +0.5 | +0.5 | +0.5
后中袖长 | 59.25 | 64 | 68.1 | 72.2 | 76.3 | 80.4 | √ | √ | √ | +0.5 | √ | +0.5
袖肥/2 | 16.8 | 18 | 19.2 | 20.4 | 21.6 | 22.8 | √ | √ | √ | √ | √ | +0.5
袖肘围/2 | -0.8 |  | 0.8 | 1.8 | 2.8 | 3.6 | √ | √ | √ | √ | √ | √
袖口/2（拉量） | 12.3 | 12.5 | 12.7 | 13.1 | 13.5 | 13.9 | √ | √ | √ | √ | √ | √
袖口/2（平量） | 9.3 | 9.5 | 9.7 | 10.1 | 10.5 | 10.9 | +0.2 | √ | +0.2 | √ | √ | √
前领高 | 7 | 7 | 7 | 7 | 7 | 7 | √ | √ | √ | √ | √ | √
帽高 | 32.2 | 33 | 33.8 | 34.6 | 35.4 | 36.2 | √ | +0.5 | √ | +0.5 | √ | +0.5
帽宽 | 22 | 22.5 | 23 | 23.75 | 24.5 | 25.25 | √ | +0.5 | √ | √ | +0.5 | √
插手袋长 | 13 | 13 | 14 | 14 | 15 | 15 | √ | √ | √ | √ | √ | √
备注：
初期请洗测2-3件，有问题的另加测量数量。
[7 empty] | 验货时间：2月8日 |  | 跟单QC:周苑 |  | 工厂负责人： | 倪生德

## 尾期
QC出货报告书
订单类别 | 探路者 |  | 合同签订方 |  | 大连信和皮装有限公司 |  | 生产工厂 | 大连信和皮装有限公司
订单数量 | 4500 |  | 合同日期 | 2023-02-26 |  |  | 检验资料确认
色/号型数 | 4 | 6 | 交货形式 | 入仓 |  |  | 面料第三方合格报告 |  | 有 | 无
验货次数 | 1 |  | 非直发 |  | 天津库 |  | 成品第三方合格报告 |  | 有 | 无
验货数量 | 125 |  | 入仓数量 |  |  | 2039 | 中期检验报告 |  | 有 | 无
检验方式 | 全检 | 抽检 | 免检 | 复检 | 再复检 | 采购凭证编号：CGDD22110200378
中期检验重大改善项目 |  | 有 | 无 | 改善结果 | 已改善
全色耐洗水测试 |  | 有 | 无 | 洗后结果 | 无异常 | 洗水前后缩量正常
【附属资料确认】
洗水唛 | 正 | 误 |  | 印、绣花 | 正 | 误 |  | 装箱数量 | 正 | 误
合格证 | 正 | 误 |  | 缝纫用线 | 正 | 误 |  | 箱唛表示 | 正 | 误
吊牌 | 正 | 误 |  | 包装方式 | 正 | 误 |  | 纸箱规格 | 正 | 误
【检验时成品完成情况及检验明细】
①成品完成比例（%）：100%
②检验明细：
晴空蓝：35# 40# 47#
航海蓝：45# 50# 54#
原野绿：37# 43# 56#
香水紫：39# 58# 62#
②规格异常情况 |  | 有 | 无
情况说明：
【问题点描述】
1.断线
2.针洞
3.接线不良
4.线头
【检验结果】
合格：（正常接收） |  |  | 不合格： |  | ①返工翻修 |  | ②让步接受 |  | ③拒绝接收
备注： | 请按照以上提出的问题点改正
检验部门 | 服装QC部门 |  | 检验人 | 张秀兰 | 查验时间 | 2023-02-22 | 工厂负责人 |  | 高玉玲

## 验货尺寸表（尾期）
QC规格测量表
款号 | QAZZBL85634 |  | 产品代码： | 儿童皮肤衣 |  |  | 生产工厂 | 大连信和皮装有限公司
部位名称 | 指示规格 FINAL SPEC | [5 empty] | 样品规格 SAMPLE SPEC
| 120/60 | 130/64 | 140/68 | 150/72 | 160/80 | 170/88A | 120/60 | 130/64 | 140/68 | 150/72 | 160/80A | 170/88A
后中长 | 45 | 49 | 53 | 57 | 61 | 65 | √ | +0.7 | +0.5 | √ | +0.5 | √
前中长 | 46 | 50 | 54 | 58 | 62 | 66 | +0.5 | +0.5 | √ | √ | √ | +0.5
胸围 | 92 | 96 | 100 | 106 | 112 | 118 | √ | -0.5 | +0.5 | -0.5 | +0.5 | √
摆围（拉量） | 90 | 94 | 98 | 104 | 110 | 116 | √ | √ | √ | √ | √ | √
摆围（平量） | 74 | 78 | 82 | 88 | 94 | 100 | -0.5 | -0.5 | √ | -0.5 | -0.5 | -0.5
肩宽（参考） | 38.5 | 40 | 42.2 | 44.4 | 46.6 | 48.8 | √ | √ | +0.5 | √ | √ | √
下领围 | 43 | 44 | 45 | 46.5 | 48 | 49.5 | √ | √ | √ | √ | +0.5 | √
肩点袖长 | 40.5 | 44.5 | 47.5 | 50.5 | 53.5 | 56.5 | +0.5 | √ | +0.5 | +0.5 | +0.5 | +0.5
后中袖长 | 59.25 | 64 | 68.1 | 72.2 | 76.3 | 80.4 | +0.5 | +0.5 | √ | +0.5 | √ | √
袖肥/2 | 16.8 | 18 | 19.2 | 20.4 | 21.6 | 22.8 | +0.5 | √ | √ | √ | +0.5 | +0.5
袖肘围/2 | -0.8 |  | 0.8 | 1.8 | 2.8 | 3.6 | √ | √ | √ | +0.5 | √ | √
袖口/2（拉量） | 12.3 | 12.5 | 12.7 | 13.1 | 13.5 | 13.9 | √ | √ | √ | √ | √ | √
袖口/2（平量） | 9.3 | 9.5 | 9.7 | 10.1 | 10.5 | 10.9 | √ | √ | +0.2 | √ | +0.5 | √
前领高 | 7 | 7 | 7 | 7 | 7 | 7 | √ | √ | √ | √ | √ | √
帽高 | 32.2 | 33 | 33.8 | 34.6 | 35.4 | 36.2 | +0.5 | √ | √ | +0.5 | √ | +0.5
帽宽 | 22 | 22.5 | 23 | 23.75 | 24.5 | 25.25 | √ | +0.5 | √ | √ | +0.5 | √
插手袋长 | 13 | 13 | 14 | 14 | 15 | 15 | √ | √ | √ | √ | √ | √
备注：
[7 empty] | 验货时间：2月22日 |  | 跟单QC:周苑 |  | 工厂负责人： | 张秀兰