## 首期
TOREAD-首件（首批）检验报告书
订单类别 | 探路者成人款 |  | 合同签订方 |  | 青岛华和店集针织有限公司 |  | 生产工厂 | 青岛华和针织有限公司
订单基础信息 |  |  | 生产•出货进度 |  |  |  | 指示•确认资料
款号 | TAJJAL81229 |  | 合同交期 |  | 2023.3.31 |  | 产前确认样 |  | 有 | 无
品名 | 男式短袖T恤 |  | 上线日 |  | 2022.11.7 |  | 原辅材料卡 |  | 有 | 无
色/号型数 | 5 | 6 | 缝制预计完成日 |  | 2022.12.10 |  | 大货面料确认样 |  | 有 | 无
订单数量 | 35441 |  | 包装预计完成日 |  | 2022.12.16 |  | 印花、刺绣确认样 |  | 有 | 无
|  |  | 预计发货时间 |  | 2022.12.20 |  | 洗唛、合格证指示资料 |  | 有 | 无
确认资料缺失内容说明：
【工艺确认】
原材料 | 正 | 误 |  | 印、绣花 | 正 | 误 | 无此工艺 | 洗水唛 | 正 | 误
辅料使用 | 正 | 误 |  | 胶膜工艺 | 正 | 误 | 无此工艺 | 合格证 | 正 | 误
制作工艺 | 正 | 误 |  | 压胶水压 | OK | NG | 无此工艺 | 缝纫用线 | 正 | 误
补充事项：
【面料品质确认】
物性检测 | OK | NG |  | 面料颜色 | OK | NG |  | 互染测试 | OK | NG
外观查验 | OK | NG |  | 面料缸差 | OK | NG |  | 水洗缩率 | OK | NG
问题描述：
【裁剪完成情况】
①裁剪完成比例（%）：
号型 颜色 |  |  | S | M | L | XL | XXL | XXXL |  | 未裁齐原因
|  |  | 80% | 50% | 50% | 50% | 50% | 50%
【成品检查明细】★颜色、数量需要写清楚
藏蓝：M规格30件
【规格确认】
①规格测量明细以插入附件形式列明，并注明洗前洗后规格
②规格异常情况 |  | 有 | 无 | 备注：
【问题点与指导项目】 ★的问题应添加照片说明（包括成品及半成品检查）
1.拼领明线不匀
2.合肩起皱
3.线头
以上问题请及时改正。
【耐洗水确认】
粘衬 | OK | NG | 无此工艺 | 胶膜 | OK | NG | 无此工艺 | 扭曲 | OK | NG
印、绣花 | OK | NG | 无此工艺 | 压胶水压 | OK | NG | 无此工艺 | 水洗缩率 | OK | NG
补充事项：
【重大改善说明及整改复核时间】
检验部门 |  |  | 检验担当 | 马菲菲 | 查验时间 | 2022.11.10 | 工厂负责人 |  | 刘娜娜
【整改结果】
检验部门 | 华和品控QC |  | 检验担当 |  | 复核时间 |  | 工厂负责人

## 首期尺寸表
QC规格测量表
款号TAJJAL81229 |  |  | 品名 | 男式短袖T恤 |  |  | 生产工厂 | 青岛华和针织有限公司
部位名称 | 指示规格 FINAL SPEC | [5 empty] | 样品规格 SAMPLE SPEC
| S | M | L | XL | 2XL | 3XL | 藏蓝
| 165/88B | 170/92B | 175/96B | 180/100B | 185/104B | 190/108B | 170/92B洗前/后
后中长 | 65 | 66 | 68 | 70 | 72 | 73 | 0/-0.3
胸围 | 98 | 102 | 106 | 110 | 114 | 120 | +1/-0.3
摆围 | 96 | 100 | 104 | 108 | 113 | 119 | -0.2/0
肩宽 | 43.6 | 44.8 | 46 | 47.2 | 48.4 | 49.8 | +1/-0.2
肩点袖长 | 21 | 21.5 | 22 | 22.5 | 23 | 23.5 | 0/-0.3
袖肥/2（参考值） | 19.6 | 20.3 | 21 | 21.7 | 22.4 | 23.35 | 0/-0.2
袖口围/2（平量） | 15.6 | 16.3 | 17 | 17.7 | 18.4 | 19.35 | 0/0
领高 | 1.2 | 1.2 | 1.2 | 1.2 | 1.2 | 1.2 | 0/0
领宽 | 19.1 | 19.1 | 19.5 | 19.9 | 20.3 | 20.9 | -0.7/-0.4
领深 | 10.8 | 10.8 | 11 | 11.2 | 11.4 | 11.65 | 0/-0.2
前胸LOGO巨领口（不含领） | 8.9 | 9.2 | 9.5 | 9.8 | 10.1 | 10.4 | +0.5/+0.3
备注：
1. 初期请洗测2-3件，有问题的另加测量数量。 | [6 empty] | 验货时间：2022.11.10 |  | 跟单QC:孙秋文 | 工厂负责人：刘娜娜
2.中期验货记录各色号型洗水前后尺寸表
3.尾期验货齐色错码各5件成品尺寸记录

## 中期
TOREAD-QC中期检验报告书
订单类别 | 探路者成人款 |  | 合同签订方 |  | 青岛华和店集针织有限公司 |  | 生产工厂 | 青岛华和针织有限公司
订单基础信息 |  |  | 生产•出货进度 |  |  |  | 指示•确认资料
款号 | TAJJAL81229 |  | 合同交期 |  | 2023.3.31 |  | 首件检验报告 |  | 有 | 无
品名 | 男式短袖T恤 |  | 裁剪完成数量 |  | 18102 |  | 首件检验未尽事项 |  | 有 | 无
色/号型数 | 5 | 6 | 缝制完成数量 |  | 9419 |  | 首件检验未尽事项内容
订单数量 | 35441 |  | 包装完成数量 |  | 8808
|  |  | 预计发货时间 |  | 2023.3.28
【附属资料确认】
原材料 | 正 | 误 |  | 洗水唛 | 正 | 误 |  | 印、绣花 | 正 | 误
辅料使用 | 正 | 误 |  | 合格证 | 正 | 误 |  | 缝纫用线 | 正 | 误
备注：
【检验明细】：检验明细（要求齐色、齐号至少10件检查）
黑 ： S 15件 |  |  |  | 高级灰：XL 15件
藏蓝： M 15件 |  |  |  | 雪松石 :2XL 15件
复古蓝 ： L 15件 |  |  |  | 黑 :3XL 15件
【耐水洗测试】：耐洗水测试明细（要求齐色、齐号）
黑 ： S 1件 |  |  |  | 高级灰：XL 1件
藏蓝： M 1件 |  |  |  | 雪松石 :2XL 1件
复古蓝 ： L 1件 |  |  |  | 黑 :3XL 1件
【规格确认】
①规格测量明细以插入附件形式列明，并注明洗前洗后规格
②规格异常情况 |  | 有 | 无
说明：
【耐洗水确认】
粘衬 | OK | NG | 无此工艺 | 胶膜 | OK | NG | 无此工艺 | 扭曲 | OK | NG
印、绣花 | OK | NG | 无此工艺 | 压胶水压 | OK | NG | 无此工艺 | 水洗缩率 | OK | NG
补充事项：
【问题点与指导项目】 ★的问题应添加照片说明
1.合肩起皱
2.收底边毛茶大
3.后领起皱
以上问题请及时改正。
【整改的严重缺陷及整改复核时间】
备注：
检验部门 |  |  | 检验担当 | 马菲菲 | 查验时间 | 2022.12.8 | 工厂负责人 |  | 刘娜娜

## 中期尺寸表
QC规格测量表
款号TAJJAL81229 |  |  | 品名 | 男式短袖T恤 |  |  | 生产工厂 | 青岛华和针织有限公司
部位名称 | 指示规格 FINAL SPEC | [5 empty] | 样品规格 SAMPLE SPEC
| S | M | L | XL | 2XL | 3XL | 藏蓝 | 复古蓝 | 高级灰 | 黑色 | 雪松石 | 黑色
| 165/88B | 170/92B | 175/96B | 180/100B | 185/104B | 190/108B | S | M | L | XL | 2XL | 3XL
后中长 | 65 | 66 | 68 | 70 | 72 | 73 | -0.5/+0.3/+0.6 | -0.2/-0.5/+0.8 | +0.5/-0.7/+0.6 | +0.3/-0.5/-0.5 | +0.2/-0.4/-0.7 | +0.9/+0.5/+0.6
胸围 | 98 | 102 | 106 | 110 | 114 | 120 | +0.6/+0.5/+1 | +0.7/+0.5/+0.8 | +0.5/+0.7/+0.5 | +0.6/+0.5/+1 | +0.4/+0.5/-0.5 | -0.4/+1/+0.8
摆围 | 96 | 100 | 104 | 108 | 113 | 119 | +0.5/+0.7/+0.2 | -0.3/+0.6/-0.5 | +0.4/+0.7/-0 | -0.7/-0.5/-1 | +0.6/+0.8/-0.5 | +0.6/-1/-0.5
肩宽 | 43.6 | 44.8 | 46 | 47.2 | 48.4 | 49.8 | +0.3/+0.5/0 | 0/-0.2/-0.5 | +0.6/0/-0.5 | +0.3/+0.5/+0.5 | -0.3/-0.5/0 | +0.5/+0.3/+0.5
肩点袖长 | 21 | 21.5 | 22 | 22.5 | 23 | 23.5 | +0.5/+0.5/+0.5 | +0.5/+0.5/+0.3 | +0.5/+0.5/+0.5 | +0.4/+0.3/+0.3 | +0.5/+0.5/+0.5 | +0.5/+0.5/+0.5
袖肥/2（参考值） | 19.6 | 20.3 | 21 | 21.7 | 22.4 | 23.35 | -0.4/-0.3/-0.5 | -0.2/-0.3/-0.3 | -0.5/-0.5/-0.5 | 0/-0.5/-0.5 | +0.5/0/-0.2 | -0.3/-0.4/-0.3
袖口围/2（平量） | 15.6 | 16.3 | 17 | 17.7 | 18.4 | 19.35 | +0.2/+0.2/-0.4 | +0.4/-0.2/-0.3 | +0.2/+0.0.2/+0.3 | +0.2/+0.2/+0.3 | +0.4/+0.3/-0.3 | -0.2/-0.2/-0.3
领高 | 1.2 | 1.2 | 1.2 | 1.2 | 1.2 | 1.2 | 0/0/0 | 0/0/0 | 0/0/0 | 0/0/0 | 0/0/0 | 0/0/0
领宽 | 19.1 | 19.1 | 19.5 | 19.9 | 20.3 | 20.9 | -0.4/0/-0.1 | 0/-0.5/+0.4 | +0.2/0/+0.5 | -0.5/+0.2/0 | -0.2/-0.1/0 | 0/-0.2/0
领深 | 10.8 | 10.8 | 11 | 11.2 | 11.4 | 11.65 | 0/0/+0.3 | 0/+0.4/0 | +0.3/0/0 | 0/0/-0.2 | 0/0/0 | 0/0/0
前胸LOGO巨领口（不含领） | 8.9 | 9.2 | 9.5 | 9.8 | 10.1 | 10.4 | -0.1/-0.2/-0.2 | 0/0/-0.2 | -0.2/0/0 | 0/0/+0.2 | 0/0/0 | 0/0-0.2
备注：
1. 初期请洗测2-3件，有问题的另加测量数量。
2.中期验货记录各色号型洗水前后尺寸表 | [6 empty] | 验货时间：2022.11.16 |  | 跟单QC：孙秋文 |  | 工厂负责人：刘娜娜
3.尾期验货齐色错码各5件成品尺寸记录

## 尾期
QC出货报告书
订单类别 | 探路者成人款 |  | 款号 | TAJJAL81229 | 产品名称 | 男式半袖 |  | 生产工厂 | 青岛华和针织有限公司
订单数量 | 35441 |  | 合同日期 | 2月28 |  |  | 检验资料确认
色/号型数 | 5 | 6 | 交货形式 | 物流 |  |  | 面料第三方合格报告 |  | 有 | 无
验货次数 | 1 |  | 非直发 | 苏州库 | 天津库 | 直发 | 成品第三方合格报告 |  | 有 | 无
验货数量 | 315 |  | 入仓数量 | 21320 |  |  | 中期检验报告 |  | 有 | 无
采购凭证号 |  | CGDD22110200459
检验方式 | 全检 | 抽检 | 免检 | 复检 | 再复检
中期检验重大改善项目 |  | 有 | 无 | 改善结果 | 已改善
全色耐洗水测试 |  | 有 | 无 | 洗后结果 | 无异常 | 洗水前后缩量正常
【附属资料确认】
洗水唛 | 正 | 误 |  | 印、绣花 | 正 | 误 |  | 装箱数量 | 正 | 误
合格证 | 正 | 误 |  | 缝纫用线 | 正 | 误 |  | 箱唛表示 | 正 | 误
吊牌 | 正 | 误 |  | 包装方式 | 正 | 误 |  | 纸箱规格 | 正 | 误
【检验时成品完成情况及检验明细】
①成品完成比例（%）：100%
②检验明细：
藏蓝：S码10件 第25箱，M码10件 第31箱，L码10件 第54箱，XL码10件 第64箱，2XL码10件 第91箱，3XL码10件 第107箱，
复古蓝：S码10件 第160箱，M码10件 第123箱，L码10件 第132箱，XL码10件 第143箱，2XL码10件 第151箱，3XL码10件 第155箱，
高级灰：S码11件 第174箱，M码11件 第164箱，L码11件 第167箱，XL码10件 第168箱，2XL码10件 第171箱，3XL码10件 第173箱，
雪松石：S码11件 第178箱，M码11件 第185箱，L码11件 第192箱，XL码11件 第220箱，2XL码11件 第268箱，3XL码11件 第273箱，
黑色：S码11件 第285箱，M码11件 第287箱，L码11件 第324箱，XL码11件 第384箱，2XL码11件 第424箱，3XL码11件 第444箱，
②规格异常情况 |  | 有 | 无
情况说明：
【问题点描述】
1.拼领明线不匀1件
2.烫熨底边不齐1件
3.收底边毛茬1件
4.烫熨起皱肩处1件
共4件
以上问题已经返工处理.
【检验结果】
合格：（正常接收） |  |  | 不合格： |  | ①返工翻修 |  | ②让步接受 |  | ③拒绝接收
备注： | 请按照以上提出的问题点改正
检验部门 | 华和品控QC |  | 检验人 | 马菲菲 | 查验时间 | 2023-02-20 | 工厂负责人 |  | 刘娜娜

## 尾期尺寸表1
QC规格测量表
款号TAJJAL81229 |  |  | 品名 | 男式短袖T恤 |  |  | 生产工厂 | 青岛华和针织有限公司
部位名称 | 指示规格 FINAL SPEC | [5 empty] | 样品规格 SAMPLE SPEC
| S | M | L | XL | 2XL | 3XL | 藏蓝 | 复古蓝 | 复古蓝 | 高级灰 | 雪松石 | 黑色
| 165/88B | 170/92B | 175/96B | 180/100B | 185/104B | 190/108B | S | M | L | XL | 2XL | 3XL
后中长 | 65 | 66 | 68 | 70 | 72 | 73 | -0.5/0/+0.2 | -0.5/-0.5/+0.4 | +0.3/-0.5/0 | +0.3/-0.5/-0.2 | +0.2/-0.4/-0.7 | +0.3/+0.5/+0.5
胸围 | 98 | 102 | 106 | 110 | 114 | 120 | +0.6/+0.5/+0.8 | +0.5/+0.2/+0.8 | +0.5/+0.3/+0.5 | +1/+0.5/+0.7 | 0/+0.7/-0.5 | -0.4/+0.6/+0.8
摆围 | 96 | 100 | 104 | 108 | 113 | 119 | +0.4/-0.3/-0.5 | +0.3/-0.5/-0.3 | +0.4/+0.5/-0 | -0.3/-0.5/-1 | +0.8/+0.6/-0.4 | +0.6/-0.7/-0.5
肩宽 | 43.6 | 44.8 | 46 | 47.2 | 48.4 | 49.8 | +0.3/+0.5/0 | 0/-0.2/-0.5 | 0/+0.6/-0.5 | +0.3/+0.5/+0.5 | -0.3/-0.5/0 | +0.5/+0.3/+0.5
肩点袖长 | 21 | 21.5 | 22 | 22.5 | 23 | 23.5 | +0.5/+0.5/+0.7 | +0.5/+0.5/+1 | +0.5/+1/+0.5 | +0.8/+1/+1 | +0.2/+0.5/+0.7 | +0.5/+0.8/+0.6
袖肥/2（参考值） | 19.6 | 20.3 | 21 | 21.7 | 22.4 | 23.35 | -0.4/-0.3/-0.2 | 0/-0.3/-0.3 | -0.5/0/-0.5 | 0/-0.5/-0.3 | +0.5/0/-0.2 | -0.5/-0.4/-0.3
袖口围/2（平量） | 15.6 | 16.3 | 17 | 17.7 | 18.4 | 19.35 | +0.3/+0.2/+0.4 | +0.3/-0.2/+0.6 | +0.5/+0.3/-0.4 | +0.3/+0.2/0 | +0.2/0/-0.3 | -0.2/-0.5/-0.3
领高 | 1.2 | 1.2 | 1.2 | 1.2 | 1.2 | 1.2 | 0/0/0 | 0/0/0 | 0/0/0 | 0/0/0 | 0/0/0 | 0/0/0
领宽 | 19.1 | 19.1 | 19.5 | 19.9 | 20.3 | 20.9 | -0.2/0/-0.1 | +0.4/+0.3/+0.3 | +0.3/-0.2/-0.3 | +0.4/-0.3/+0.2 | -0.2/-0.1/0 | +0.4/-0.2/0
领深 | 10.8 | 10.8 | 11 | 11.2 | 11.4 | 11.65 | +0.2/-0.3/+0.5 | +0.5/+0.3/+0.4 | +0.5/-0.4/+0.3 | +0.5/-0.4/+0.3 | +0.2/-0.4/+0.4 | +0.2/+0.6/-0.3
前胸LOGO巨领口（不含领） | 8.9 | 9.2 | 9.5 | 9.8 | 10.1 | 10.4 | -0.1/-0.2/-0.2 | +0.3/0/-0.2 | -0.2/0/-0.4 | +0.6/0/+0.2 | +0.6/+0.4/0 | 0/+0.5/-0.2
备注：
1. 初期请洗测2-3件，有问题的另加测量数量。
2.中期验货记录各色号型洗水前后尺寸表 | [6 empty] | 验货时间：2023.2.20 |  | 跟单QC：孙秋文 |  | 工厂负责人：刘娜娜
3.尾期验货齐色错码各5件成品尺寸记录

## 1.面料验布
TOREAD-面料验布测试报告登记表
序号 | 缸号 | 面料布种编号 | 颜色 | 涉及到的款号 | 供应商 | 自检报告 | 匹头条实物样 | 疵点 | 接头 | 起节 | 花色 | 破洞 | 横道 | 合计数量 | 备注
[8 empty] | 数量 | 数量 | 数量 | 数量 | 数量 | 数量
1 | 506714 | FK06270 | 藏蓝 | TACCAK91227 | 无锡恒诺 |  |  |  | 2 |  |  | 1 | 2 |  | YES
| 1404484 | FK06270 | 藏蓝 | TACCAK91227 | 无锡恒诺 |  |  |  | 1 | 1 |  |  | 2 |  | YES
| 1404118 | FK06270 | 藏蓝 | TACCAK91227 | 无锡恒诺 |  |  |  | 2 |  |  | 1 | 1 |  | YES
| 1361382 | FK06270 | 藏蓝 | TACCAK91227 | 无锡恒诺 |  |  |  | 1 |  |  | 1 |  |  | YES
| 1361749 | FK06270 | 藏蓝 | TACCAK91227 | 无锡恒诺 |  |  |  |  | 1 |  |  | 1 |  | YES
2 | 1070587 | FK06270 | 复古蓝 | TACCAK91227 | 无锡恒诺 |  |  |  | 2 |  |  |  | 1 |  | YES
| 1255037 | FK06270 | 复古蓝 | TACCAK91227 | 无锡恒诺 | [6 empty] | 2 |  |  | YES
| 1254670 | FK06270 | 复古蓝 | TACCAK91227 | 无锡恒诺 |  |  |  | 1 | 1 |  |  | 2 |  | YES
3 | 504919 | FK06270 | 雪松石 | TACCAK91227 | 无锡恒诺 |  |  |  | 1 | 1 |  | 1 |  |  | YES
| 1007858 | FK06270 | 雪松石 | TACCAK91227 | 无锡恒诺 |  |  |  | 2 |  |  |  | 1 |  | YES
| 1089309 | FK06270 | 雪松石 | TACCAK91227 | 无锡恒诺 |  |  |  |  | 1 |  | 1 | 1 |  | YES
| 533/6/4 | FK06270 | 雪松石 | TACCAK91227 | 无锡恒诺 |  |  |  | 2 |  |  | 1 | 1 |  | YES
| 1253304 | FK06270 | 雪松石 | TACCAK91227 | 无锡恒诺 | [6 empty] | 2 | 1 |  | YES
| 1253671 | FK06270 | 雪松石 | TACCAK91227 | 无锡恒诺 |  |  |  | 2 | 1 |  | 1 |  |  | YES
4 | 3791 | FK06270 | 高级灰 | TACCAK91227 | 无锡恒诺 |  |  |  | 1 |  |  | 1 | 1 |  | YES
5 | 1592010 | FK06270 | 黑色 | TACCAK91227 | 无锡恒诺 |  |  |  |  | 1 |  | 1 |  |  | YES
| 506502 | FK06270 | 黑色 | TACCAK91227 | 无锡恒诺 |  |  |  | 2 |  |  | 2 | 1 |  | YES
| 1029529 | FK06270 | 黑色 | TACCAK91227 | 无锡恒诺 |  |  |  | 1 |  |  | 1 | 2 |  | YES
| 1157731 | FK06270 | 黑色 | TACCAK91227 | 无锡恒诺 |  |  |  |  | 1 |  | 1 | 2 |  | YES
| 1591644 | FK06270 | 黑色 | TACCAK91227 | 无锡恒诺 |  |  |  | 3 |  |  | 2 | 1 |  | YES
| 1361175 | FK06270 | 黑色 | TACCAK91227 | 无锡恒诺 |  |  |  |  | 2 |  | 1 | 2 |  | YES
| 1359467 | FK06270 | 黑色 | TACCAK91227 | 无锡恒诺 |  |  |  | 1 | 1 |  | 1 | 1 |  | YES
| 1592367 | FK06270 | 黑色 | TACCAK91227 | 无锡恒诺 |  |  |  | 2 | 1 |  | 1 | 2 |  | YES
制表时间：2022.10.20 | [9 empty] | 测试人签名：邢燕子
测试要求： 1、面料到厂第一时间做测试，根据面料的实际情况，可每缸抽取1-2卷过验布机。

## 2.面料缩率
TOREAD-面料缩率检测测试报告登记表
序号 | 供应商 | 缸号 | 面料布种编号 | 颜色 | 涉及到的款号 | 气缩 |  | 水缩 |  | 累计缩率 | 边中差，头尾差，实测结果 | 判定结果是否合格
[6 empty] | 径向百分比 | 纬向百分比 | 径向百分比 | 纬向百分比
1 | 无锡恒诺 | 506714 | FK06270 | 藏蓝 | TAJJAL81229 | 0.8 | 0 | 1.3 | 0.3 |  | 合格 | YES
| 无锡恒诺 | 1404484 | FK06270 | 藏蓝 | TAJJAL81229 | 1 | 0 | 1.2 | 1 |  | 合格 | YES
| 无锡恒诺 | 1404118 | FK06270 | 藏蓝 | TAJJAL81229 | 1 | 0 | 1.5 | 0.3 |  | 合格 | YES
| 无锡恒诺 | 1361382 | FK06270 | 藏蓝 | TAJJAL81229 | 0.7 | 0.4 | 1.7 | 0.8 |  | 合格 | YES
| 无锡恒诺 | 1361749 | FK06270 | 藏蓝 | TAJJAL81229 | 0.8 | 0 | 2 | 0.5 |  | 合格 | YES
2 | 无锡恒诺 | 1070587 | FK06270 | 复古蓝 | TAJJAL81229 | 1.5 | 0.5 | 1.8 | 1.3 |  | 合格 | YES
| 无锡恒诺 | 1255037 | FK06270 | 复古蓝 | TAJJAL81229 | 0.8 | 0.3 | 0.5 | 0.5 |  | 合格 | YES
| 无锡恒诺 | 1254670 | FK06270 | 复古蓝 | TAJJAL81229 | 1.3 | 0 | 2.8 | 0.8 |  | 合格 | YES
3 | 无锡恒诺 | 504919 | FK06270 | 雪松石 | TAJJAL81229 | 2 | 0.6 | 2.4 | 1.1 |  | 合格 | YES
| 无锡恒诺 | 1007858 | FK06270 | 雪松石 | TAJJAL81229 | 1.3 | 0.3 | 2 | 0.8 |  | 合格 | YES
| 无锡恒诺 | 1089309 | FK06270 | 雪松石 | TAJJAL81229 | 1 | 0.8 | 1.8 | 1 |  | 合格 | YES
| 无锡恒诺 | 533/6/4 | FK06270 | 雪松石 | TAJJAL81229 | 1 | 0.8 | 1.3 | 1 |  | 合格 | YES
| 无锡恒诺 | 1253304 | FK06270 | 雪松石 | TAJJAL81229 | 0.8 | 0.8 | 2 | 0.8 |  | 合格 | YES
| 无锡恒诺 | 1253671 | FK06270 | 雪松石 | TAJJAL81229 | 0.56 | 0.5 | 2.3 | 0.8 |  | 合格 | YES
4 | 无锡恒诺 | 3791 | FK06270 | 高级灰 | TAJJAL81229 | 1 | 1.3 | 4 | 0 |  | 合格 | YES
| 无锡恒诺 | 1592010 | FK06270 | 黑色 | TAJJAL81229 | 0.5 | 1 | 1.3 | 1.5 |  | 合格 | YES
5 | 无锡恒诺 | 506502 | FK06270 | 黑色 | TAJJAL81229 | 0.8 | 0.3 | 1.3 | 0.8 |  | 合格 | YES
| 无锡恒诺 | 1029529 | FK06270 | 黑色 | TAJJAL81229 | 0.9 | 0.6 | 1.3 | 0.8 |  | 合格 | YES
| 无锡恒诺 | 1157731 | FK06270 | 黑色 | TAJJAL81229 | 0.7 | 0.6 | 1.8 | 1.2 |  | 合格 | YES
| 无锡恒诺 | 1591644 | FK06270 | 黑色 | TAJJAL81229 | 1 | 0.8 | 1.7 | 1.3 |  | 合格 | YES
| 无锡恒诺 | 1361175 | FK06270 | 黑色 | TAJJAL81229 | 1.1 | 0.7 | 1.9 | 1.2 |  | 合格 | YES
| 无锡恒诺 | 1359467 | FK06270 | 黑色 | TAJJAL81229 | 0.7 | 0.5 | 1.6 | 1.3 |  | 合格 | YES
| 无锡恒诺 | 1592367 | FK06270 | 黑色 | TAJJAL81229 | 0.9 | 0.6 | 1.8 | 1.1 |  | 合格 | YES
制表时间：10.26 | [6 empty] | 测试人签名：王莹莹
测试要求： 1、面料到厂第一时间做测试，根据面料的实际情况，可每缸抽取1-2卷测试。 2、取布样中间部位测试，测试大小：50cmX50cm。 3、先烫缩后水洗【同一块面料进行两种测试】。（烫缩：110°-120度；洗缩：30°40分钟洗缩） 4、常规面料醒料24小时，弹力面料必须放料时长达到48小时以上。 5、测试边中色差、头尾色差情况（缝制9宫格查看）。

## 3.面料互染
TOREAD-面辅料互染测试报告登记表
项目 | 供应商 | 缸号 | 面料布种编号 | 颜色 | 涉及到的款号 | 物料1 |  |  | 物料2 |  |  | 物料3 |  |  | 物料4 |  |  | 物料5 |  |  | 结果 | 备注
[6 empty] | 物料编号 | 品名 | 供应商 | 物料编号 | 品名 | 供应商 | 物料编号 | 品名 | 供应商 | 物料编号 | 品名 | 供应商 | 物料编号 | 品名 | 供应商
洗测1次 |  |  |  |  | 此款无互染
项目 | 供应商 | 缸号 | 面料布种编号 | 颜色 | 涉及到的款号 | 物料1 |  |  | 物料2 |  |  | 物料3 |  |  | 物料4 |  |  | 物料5 |  |  | 结果 | 备注
[6 empty] | 物料编号 | 品名 | 供应商 | 物料编号 | 品名 | 供应商 | 物料编号 | 品名 | 供应商 | 物料编号 | 品名 | 供应商 | 物料编号 | 品名 | 供应商
洗测2次
项目 | 供应商 | 缸号 | 面料布种编号 | 颜色 | 涉及到的款号 | 物料1 |  |  | 物料2 |  |  | 物料3 |  |  | 物料4 |  |  | 物料5 |  |  | 结果 | 备注
[6 empty] | 物料编号 | 品名 | 供应商 | 物料编号 | 品名 | 供应商 | 物料编号 | 品名 | 供应商 | 物料编号 | 品名 | 供应商 | 物料编号 | 品名 | 供应商
洗测3次
项目 | 供应商 | 缸号 | 面料布种编号 | 颜色 | 涉及到的款号 | 物料1 |  |  | 物料2 |  |  | 物料3 |  |  | 物料4 |  |  | 物料5 |  |  | 结果 | 备注
[6 empty] | 物料编号 | 品名 | 供应商 | 物料编号 | 品名 | 供应商 | 物料编号 | 品名 | 供应商 | 物料编号 | 品名 | 供应商 | 物料编号 | 品名 | 供应商
洗测4次
项目 | 供应商 | 缸号 | 面料布种编号 | 颜色 | 涉及到的款号 | 物料1 |  |  | 物料2 |  |  | 物料3 |  |  | 物料4 |  |  | 物料5 |  |  | 结果 | 备注
[6 empty] | 物料编号 | 品名 | 供应商 | 物料编号 | 品名 | 供应商 | 物料编号 | 品名 | 供应商 | 物料编号 | 品名 | 供应商 | 物料编号 | 品名 | 供应商
洗测5次
制表时间：10/12 | [10 empty] | 测试人签名：王莹莹
测试要求： 1、面辅料到厂第一时间做测试，根据面料的实际情况，每色每缸做。 2、水温40°洗水40分钟，机洗一个程序，洗水共计5次。

## 4.面料静水压
TOREAD-面料5点水压测试报告登记表
日期 | 缸号 | 面料布种编号 | 颜色 | 涉及到的款号 | 供应商 | 上午(时间） | 测试条件 | 下午（时间） | 测试条件 | 加班（时间） | 测试条件 | 结果 | 备注
日期 | 批号 | 物料编号 | 颜色 | 涉及到的款号 | 供应商 | 上午(时间） | 测试条件 | 下午（时间） | 测试条件 | 加班（时间） | 测试条件 | 结果 | 备注
制表时间： | [7 empty] | 测试人签名：
测试要求： 1、面料到厂第一时间做测试，根据面料的实际情况，每色每缸抽取1-2卷测试。 2、成衣制作时每天、每款、每色、每号需做水压测试。

## 5.特殊工艺测试
TOREAD-特殊工艺测试报告登记表
项目 | 供应商 | 缸号 | 面料布种编号 | 颜色 | 涉及到的款号 | 使用部位 | 物料工艺1 | 物料工艺2 | 物料工艺3 | 结果 | 备注
洗测1次 | 冠荣 |  | ZY00272/ZY00037 |  | TAJJAL81229 | 前/后片 | 前：拉丝胶膜山峰渐变色 后：TOREAD尺码转印标（B版） |  |  | OK | YES
洗测2次 | 冠荣 |  | ZY00272/ZY00037 |  | TAJJAL81229 | 前/后片 | 前：拉丝胶膜山峰渐变色 后：TOREAD尺码转印标（B版） |  |  | OK | YES
洗测3次 | 冠荣 |  | ZY00272/ZY00037 |  | TAJJAL81229 | 前/后片 | 前：拉丝胶膜山峰渐变色 后：TOREAD尺码转印标（B版） |  |  | OK | YES
洗测4次 | 冠荣 |  | ZY00272/ZY00037 |  | TAJJAL81229 | 前/后片 | 前：拉丝胶膜山峰渐变色 后：TOREAD尺码转印标（B版） |  |  | OK | YES
洗测5次 | 冠荣 |  | ZY00272/ZY00037 |  | TAJJAL81229 | 前/后片 | 前：拉丝胶膜山峰渐变色 后：TOREAD尺码转印标（B版） |  |  | OK | YES
2022-11-06 | [6 empty] | 测试人签名：王莹莹
测试要求： 1、胶条、装饰胶膜、印花类、生粘、激光开孔类 2、每款上线前做测试。 3、水温40°洗水40分钟，机洗一个程序，洗水共计5次。

## 6.织带类缩率测试
TOREAD - 织带类缩率测试报告登记表
序号 | 供应商 | 物料编号 | 颜色 | 涉及到的款号 | 气烫缩 | 水缩 | 累计缩率 | 判定结果是否合格
[5 empty] | 经向百分比 | 径向百分比
1 | 上海锦湾 | BB00019 | 黑色/藏蓝/复古蓝/高级灰/雪松石 | TAJJAL81229 | 3.1 | 3.9 |  | YES
2 | 上海锦湾 | BB00019 | 黑色/藏蓝/复古蓝/高级灰/雪松石 | TAJJAL81229 | 2.8 | 3.6 |  | YES
3
制表时间：11/18 |  |  |  |  | 测试人签名：王莹莹
测试要求： 1、织带及弹力织带、像根松紧、包边条等到厂后第一时间，做测试。