## 首期
TOREAD-首件（首批）检验报告书
订单类别 | 期货 |  | 合同签订方 |  | 探越（北京） |  | 生产工厂 | 探越（天津）
订单基础信息 |  |  | 生产•出货进度 |  |  |  | 指示•确认资料
款号 | TAMMAL81409 |  | 合同交期 |  | 2022-12-05 |  | 产前确认样 |  | 有 | 无
品名 | 男式跑步训练裤 |  | 上线日 |  | 2022-11-05 |  | 原辅材料卡 |  | 有 | 无
色/号型数 | 2 | 6 | 缝制预计完成日 |  | 2022-12-05 |  | 大货面料确认样 |  | 有 | 无
订单数量 | 3569 |  | 包装预计完成日 |  | 2022-12-05 |  | 印花、刺绣确认样 |  | 有 | 无
采购凭证编号： |  |  | 预计发货时间 |  | 2022-12-05 |  | 洗唛、合格证指示资料 |  | 有 | 无
确认资料缺失内容说明：
【工艺确认】
原材料 | 正 | 误 |  | 印、绣花 | 正 | 误 | 无此工艺 | 洗水唛 | 正 | 误
辅料使用 | 正 | 误 |  | 胶膜工艺 | 正 | 误 | 无此工艺 | 合格证 | 正 | 误
制作工艺 | 正 | 误 |  | 压胶水压 | OK | NG | 无此工艺 | 缝纫用线 | 正 | 误
补充事项：
【面料品质确认】
物性检测 | OK | NG |  | 面料颜色 | OK | NG |  | 互染测试 | OK | NG
外观查验 | OK | NG |  | 面料缸差 | OK | NG |  | 水洗缩率 | OK | NG
问题描述：
【裁剪完成情况】
①裁剪完成比例（%）：
号型 颜色 | XXS | XS | S | M | L | XL | XXL | XXXL | XXXXL | 未裁齐原因
黑色 |  |  | 60 | 213 | 430 | 396 | 238 | 132
【成品检查明细】★颜色、数量需要写清楚
黑色XXL号2件，XL /1件
【规格确认】
①规格测量明细以插入附件形式列明，并注明洗前洗后规格
②规格异常情况 |  | 有 | 无 | 备注：
【问题点与指导项目】 ★的问题应添加照片说明（包括成品及半成品检查）
1.脚口有斜扭现象。
2.标注意位置。
3.粉印外漏。
以上问题请及时改正。
【耐洗水确认】
粘衬 | OK | NG | 无此工艺 | 胶膜 | OK | NG | 无此工艺 | 扭曲 | OK | NG
印、绣花 | OK | NG | 无此工艺 | 压胶水压 | OK | NG | 无此工艺 | 水洗缩率 | OK | NG
补充事项：
【重大改善说明及整改复核时间】
检验部门 | 服装品控部 |  | 检验担当 |  | 查验时间 |  | 工厂负责人
【整改结果】
检验部门 | 服装品控部 |  | 检验担当 | 李泽峰 | 复核时间 |  | 工厂负责人 |  | 李晓龙

## 验货尺寸表
QC规格测量表
款号 | TAMMAL81409 |  | 品名 | 男式跑步训练裤 |  |  | 生产工厂
部位名称 | 指示规格 FINAL SPEC | [5 empty] | 样品规格 SAMPLE SPEC
| S | M | L | XL | XXL | XXXL | 黑色XXL洗前 | 黑色XXL洗后
| 165/80B | 170/84B | 175/88B | 180/92B | 185/96B | 190/100B | 185/96B | 185/96B
裤外侧长 | 97.3 | 99.4 | 101.5 | 103.6 | 105.7 | 107.8 | -1 | -1
内裆长 | 69 | 70.5 | 72 | 73.5 | 75 | 76.5 | √ | √
腰围（松量） | 74 | 78 | 82 | 86 | 91 | 97 | √ | √
腰围（拉量） | 86 | 90 | 94 | 98 | 103 | 109 | √ | -0.5
臀围 | 97.8 | 101.4 | 105 | 109 | 113 | 117 | -06 | -06
腿围/2 | 29.2 | 30.35 | 31.5 | 32.8 | 34.1 | 35.4 | √ | √
膝围/2 | 21.1 | 21.8 | 22.5 | 23.2 | 23.9 | 24.8
脚口/2（松量） | 16.5 | 17 | 17.5 | 18 | 18.5 | 19.2
脚口高 | 4 | 4 | 4 | 4 | 4 | 4
腰头高 | 4 | 4 | 4 | 4 | 4 | 4
备注：
初期请洗测2-3件，有问题的另加测量数量。
[7 empty] | 验货时间： |  | 跟单QC: | 工厂负责人：

## 中期
TOREAD-QC中期检验报告书
订单类别 | 期货 |  | 合同签订方 |  | 探越（北京） |  | 生产工厂 | 探越（天津）
订单基础信息 |  |  | 生产•出货进度 |  |  |  | 指示•确认资料
款号 | TAMMAL81409 |  | 合同交期 |  | 2022-12-05 |  | 产前确认样 |  | 有 | 无
品名 | 男式跑步训练裤 |  | 上线日 |  | 2022-11-05 |  | 原辅材料卡 |  | 有 | 无
色/号型数 | 2 | 6 | 缝制预计完成日 |  | 2022-12-05 |  | 大货面料确认样 |  | 有 | 无
订单数量 | 3569 |  | 包装预计完成日 |  | 2022-12-05 |  | 印花、刺绣确认样 |  | 有 | 无
采购凭证编号： |  |  | 预计发货时间 |  | 2022-12-05 |  | 洗唛、合格证指示资料 |  | 有 | 无
【附属资料确认】
原材料 | 正 | 误 |  | 洗水唛 | 正 | 误 |  | 印、绣花 | 正 | 误
辅料使用 | 正 | 误 |  | 合格证 | 正 | 误 |  | 缝纫用线 | 正 | 误
备注：
【检验明细】：检验明细（要求齐色、齐号至少10件检查）
齐色、齐号10件，
【耐水洗测试】：耐洗水测试明细（要求齐色、齐号）
齐色、齐号2件
【规格确认】
①规格测量明细以插入附件形式列明，并注明洗前洗后规格
②规格异常情况 |  | 有 | 无
说明：
【耐洗水确认】
粘衬 | OK | NG | 无此工艺 | 胶膜 | OK | NG | 无此工艺 | 扭曲 | OK | NG
印、绣花 | OK | NG | 无此工艺 | 压胶水压 | OK | NG | 无此工艺 | 水洗缩率 | OK | NG
补充事项：
【问题点与指导项目】 ★的问题应添加照片说明
1.脚口有斜扭现象。
2.裤腰压线宽窄不一。
以上问题请及时改正。
【整改的严重缺陷及整改复核时间】
备注：
检验部门 | 服装品控部 |  | 检验担当 |  | 查验时间 |  | 工厂负责人
【整改结果】
检验部门 | 服装品控部 |  | 检验担当 |  | 查验时间 | 2022-11-30 | 工厂负责人 |  | 李晓龙

## 验货尺寸表 （中期）
QC规格测量表
款号 | TAMMAL81409 |  | 品名 | 男式跑步训练裤 |  |  | 生产工厂
部位名称 | 指示规格 FINAL SPEC | [5 empty] | 样品规格 SAMPLE SPEC
| S | M | L | XL | XXL | XXXL | S | M | L | XL | XXL | XXXL
| 165/80B | 170/84B | 175/88B | 180/92B | 185/96B | 190/100B | 165/80B | 170/84B | 175/88B | 180/92B | 185/96B | 190/100B
裤外侧长 | 97.3 | 99.4 | 101.5 | 103.6 | 105.7 | 107.8 | -1+1 | -1-0.5 | +1.1 | +1.2 | +2 | +0.5
内裆长 | 69 | 70.5 | 72 | 73.5 | 75 | 76.5 | √√ | √√ | -0.5√ | -1.1√ | +0.5√ | √√
腰围（松量） | 74 | 78 | 82 | 86 | 91 | 97 | √√ | √-2 | -2√ | -2√ | -1.5 | +0.5-0.5
腰围（拉量） | 86 | 90 | 94 | 98 | 103 | 109 | √-0.8 | -0.5-0.5 | -2√ | -2√ | -1.5 | -1.5√
臀围 | 97.8 | 101.4 | 105 | 109 | 113 | 117 | -06+0.5 | -06-0.5 | -0.5√ | -0.5√ | -0.5√ | -0.5√
腿围/2 | 29.2 | 30.35 | 31.5 | 32.8 | 34.1 | 35.4 | √√ | √√ | √-0 | √√ | √√ | √√
膝围/2 | 21.1 | 21.8 | 22.5 | 23.2 | 23.9 | 24.8 | -0.5-0.5 | -0.5√ | -0.5√ | √√ | √√ | √√
脚口/2（松量） | 16.5 | 17 | 17.5 | 18 | 18.5 | 19.2 | √√ | √√ | √-0.6 | √+0.5 | √√ | √√
脚口高 | 4 | 4 | 4 | 4 | 4 | 4 | √√ | √√ | -0.5√ | -1.1√ | +0.5√ | √√
腰头高 | 4 | 4 | 4 | 4 | 4 | 4 | √√ | √-2 | -2√ | -2√ | -1.5 | +0.5-0.5
备注：
齐色齐码请洗测2-3件，有问题的另加测量数量。
[7 empty] | 验货时间： |  | 跟单QC: |  | 工厂负责人：

## 尾期
QC出货报告书
订单类别 | 期货 |  | 款号 | TAMMAL81409 | 产品名称 | 男式跑步训练裤 |  | 生产工厂 | 探越（天津）
订单数量 | 3569 |  | 合同日期 | 2023-03-26 |  |  | 检验资料确认
色/号型数 | 2 | 6 | 交货形式 | 工厂送货 |  |  | 面料第三方合格报告 |  | 有 | 无
验货次数 | 1 |  | 非直发 | 苏州库 | 天津库 | 直发 | 成品第三方合格报告 |  | 有 | 无
验货数量 | 80 |  | 入仓数量 |  | 1133 |  | 中期检验报告 |  | 有 | 无
检验方式 | 全检 | 抽检 | 免检 | 复检 | 再复检 | 采购凭证编号：
中期检验重大改善项目 |  | 有 | 无 | 改善结果 | 已改善
全色耐洗水测试 |  | 有 | 无 | 洗后结果 | 无异常 | 洗水前后缩量正常
【附属资料确认】
洗水唛 | 正 | 误 |  | 印、绣花 | 正 | 误 |  | 装箱数量 | 正 | 误
合格证 | 正 | 误 |  | 缝纫用线 | 正 | 误 |  | 箱唛表示 | 正 | 误
吊牌 | 正 | 误 |  | 包装方式 | 正 | 误 |  | 纸箱规格 | 正 | 误
【检验时成品完成情况及检验明细】
①成品完成比例（%）：95%
②检验明细：
黑色87.83.79.73.65.号箱
②规格异常情况 |  | 有 | 无
情况说明：
【问题点描述】
1.锁边线开一件.
2.脏污一件。
【检验结果】
合格：（正常接收） |  |  | 不合格： |  | ①返工翻修 |  | ②让步接受 |  | ③拒绝接收
备注： | 请按照以上提出的问题点改正
此次出货1133件，按照探路者要求抽箱验货80件，返修1件，未超标，同意出货。
检验部门 | 服装QC部门 |  | 检验人 | 杨金玲 | 查验时间 | 2023-03-14 | 工厂负责人 |  | 李晓龙

## 验货尺寸表
QC规格测量表
款号 | TAMMAL81409 |  | 品名 | 男式跑步训练裤 |  |  | 生产工厂 | 男式跑步训练裤
部位名称 | 指示规格 FINAL SPEC | [5 empty] | 样品规格 SAMPLE SPEC
| S | M | L | XL | XXL | XXXL | 藏蓝S | 黑色M | 藏蓝L | 黑色XL | 藏蓝XXL | 黑色XXXL
| 165/80B | 170/84B | 175/88B | 180/92B | 185/96B | 190/100B | 165/80B | 170/84B | 175/88B | 180/92B | 185/96B | 190/100B
裤外侧长 | 97.3 | 99.4 | 101.5 | 103.6 | 105.7 | 107.8 | -1+1+2 | -1-0.5+2 | +1.1+2.2 | +1.2+2 | 0+2.0 | 0+0.5.0.0
内裆长 | 69 | 70.5 | 72 | 73.5 | 75 | 76.5 | 0.0-0.5 | 0.0-0.8 | -0.5.0.0. | -1.1.0 | +0.5.0 | 0.0.0
腰围（松量） | 74 | 78 | 82 | 86 | 91 | 97 | √√√ | 0.0.0. | -2.0.0 | -2√0 | -1.5 | +0.5-0.5
腰围（拉量） | 86 | 90 | 94 | 98 | 103 | 109 | √-0.8 | -0.5-0.5 | -1.0.0 | -1.0.0 | -1.5 | -1.5.0
臀围 | 97.8 | 101.4 | 105 | 109 | 113 | 117 | -06+0.5 | -06-0.5 | -0.5.0 | -0.5.0 | -0.5.0 | -0.5.0
腿围/2 | 29.2 | 30.35 | 31.5 | 32.8 | 34.1 | 35.4 | 0.0 | 0.0 | .0-0.0 | 0.0 | 0.0 | 0.0
膝围/2 | 21.1 | 21.8 | 22.5 | 23.2 | 23.9 | 24.8 | -0.5-0.5 | -0.5√ | -0.5.0 | 0.0 | 0.0 | 0.0
脚口/2（松量） | 16.5 | 17 | 17.5 | 18 | 18.5 | 19.2 | 0.0 | 0.0 | -0.5.0 | 0.0 | 0.0 | 0.0
脚口高 | 4 | 4 | 4 | 4 | 4 | 4 | 0.0 | 0.0 | 0.0 | 0.0 | -1.5.0 | +0.5-0.5
腰头高 | 4 | 4 | 4 | 4 | 4 | 4
[7 empty] | 验货时间： |  | 跟单QC: |  | 工厂负责人：

## 1.面料验布
TOREAD-面料验布测试报告登记表
序号 | 缸号 | 面料布种编号 | 颜色 | 涉及到的款号 | 供应商 | 自检报告 | 匹头条实物样 | 疵点 | 断纱 | 色点 | 色杠 | 折痕 | 合计数量 | 备注
[8 empty] | 数量 | 数量 | 数量 | 数量 | 数量
1 | m42 | FK06931 | 19SS黑色/E77// | TAMMAL81409 | 宇邦 | 有 | 有 | 2 | 1 | 2 | 1 | 3 | 9 | YES
2 | m43 | FK06931 | 22FW蓝黑/O47// | TAMMAL81409 | 宇邦 | 有 | 有 | 3 | 1 | 1 | 1 | 3 | 9 | YES
制表时间：2022-11-6 | [8 empty] | 测试人签名：尹振合
测试要求： 1、面料到厂第一时间做测试，根据面料的实际情况，可每缸抽取1-2卷过验布机。

## 2.面料缩率
TOREAD-面料缩率检测测试报告登记表
序号 | 供应商 | 缸号 | 面料布种编号 | 颜色 | 涉及到的款号 | 气缩 |  | 水缩 |  | 累计缩率 | 边中差，头尾差，实测结果 | 判定结果是否合格
[6 empty] | 径向百分比 | 纬向百分比 | 径向百分比 | 纬向百分比
1 | 宇邦 | m42 | FK06931 | 19SS黑色/E77// | TAMMAL81409 | 0.3 | 0.2 | 0.4 | 0.3 | 1.2 | 有轻微色差 | YES
2 | 宇邦 | m43 | FK06931 | 22FW蓝黑/O47// | TAMMAL81409 | 0.2 | 0.2 | 0.4 | 0.3 | 1.1 | 有轻微色差 | YES
制表时间：2022-11-6 | [6 empty] | 测试人签名：尹振合
测试要求： 1、面料到厂第一时间做测试，根据面料的实际情况，可每缸抽取1-2卷测试。 2、取布样中间部位测试，测试大小：50cmX50cm。 3、先烫缩后水洗【同一块面料进行两种测试】。（烫缩：110°-120度；洗缩：30°40分钟洗缩） 4、常规面料醒料24小时，弹力面料必须放料时长达到48小时以上。 5、测试边中色差、头尾色差情况（缝制9宫格查看）。

## 3.面料互染
TOREAD-面辅料互染测试报告登记表
项目 | 供应商 | 缸号 | 面料布种编号 | 颜色 | 涉及到的款号 | 物料1 |  |  | 物料2 |  |  | 物料3 |  |  | 物料4 |  |  | 物料5 |  |  | 结果 | 备注
[6 empty] | 物料编号 | 品名 | 供应商 | 物料编号 | 品名 | 供应商 | 物料编号 | 品名 | 供应商 | 物料编号 | 品名 | 供应商 | 物料编号 | 品名 | 供应商
洗测1次 | 宇邦 | 11 | FK06931 | 19SS黑色/E77// | TAMMAL81409 | KE00007 | 3#尼龙闭尾正装，DA拉头，含注塑上下止 | KE | KE00470 | 3#尼龙闭尾正装，TR066拉头，不含上下止 | KE
[6 empty] | 物料6 |  |  | 物料7 |  |  | 物料8 |  |  | 物料9 |  |  | 物料10
[6 empty] | 物料编号 | 品名 | 供应商 | 物料编号 | 品名 | 供应商 | 物料编号 | 品名 | 供应商 | 物料编号 | 品名 | 供应商 | 物料编号 | 品名 | 供应商
洗测2次 | 宇邦 | 11 | FK06931 | 19SS黑色/E77// | TAMMAL81409
洗测3次
洗测4次 | 宇邦 | 11 | FK06931 | 22FW蓝黑/O47// | TAMMAL81409
洗测5次
制表时间：2022-11-6 | [8 empty] | 测试人签名：李泽峰
测试要求： 1、面辅料到厂第一时间做测试，根据面料的实际情况，每色每缸做。 2、水温40°洗水40分钟，机洗一个程序，洗水共计5次。

## 4.面料静水压
TOREAD-面料5点水压测试报告登记表
日期 | 缸号 | 面料布种编号 | 颜色 | 涉及到的款号 | 供应商 | 上午(时间） | 测试条件 | 下午（时间） | 测试条件 | 加班（时间） | 测试条件 | 结果 | 备注
日期 | 批号 | 物料编号 | 颜色 | 涉及到的款号 | 供应商 | 上午(时间） | 测试条件 | 下午（时间） | 测试条件 | 加班（时间） | 测试条件 | 结果 | 备注
制表时间： | [7 empty] | 测试人签名：
测试要求： 1、面料到厂第一时间做测试，根据面料的实际情况，每色每缸抽取1-2卷测试。 2、成衣制作时每天、每款、每色、每号需做水压测试。

## 5.特殊工艺测试
TOREAD-特殊工艺测试报告登记表
项目 | 供应商 | 缸号 | 面料布种编号 | 颜色 | 涉及到的款号 | 使用部位 | 物料工艺1 | 物料工艺2 | 物料工艺3 | 结果 | 备注
洗测1次 | 广州梓柏 | 11 | FW09620 | XXXX固定色/009/ | TAMMAK91235 | 前片 | Hiking系列织唛 |  |  |  | YES
洗测2次 | 广州梓柏 | 23 | FW09620 | XXXX固定色/009/ |  | 前片 | Hiking系列织唛 |  |  |  | YES
洗测3次
洗测4次
洗测5次
制表时间：2022-11-6 | [6 empty] | 测试人签名：魏永军
测试要求： 1、胶条、装饰胶膜、印花类、生粘、激光开孔类 2、每款上线前做测试。 3、水温40°洗水40分钟，机洗一个程序，洗水共计5次。

## 6.织带类缩率测试
TOREAD - 织带类缩率测试报告登记表
序号 | 供应商 | 物料编号 | 颜色 | 涉及到的款号 | 气烫缩 | 水缩 | 累计缩率 | 判定结果是否合格
[5 empty] | 经向百分比 | 径向百分比
| 东莞泰丰 | 松紧带 | 15FW白色/737 | TAMMAL81409 | 0.3 | 0.4 | 0.7 | YES
制表时间：2022-11-6 |  |  |  |  | 测试人签名：魏永军
测试要求： 1、织带及弹力织带、像根松紧、包边条等到厂后第一时间，做测试。