## 首期
TOREAD-首件（首批）检验报告书
订单类别 | 探路者 |  | 合同签订方 |  | 大连信和皮装有限公司 |  | 生产工厂 | 大连信和皮装有限公司
订单基础信息 |  |  | 生产•出货进度 |  |  |  | 指示•确认资料
款号 | QAWWBL95126 |  | 合同交期 |  | 2023-06-28 |  | 产前确认样 |  | 有 | 无
品名 | 儿童套绒夹克 |  | 上线日 |  | 2023-03-25 |  | 原辅材料卡 |  | 有 | 无
色/号型数 | 5 | 6 | 缝制预计完成日 |  | 2023-05-06 |  | 大货面料确认样 |  | 有 | 无
订单数量 | 3500 |  | 包装预计完成日 |  | 2023-06-10 |  | 印花、刺绣确认样 |  | 有 | 无
采购凭证编号： | CGDD23031300010 |  | 预计发货时间 |  |  |  | 洗唛、合格证指示资料 |  | 有 | 无
确认资料缺失内容说明：
【工艺确认】
原材料 | 正 | 误 |  | 印、绣花 | 正 | 误 | 无此工艺 | 洗水唛 | 正 | 误
辅料使用 | 正 | 误 |  | 胶膜工艺 | 正 | 误 | 无此工艺 | 合格证 | 正 | 误
制作工艺 | 正 | 误 |  | 压胶水压 | OK | NG | 无此工艺 | 缝纫用线 | 正 | 误
补充事项：
【面料品质确认】
物性检测 | OK | NG |  | 面料颜色 | OK | NG |  | 互染测试 | OK | NG
外观查验 | OK | NG |  | 面料缸差 | OK | NG |  | 水洗缩率 | OK | NG
问题描述：
【裁剪完成情况】
①裁剪完成比例（%）：
号型 颜色 | 120/60 | 130/64 | 140/68 | 150/72 | 160/80A | 170/88A |  |  |  | 未裁齐原因
宝石红 | OK | OK | OK | OK | OK | OK
风铃紫 | OK | OK | OK | OK | OK | OK
琥珀绿 | OK | OK | OK | OK | OK | OK
数码蓝 | OK | OK | OK | OK | OK | OK
冰晶粉 | OK | OK | OK | OK | OK | OK
【成品检查明细】★颜色、数量需要写清楚
【规格确认】
①规格测量明细以插入附件形式列明，并注明洗前洗后规格
②规格异常情况 |  | 有 | 无 | 备注：
【问题点与指导项目】 ★的问题应添加照片说明（包括成品及半成品检查）
1.门襟吃势不均
2.拉链三角包布左右不等大，拉链起拱
3.下摆明线不直起皱
4.前片横拼片起皱不平
5.上帽偏，中心点未对齐
6.袋牙宽窄
7.脏污
以上问题请及时改正。
【耐洗水确认】
粘衬 | OK | NG | 无此工艺 | 胶膜 | OK | NG | 无此工艺 | 扭曲 | OK | NG
印、绣花 | OK | NG | 无此工艺 | 压胶水压 | OK | NG | 无此工艺 | 水洗缩率 | OK | NG
补充事项：
【重大改善说明及整改复核时间】
检验部门 | 服装品控部 |  | 检验担当 | 肖敏 | 查验时间 |  | 工厂负责人 |  | 张茂红
【整改结果】
检验部门 | 服装品控部 |  | 检验担当 |  | 复核时间 |  | 工厂负责人

## 验货尺寸表外件
QC规格测量表
款号 | QAWWBL95126-外件 |  | 品名 | 冲锋衣外套 |  |  | 生产工厂 | 大连信和
部位名称 | 指示规格 FINAL SPEC | [5 empty] | 样品规格 SAMPLE SPEC
| 120/60 | 130/64 | 140/68 | 150/72 | 160/80A | 170/88A | 120/60 | 130/64 | 140/68 | 150/72 | 160/80A | 170/88A
后中长 | 51 | 55 | 59 | 63 | 67 | 71 | √ | √ | +0.5
前中长 | 50 | 54 | 58 | 62 | 66 | 70 | √ | +0.5 | +0.5
胸围 | 86 | 90 | 94 | 100 | 106 | 112 | +1 | +1 | √
摆围 | 84 | 88 | 92 | 98 | 104 | 110 | +1 | √ | √
肩宽 | 33.5 | 35 | 37.2 | 39.4 | 41.6 | 43.8 | +0.5 | +0.5 | √
领围 | 47 | 48 | 49 | 50.5 | 52 | 53.5 | √ | √ | √
肩点袖长 | 44 | 48 | 51 | 54 | 57 | 60 | √ | +0.5 | √
袖肥/2 | 18.3 | 19.5 | 20.7 | 21.9 | 23.1 | 24.3 | +0.5 | √ | √
袖肘围/2 | 15.2 | 16 | 16.8 | 17.8 | 18.8 | 19.6 | +0.3 | √ | √
袖口围/2 | 12.3 | 12.5 | 12.7 | 13.1 | 13.5 | 13.9 | √ | √ | +0.5
帽高 | 31.7 | 32.5 | 33.3 | 34.1 | 34.9 | 35.7 | +0.3 | √ | √
帽宽 | 23 | 23.5 | 24 | 24.75 | 25.5 | 26.25 | √ | √ | √
插手袋长 | 14 | 14 | 15 | 15 | 16 | 16 | +0.2 | √ | √
备注：
初期请洗测2-3件，有问题的另加测量数量。
[7 empty] | 验货时间：2023/4/3 |  | 跟单QC:肖敏 |  | 工厂负责人： | 张茂红

## 验货尺寸表内件
QC规格测量表
款号 | QAWWBL95126-内件 |  | 品名 | 摇粒绒内件 |  |  | 生产工厂 | 大连信和
部位名称 | 指示规格 FINAL SPEC | [5 empty] | 样品规格 SAMPLE SPEC
| 120/60 | 130/64 | 140/68 | 150/72 | 160/80A | 170/88A | 120/60 | 130/64 | 140/68 | 150/72 | 160/80A | 170/88A
后中长 | 47 | 51 | 55 | 59 | 63 | 67 | √ | √ | +0.5
前中长 | 45 | 49 | 53 | 57 | 61 | 65 | +1 | +0.5 | +1
胸围 | 80 | 84 | 88 | 94 | 100 | 106 | -0.5 | +0.5 | +1
摆围 | 78 | 82 | 86 | 92 | 98 | 104 | √ | +0.5 | +0.5
肩宽 | 31.5 | 33 | 35.2 | 37.4 | 39.6 | 41.8 | √ | +0.5 | √
领围 | 40 | 41 | 42 | 43.5 | 45 | 46.5 | √ | √ | √
上领围 | 38.5 | 39.5 | 40.5 | 42 | 43.5 | 45 | √ | √ | √
肩点袖长 | 42.2 | 46.2 | 49.2 | 52.2 | 55.2 | 58.2 | √ | √ | √
袖肥/2 | 15.3 | 16.5 | 17.7 | 18.9 | 20.1 | 21.3 | √ | √ | √
袖肘围/2 | 13.2 | 14 | 14.8 | 15.8 | 16.8 | 17.6 | √ | √ | √
袖口围/2 | 9.3 | 9.5 | 9.7 | 10.1 | 10.5 | 10.9 | √ | √ | +0.5
领高 | 5 | 5 | 5 | 5 | 5 | 5 | √ | √ | √
插手袋长 | 14 | 14 | 15 | 15 | 16 | 16 | √ | √ | √
备注：
初期请洗测2-3件，有问题的另加测量数量。
[7 empty] | 验货时间： |  | 跟单QC:肖敏 |  | 工厂负责人： | 张茂红
部位
部位

## 中期
TOREAD-QC中期检验报告书
订单类别 | 探路者 |  | 合同签订方 |  | 大连信和皮装有限公司 |  | 生产工厂 | 大连信和皮装有限公司
订单基础信息 |  |  | 生产•出货进度 |  |  |  | 指示•确认资料
款号 | QAWWBL95126 |  | 合同交期 |  | 2023-06-28 |  | 首件检验报告 |  | 有 | 无
品名 | 儿童套绒夹克 |  | 裁剪完成数量 |  | 3000 |  | 首件检验未尽事项 |  | 有 | 无
色/号型数 | 5 | 6 | 缝制完成数量 |  | 2000 |  | 首件检验未尽事项内容
订单数量 | 3500 |  | 包装完成数量 |  | 无
采购凭证编号： | CGDD23031300010 |  | 预计发货时间
【附属资料确认】
原材料 | 正 | 误 |  | 洗水唛 | 正 | 误 |  | 印、绣花 | 正 | 误
辅料使用 | 正 | 误 |  | 合格证 | 正 | 误 |  | 缝纫用线 | 正 | 误
备注：
【检验明细】：检验明细（要求齐色、齐号至少10件检查）
宝石红 | 120 | 130 | 160 | 170
风铃紫 | 130 | 150
琥珀绿 | 140 | 150
数码蓝 | 130 | 140 | 160
冰晶粉 | 160 | 170
【耐水洗测试】：耐洗水测试明细（要求齐色、齐号）
OK
【规格确认】
①规格测量明细以插入附件形式列明，并注明洗前洗后规格
②规格异常情况 |  | 有 | 无
说明：
【耐洗水确认】
粘衬 | OK | NG | 无此工艺 | 胶膜 | OK | NG | 无此工艺 | 扭曲 | OK | NG
印、绣花 | OK | NG | 无此工艺 | 压胶水压 | OK | NG | 无此工艺 | 水洗缩率 | OK | NG
补充事项：
【问题点与指导项目】 ★的问题应添加照片说明
外件
1、前领口左右不等宽
2、袖笼平片不到位
3、底摆明线打綹
4、成品脏污、线头要处理干净
5、整熨平复
内件
6、上拉链吃势不均
7、兜口咧嘴
以上问题请及时改正。
【整改的严重缺陷及整改复核时间】
备注：
检验部门 | 服装品控部 |  | 检验担当 | 肖敏 | 查验时间 | 2023-04-28 | 工厂负责人 |  | 张茂红
【整改结果】
检验部门 | 服装品控部 |  | 检验担当 |  | 查验时间 |  | 工厂负责人

## 验货尺寸表 （中期）外件
QC规格测量表
款号 | QAWWBL95126-外件 |  | 品名 | 冲锋衣外套 |  |  | 生产工厂 | 大连信和
部位名称 | 指示规格 FINAL SPEC | [5 empty] | 样品规格 SAMPLE SPEC
| 120/60 | 130/64 | 140/68 | 150/72 | 160/80A | 170/88A | 120/60 | 130/64 | 140/68 | 150/72 | 160/80A | 170/88A
后中长 | 51 | 55 | 59 | 63 | 67 | 71 | +0.5 | √ | +0.5 | √ | √ | +1
前中长 | 50 | 54 | 58 | 62 | 66 | 70 | √ | +0.5 | √ | √ | √ | √
胸围 | 86 | 90 | 94 | 100 | 106 | 112 | √ | +1 | √ | +1 | +1 | √
摆围 | 84 | 88 | 92 | 98 | 104 | 110 | +1 | √ | √ | +1 | +1 | √
肩宽 | 33.5 | 35 | 37.2 | 39.4 | 41.6 | 43.8 | +0.5 | √ | +0.5 | √ | √ | +0.5
领围 | 47 | 48 | 49 | 50.5 | 52 | 53.5 | √ | √ | √ | √ | √ | +0.5
肩点袖长 | 44 | 48 | 51 | 54 | 57 | 60 | √ | +0.5 | √ | √ | √ | √
袖肥/2 | 18.3 | 19.5 | 20.7 | 21.9 | 23.1 | 24.3 | +0.5 | +0.5 | √ | +0.5 | √ | √
袖肘围/2 | 15.2 | 16 | 16.8 | 17.8 | 18.8 | 19.6 | +0.3 | √ | √ | √ | √ | √
袖口围/2 | 12.3 | 12.5 | 12.7 | 13.1 | 13.5 | 13.9 | √ | +0.5 | +0.5 | √ | √ | +0.5
帽高 | 31.7 | 32.5 | 33.3 | 34.1 | 34.9 | 35.7 | +0.3 | √ | +0.5 | √ | +0.5 | √
帽宽 | 23 | 23.5 | 24 | 24.75 | 25.5 | 26.25 | √ | √ | √ | √ | +0.5 | √
插手袋长 | 14 | 14 | 15 | 15 | 16 | 16 | +0.3 | √ | √ | √ | +0.2 | √
备注：
初期请洗测2-3件，有问题的另加测量数量。
[7 empty] | 验货时间： |  | 跟单QC: |  | 工厂负责人：

## 验货尺寸表（中期）内件
QC规格测量表
款号 | QAWWBL95126-内件 |  | 品名 | 摇粒绒内件 |  |  | 生产工厂 | 大连信和
部位名称 | 指示规格 FINAL SPEC | [5 empty] | 样品规格 SAMPLE SPEC
| 120/60 | 130/64 | 140/68 | 150/72 | 160/80A | 170/88A | 120/60 | 130/64 | 140/68 | 150/72 | 160/80A | 170/88A
后中长 | 47 | 51 | 55 | 59 | 63 | 67 | √ | √ | +0.5 | +1 | √ | +0.5
前中长 | 45 | 49 | 53 | 57 | 61 | 65 | +1 | +0.5 | +1 | +1 | +1 | +0.5
胸围 | 80 | 84 | 88 | 94 | 100 | 106 | -0.5 | +0.5 | +1 | +1 | +0.5 | √
摆围 | 78 | 82 | 86 | 92 | 98 | 104 | √ | +0.5 | +0.5 | √ | √ | √
肩宽 | 31.5 | 33 | 35.2 | 37.4 | 39.6 | 41.8 | √ | +0.5 | √ | +0.5 | √ | √
领围 | 40 | 41 | 42 | 43.5 | 45 | 46.5 | +0.5 | √ | √ | √ | +0.5 | √
上领围 | 38.5 | 39.5 | 40.5 | 42 | 43.5 | 45 | √ | √ | √ | +0.5 | √ | √
肩点袖长 | 42.2 | 46.2 | 49.2 | 52.2 | 55.2 | 58.2 | √ | +0.5 | √ | +0.5 | √ | √
袖肥/2 | 15.3 | 16.5 | 17.7 | 18.9 | 20.1 | 21.3 | +0.5 | √ | √ | √ | +0.5 | √
袖肘围/2 | 13.2 | 14 | 14.8 | 15.8 | 16.8 | 17.6 | √ | √ | √ | √ | √ | √
袖口围/2 | 9.3 | 9.5 | 9.7 | 10.1 | 10.5 | 10.9 | √ | √ | +0.5 | √ | √ | √
领高 | 5 | 5 | 5 | 5 | 5 | 5 | √ | √ | √ | √ | √ | √
插手袋长 | 14 | 14 | 15 | 15 | 16 | 16 | √ | √ | √ | √ | √ | +0.2
备注：
初期请洗测2-3件，有问题的另加测量数量。
[7 empty] | 验货时间： |  | 跟单QC: |  | 工厂负责人：
部位
部位

## 尾期
QC出货报告书
订单类别 | 探路者 |  | 款号 | QAWWBL95126 | 产品名称 | 儿童套绒夹克 |  | 生产工厂 | 大连信和皮装有限公司
订单数量 | 3500 |  | 合同日期 | 2023-06-28 |  |  | 检验资料确认
色/号型数 | 5 | 6 | 交货形式 |  |  |  | 面料第三方合格报告 |  | 有 | 无
验货次数 | 1 |  | 非直发 | 苏州库 | 天津库 | 直发 | 成品第三方合格报告 |  | 有 | 无
验货数量 | 125 |  | 入仓数量 |  |  | 2513 | 中期检验报告 |  | 有 | 无
检验方式 | 全检 | 抽检 | 免检 | 复检 | 再复检 | 采购凭证编号：CGDD23031300010
中期检验重大改善项目 |  | 有 | 无 | 改善结果 | 已改善
全色耐洗水测试 |  | 有 | 无 | 洗后结果 | 无异常 | 洗水前后缩量正常
【附属资料确认】
洗水唛 | 正 | 误 |  | 印、绣花 | 正 | 误 |  | 装箱数量 | 正 | 误
合格证 | 正 | 误 |  | 缝纫用线 | 正 | 误 |  | 箱唛表示 | 正 | 误
吊牌 | 正 | 误 |  | 包装方式 | 正 | 误 |  | 纸箱规格 | 正 | 误
【检验时成品完成情况及检验明细】
①成品完成比例（%）：95%
②检验明细：
宝石红 135# 156#
风铃紫 1# 7#
琥珀绿 59# 64#
数码蓝 40# 57#
冰晶粉 107# 115#
②规格异常情况 |  | 有 | 无
情况说明：
【问题点描述】
污渍
整熨不良
断线
粘胶夹异物
【检验结果】
合格：（正常接收） |  |  | 不合格： |  | ①返工翻修 |  | ②让步接受 |  | ③拒绝接收
备注： | 请按照以上提出的问题点改正
检验部门 | 服装QC部门 |  | 检验人 | 肖敏 | 查验时间 | 2023-05-10 | 工厂负责人 |  | 张茂红

## 验货尺寸表（尾期）外件
QC规格测量表
款号 | QAWWBL95126-外件 |  | 品名 | 冲锋衣外套 |  |  | 生产工厂 | 大连信和
部位名称 | 指示规格 FINAL SPEC | [5 empty] | 样品规格 SAMPLE SPEC
| 120/60 | 130/64 | 140/68 | 150/72 | 160/80A | 170/88A | 120/60 | 130/64 | 140/68 | 150/72 | 160/80A | 170/88A
后中长 | 51 | 55 | 59 | 63 | 67 | 71 | +0.5 | √ | +1 | √ | √ | +1
前中长 | 50 | 54 | 58 | 62 | 66 | 70 | √ | +0.5 | √ | √ | √ | √
胸围 | 86 | 90 | 94 | 100 | 106 | 112 | +0.5 | +1 | √ | +1 | +1 | √
摆围 | 84 | 88 | 92 | 98 | 104 | 110 | +1 | √ | √ | √ | +0.5 | √
肩宽 | 33.5 | 35 | 37.2 | 39.4 | 41.6 | 43.8 | +0.5 | √ | +0.5 | √ | √ | +0.5
领围 | 47 | 48 | 49 | 50.5 | 52 | 53.5 | √ | +0.5 | √ | √ | √ | +0.5
肩点袖长 | 44 | 48 | 51 | 54 | 57 | 60 | √ | +0.5 | √ | +1 | √ | √
袖肥/2 | 18.3 | 19.5 | 20.7 | 21.9 | 23.1 | 24.3 | +0.5 | +0.5 | √ | +0.5 | +0.5 | √
袖肘围/2 | 15.2 | 16 | 16.8 | 17.8 | 18.8 | 19.6 | +0.3 | √ | √ | √ | √ | √
袖口围/2 | 12.3 | 12.5 | 12.7 | 13.1 | 13.5 | 13.9 | √ | +0.5 | √ | √ | √ | +0.5
帽高 | 31.7 | 32.5 | 33.3 | 34.1 | 34.9 | 35.7 | +0.3 | √ | +0.5 | +0.5 | +0.5 | √
帽宽 | 23 | 23.5 | 24 | 24.75 | 25.5 | 26.25 | √ | +0.5 | √ | √ | +0.5 | √
插手袋长 | 14 | 14 | 15 | 15 | 16 | 16 | √ | √ | √ | √ | √ | √
备注：
初期请洗测2-3件，有问题的另加测量数量。
[7 empty] | 验货时间：2023/5/10 |  | 跟单QC:肖敏 |  | 工厂负责人： | 张茂红

## 验货尺寸表（尾期）内件
QC规格测量表
款号 | QAWWBL95126-内件 |  | 品名 | 摇粒绒内件 |  |  | 生产工厂 | 大连信和
部位名称 | 指示规格 FINAL SPEC | [5 empty] | 样品规格 SAMPLE SPEC
| 120/60 | 130/64 | 140/68 | 150/72 | 160/80A | 170/88A | 120/60 | 130/64 | 140/68 | 150/72 | 160/80A | 170/88A
后中长 | 47 | 51 | 55 | 59 | 63 | 67 | +0.5 | √ | +0.5 | +1 | +1 | +0.5
前中长 | 45 | 49 | 53 | 57 | 61 | 65 | +1 | +0.5 | +1 | +0.5 | +1 | +0.5
胸围 | 80 | 84 | 88 | 94 | 100 | 106 | √ | √ | +1 | +0.5 | +0.5 | √
摆围 | 78 | 82 | 86 | 92 | 98 | 104 | √ | +0.5 | +0.5 | √ | √ | √
肩宽 | 31.5 | 33 | 35.2 | 37.4 | 39.6 | 41.8 | √ | +0.5 | √ | √ | √ | +0.5
领围 | 40 | 41 | 42 | 43.5 | 45 | 46.5 | √ | √ | +0.5 | √ | +0.5 | √
上领围 | 38.5 | 39.5 | 40.5 | 42 | 43.5 | 45 | √ | √ | √ | +0.5 | √ | √
肩点袖长 | 42.2 | 46.2 | 49.2 | 52.2 | 55.2 | 58.2 | √ | +0.5 | √ | √ | √ | +1
袖肥/2 | 15.3 | 16.5 | 17.7 | 18.9 | 20.1 | 21.3 | +0.5 | √ | √ | √ | +0.5 | √
袖肘围/2 | 13.2 | 14 | 14.8 | 15.8 | 16.8 | 17.6 | √ | √ | √ | √ | √ | +0.5
袖口围/2 | 9.3 | 9.5 | 9.7 | 10.1 | 10.5 | 10.9 | √ | √ | +0.5 | √ | √ | √
领高 | 5 | 5 | 5 | 5 | 5 | 5 | +0.2 | √ | √ | √ | √ | √
插手袋长 | 14 | 14 | 15 | 15 | 16 | 16 | √ | √ | √ | √ | √ | √
备注：
初期请洗测2-3件，有问题的另加测量数量。
[7 empty] | 验货时间：2023/5/10 |  | 跟单QC:肖敏 |  | 工厂负责人： | 张茂红
部位
部位

## 1.面料验布
TOREAD-面料验布测试报告登记表
序号 | 缸号 | 面料布种编号 | 颜色 | 涉及到的款号 | 供应商 | 自检报告 | 匹头条实物样 | 疵点 | 断纱 | 色点 | 色杠 | 折痕 | 合计数量 | 备注
[8 empty] | 数量 | 数量 | 数量 | 数量 | 数量
1 | 1562 | G21FW2510/75D高弹牛津布 | 23FW风铃紫/Q85// | QAWWBL95126 |  | 有 |  | 1 | 1 |  |  | 1 | 3 | YES
2 | 1568 | G21FW2510/75D高弹牛津布 | 22SS宝石红/M38// | QAWWBL95126 |  | 有 |  | 2 |  | 1 | 2 |  | 5 | YES
3 | 1566 | G21FW2510/75D高弹牛津布 | 19SS藏蓝/E72// | QAWWBL95126 |  | 有 |  | 3 |  | 1 | 1 | 2 | 7 | YES
4 | 1561 | G21FW2510/75D高弹牛津布 | 23FW冰晶粉/Q87// | QAWWBL95126 |  | 有 |  | 1 | 2 |  | 3 |  | 6 | YES
5 | 1564 | G21FW2510/75D高弹牛津布 | 23FW数码蓝/Q95// | QAWWBL95126 |  | 有 |  |  | 2 | 2 | 1 | 1 | 6 | YES
6 | 1563 | G21FW2510/75D高弹牛津布 | 23FW琥珀绿/Q90// | QAWWBL95126 |  | 有 |  | 2 | 1 | 1 | 1 |  | 5 | YES
7 | 9072 | G09FW0440/探路者logo210T | 19SS明灰/E75// | QAWWBL95126 |  | 有 |  | 1 | 1 | 2 |  | 1 | 5 | YES
8 | 3030 | 双刷双摇-280g | 23FW风铃紫/Q85// | QAWWBL95126 |  | 有 |  |  |  | 2 | 3 |  | 5 | YES
9 | 3033 | 双刷双摇-280g | 19SS藏蓝/E72// | QAWWBL95126 |  | 有 |  | 1 | 2 |  | 1 | 1 | 5 | YES
10 | 147 | 双刷双摇-280g | 23FW琥珀绿/Q90// | QAWWBL95126 |  | 有 |  | 2 | 1 |  | 1 |  | 4 | YES
11 | 1502 | 双刷双摇-280g | 23FW冰晶粉/Q87// | QAWWBL95126 |  | 有 |  | 2 |  | 1 | 1 | 1 | 5 | YES
12 | 1513 | 双刷双摇-280g | 23FW数码蓝/Q95// | QAWWBL95126 |  | 有 |  |  | 1 |  | 2 | 2 | 5 | YES
13 | 8613 | G09FW0411/110克天鹅绒1 | 19SS明灰/E75// | QAWWBL95126 |  | 有 |  | 1 |  | 1 |  | 1 | 3 | YES
制表时间： | [8 empty] | 测试人签名：
测试要求： 1、面料到厂第一时间做测试，根据面料的实际情况，可每缸抽取1-2卷过验布机。

## 2.面料缩率
TOREAD-面料缩率检测测试报告登记表
序号 | 供应商 | 缸号 | 面料布种编号 | 颜色 | 涉及到的款号 | 气缩 |  | 水缩 |  | 累计缩率 | 边中差，头尾差，实测结果 | 判定结果是否合格
[6 empty] | 径向百分比 | 纬向百分比 | 径向百分比 | 纬向百分比
1 | 大连信和 | 1562 | G21FW2510/75D高弹牛津布 | 23FW风铃紫/Q85// | QAWWBL95126 | 1% |  | 1% |  | 3% | 1.5cm | YES
2 | 大连信和 | 1568 | G21FW2510/75D高弹牛津布 | 22SS宝石红/M38// | QAWWBL95126 | 1% |  | 1% |  | 2% | 2cm | YES
3 | 大连信和 | 1566 | G21FW2510/75D高弹牛津布 | 19SS藏蓝/E72// | QAWWBL95126 | 1.5% |  | 1% |  | 3% | 2cm | YES
4 | 大连信和 | 1561 | G21FW2510/75D高弹牛津布 | 23FW冰晶粉/Q87// | QAWWBL95126 | 1.5% |  | 1% |  | 3% | 2cm | YES
5 | 大连信和 | 1564 | G21FW2510/75D高弹牛津布 | 23FW数码蓝/Q95// | QAWWBL95126 | 1% |  | 1% |  | 2% | 1cm | YES
6 | 大连信和 | 1563 | G21FW2510/75D高弹牛津布 | 23FW琥珀绿/Q90// | QAWWBL95126 | 2% |  | 1% |  | 3% | 1.5cm | YES
7 | 大连信和 | 9072 | G09FW0440/探路者logo210T | 19SS明灰/E75// | QAWWBL95126 | 2% |  | 1% |  | 3% | 1cm | YES
8 | 大连信和 | 3030 | 双刷双摇-280g | 23FW风铃紫/Q85// | QAWWBL95126 | 1% |  | 1% |  | 2% | 1.5cm | YES
9 | 大连信和 | 3033 | 双刷双摇-280g | 19SS藏蓝/E72// | QAWWBL95126 | 2% |  | 1% |  | 3% | 1.5cm | YES
10 | 大连信和 | 147 | 双刷双摇-280g | 23FW琥珀绿/Q90// | QAWWBL95126 | 1% |  | 1% |  | 2% | 2cm | YES
11 | 大连信和 | 1502 | 双刷双摇-280g | 23FW冰晶粉/Q87// | QAWWBL95126 | 1% |  | 1% |  | 2% | 2cm | YES
12 | 大连信和 | 1513 | 双刷双摇-280g | 23FW数码蓝/Q95// | QAWWBL95126 | 2% |  | 1% |  | 3% | 1cm | YES
13 | 大连信和 | 8613 | G09FW0411/110克天鹅绒1 | 19SS明灰/E75// | QAWWBL95126 | 1% |  | 1% |  | 2% | 1.5cm | YES
制表时间： | [6 empty] | 测试人签名：
测试要求： 1、面料到厂第一时间做测试，根据面料的实际情况，可每缸抽取1-2卷测试。 2、取布样中间部位测试，测试大小：50cmX50cm。 3、先烫缩后水洗【同一块面料进行两种测试】。（烫缩：110°-120度；洗缩：30°40分钟洗缩） 4、常规面料醒料24小时，弹力面料必须放料时长达到48小时以上。 5、测试边中色差、头尾色差情况（缝制9宫格查看）。

## 3.面料互染
TOREAD-面辅料互染测试报告登记表
项目 | 供应商 | 缸号 | 面料布种编号 | 颜色 | 涉及到的款号 | 物料1 |  |  | 物料2 |  |  | 物料3 |  |  | 物料4 |  |  | 物料5 |  |  | 结果 | 备注
[6 empty] | 物料编号 | 品名 | 供应商 | 物料编号 | 品名 | 供应商 | 物料编号 | 品名 | 供应商 | 物料编号 | 品名 | 供应商 | 物料编号 | 品名 | 供应商
洗测5次 | 大连信和 | 2301 | G21FW2510/75D高弹牛津布 | 23FW风铃紫/Q85// | QAWWBL95126 | FW08940 | G21FW2510/75D高弹牛津布 | 苏州市唯逸纺织科技有限公司 | FW08940 | G21FW2510/75D高弹牛津布 | 苏州市唯逸纺织科技有限公司 | FW00020 | G09FW0440/探路者logo210T | 台华高新染整（嘉兴）有限公司 | FK00041 | G09FW0411/110克天鹅绒1 | 福建乾丰纺织科技有限公司 | XJ00002 | 橡筋绳 | 上海锦湾实业有限公司 | 合格
[6 empty] | 物料6 |  |  | 物料7 |  |  | 物料8 |  |  | 物料9 |  |  | 物料10
[6 empty] | 物料编号 | 品名 | 供应商 | 物料编号 | 品名 | 供应商 | 物料编号 | 品名 | 供应商 | 物料编号 | 品名 | 供应商 | 物料编号 | 品名 | 供应商
[6 empty] | KK00025 | 单耳花边卡扣 | 浙江伟星实业发展股份有限公司北京销售分公司 | ZD00014 | 订卡织带 | 上海锦湾实业有限公司 | SJ00004 | 松紧带 | 上海锦湾实业有限公司 | YK00013 | 5#树脂开尾 | YK | MS00090 | 魔术贴 | 镇江锦瑞纺织有限公司
[6 empty] | 物料11 |  |  | 物料12 |  |  | 物料13 |  |  | 物料14 |  |  | 物料15
[6 empty] | 物料编号 | 品名 | 供应商 | 物料编号 | 品名 | 供应商 | 物料编号 | 品名 | 供应商 | 物料编号 | 品名 | 供应商 | 物料编号 | 品名 | 供应商
[6 empty] | ZM00059 | TOREAD童装外套大主唛 | 博罗县常美印刷有限公司 | BZ00035 | 探路者成衣洗水标 | 广州市宝绅科技应用有限公司 | YK00008 | 3#尼龙闭尾反装， | YK | [6 empty] | 合格
洗测5次 | 大连信和 | 2302 | G21FW2510/75D高弹牛津布 | 22SS宝石红/M38// | QAWWBL95126 | 物料1 |  |  | 物料2 |  |  | 物料3 |  |  | 物料4 |  |  | 物料5
[6 empty] | 物料编号 | 品名 | 供应商 | 物料编号 | 品名 | 供应商 | 物料编号 | 品名 | 供应商 | 物料编号 | 品名 | 供应商 | 物料编号 | 品名 | 供应商
[6 empty] | FW08940 | G21FW2510/75D高弹牛津布 | 苏州市唯逸纺织科技有限公司 | FW08940 | G21FW2510/75D高弹牛津布 | 苏州市唯逸纺织科技有限公司 | FW00020 | G09FW0440/探路者logo210T | 台华高新染整（嘉兴）有限公司 | FK00041 | G09FW0411/110克天鹅绒1 | 福建乾丰纺织科技有限公司 | XJ00002 | 橡筋绳 | 上海锦湾实业有限公司 | 合格
[6 empty] | 物料6 |  |  | 物料7 |  |  | 物料8 |  |  | 物料9 |  |  | 物料10
[6 empty] | 物料编号 | 品名 | 供应商 | 物料编号 | 品名 | 供应商 | 物料编号 | 品名 | 供应商 | 物料编号 | 品名 | 供应商 | 物料编号 | 品名 | 供应商
[6 empty] | KK00025 | 单耳花边卡扣 | 浙江伟星实业发展股份有限公司北京销售分公司 | ZD00014 | 订卡织带 | 上海锦湾实业有限公司 | SJ00004 | 松紧带 | 上海锦湾实业有限公司 | YK00013 | 5#树脂开尾 | YK | MS00090 | 魔术贴 | 镇江锦瑞纺织有限公司
[6 empty] | 物料11 |  |  | 物料12 |  |  | 物料13 |  |  | 物料14 |  |  | 物料15
[6 empty] | 物料编号 | 品名 | 供应商 | 物料编号 | 品名 | 供应商 | 物料编号 | 品名 | 供应商 | 物料编号 | 品名 | 供应商 | 物料编号 | 品名 | 供应商
[6 empty] | ZM00059 | TOREAD童装外套大主唛 | 博罗县常美印刷有限公司 | BZ00035 | 探路者成衣洗水标 | 广州市宝绅科技应用有限公司 | YK00008 | 3#尼龙闭尾反装， | YK | [6 empty] | 合格
洗测5次 | 大连信和 | 2303 | G21FW2510/75D高弹牛津布 | 19SS藏蓝/E72// | QAWWBL95126 | 物料1 |  |  | 物料2 |  |  | 物料3 |  |  | 物料4 |  |  | 物料5
[6 empty] | 物料编号 | 品名 | 供应商 | 物料编号 | 品名 | 供应商 | 物料编号 | 品名 | 供应商 | 物料编号 | 品名 | 供应商 | 物料编号 | 品名 | 供应商
[6 empty] | FW08940 | G21FW2510/75D高弹牛津布 | 苏州市唯逸纺织科技有限公司 | FW08940 | G21FW2510/75D高弹牛津布 | 苏州市唯逸纺织科技有限公司 | FW00020 | G09FW0440/探路者logo210T | 台华高新染整（嘉兴）有限公司 | FK00041 | G09FW0411/110克天鹅绒1 | 福建乾丰纺织科技有限公司 | XJ00002 | 橡筋绳 | 上海锦湾实业有限公司 | 合格
[6 empty] | 物料6 |  |  | 物料7 |  |  | 物料8 |  |  | 物料9 |  |  | 物料10
[6 empty] | 物料编号 | 品名 | 供应商 | 物料编号 | 品名 | 供应商 | 物料编号 | 品名 | 供应商 | 物料编号 | 品名 | 供应商 | 物料编号 | 品名 | 供应商
[6 empty] | KK00025 | 单耳花边卡扣 | 浙江伟星实业发展股份有限公司北京销售分公司 | ZD00014 | 订卡织带 | 上海锦湾实业有限公司 | SJ00004 | 松紧带 | 上海锦湾实业有限公司 | YK00013 | 5#树脂开尾 | YK | MS00090 | 魔术贴 | 镇江锦瑞纺织有限公司
[6 empty] | 物料11 |  |  | 物料12 |  |  | 物料13 |  |  | 物料14 |  |  | 物料15
[6 empty] | 物料编号 | 品名 | 供应商 | 物料编号 | 品名 | 供应商 | 物料编号 | 品名 | 供应商 | 物料编号 | 品名 | 供应商 | 物料编号 | 品名 | 供应商
[6 empty] | ZM00059 | TOREAD童装外套大主唛 | 博罗县常美印刷有限公司 | BZ00035 | 探路者成衣洗水标 | 广州市宝绅科技应用有限公司 | YK00008 | 3#尼龙闭尾反装， | YK | [6 empty] | 合格
洗测5次 | 大连信和 | 2304 | G21FW2510/75D高弹牛津布 | 23FW冰晶粉/Q87// | QAWWBL95126 | 物料1 |  |  | 物料2 |  |  | 物料3 |  |  | 物料4 |  |  | 物料5
[6 empty] | 物料编号 | 品名 | 供应商 | 物料编号 | 品名 | 供应商 | 物料编号 | 品名 | 供应商 | 物料编号 | 品名 | 供应商 | 物料编号 | 品名 | 供应商
[6 empty] | FW08940 | G21FW2510/75D高弹牛津布 | 苏州市唯逸纺织科技有限公司 | FW08940 | G21FW2510/75D高弹牛津布 | 苏州市唯逸纺织科技有限公司 | FW00020 | G09FW0440/探路者logo210T | 台华高新染整（嘉兴）有限公司 | FK00041 | G09FW0411/110克天鹅绒1 | 福建乾丰纺织科技有限公司 | XJ00002 | 橡筋绳 | 上海锦湾实业有限公司 | 合格
[6 empty] | 物料6 |  |  | 物料7 |  |  | 物料8 |  |  | 物料9 |  |  | 物料10
[6 empty] | 物料编号 | 品名 | 供应商 | 物料编号 | 品名 | 供应商 | 物料编号 | 品名 | 供应商 | 物料编号 | 品名 | 供应商 | 物料编号 | 品名 | 供应商
[6 empty] | KK00025 | 单耳花边卡扣 | 浙江伟星实业发展股份有限公司北京销售分公司 | ZD00014 | 订卡织带 | 上海锦湾实业有限公司 | SJ00004 | 松紧带 | 上海锦湾实业有限公司 | YK00013 | 5#树脂开尾 | YK | MS00090 | 魔术贴 | 镇江锦瑞纺织有限公司
[6 empty] | 物料11 |  |  | 物料12 |  |  | 物料13 |  |  | 物料14 |  |  | 物料15
[6 empty] | 物料编号 | 品名 | 供应商 | 物料编号 | 品名 | 供应商 | 物料编号 | 品名 | 供应商 | 物料编号 | 品名 | 供应商 | 物料编号 | 品名 | 供应商
[6 empty] | ZM00059 | TOREAD童装外套大主唛 | 博罗县常美印刷有限公司 | BZ00035 | 探路者成衣洗水标 | 广州市宝绅科技应用有限公司 | YK00008 | 3#尼龙闭尾反装， | YK | [6 empty] | 合格
洗测5次 | 大连信和 | 2305 | G21FW2510/75D高弹牛津布 | 23FW数码蓝/Q95// | QAWWBL95126 | 物料1 |  |  | 物料2 |  |  | 物料3 |  |  | 物料4 |  |  | 物料5
[6 empty] | 物料编号 | 品名 | 供应商 | 物料编号 | 品名 | 供应商 | 物料编号 | 品名 | 供应商 | 物料编号 | 品名 | 供应商 | 物料编号 | 品名 | 供应商
[6 empty] | FW08940 | G21FW2510/75D高弹牛津布 | 苏州市唯逸纺织科技有限公司 | FW08940 | G21FW2510/75D高弹牛津布 | 苏州市唯逸纺织科技有限公司 | FW00020 | G09FW0440/探路者logo210T | 台华高新染整（嘉兴）有限公司 | FK00041 | G09FW0411/110克天鹅绒1 | 福建乾丰纺织科技有限公司 | XJ00002 | 橡筋绳 | 上海锦湾实业有限公司 | 合格
[6 empty] | 物料6 |  |  | 物料7 |  |  | 物料8 |  |  | 物料9 |  |  | 物料10
[6 empty] | 物料编号 | 品名 | 供应商 | 物料编号 | 品名 | 供应商 | 物料编号 | 品名 | 供应商 | 物料编号 | 品名 | 供应商 | 物料编号 | 品名 | 供应商
[6 empty] | KK00025 | 单耳花边卡扣 | 浙江伟星实业发展股份有限公司北京销售分公司 | ZD00014 | 订卡织带 | 上海锦湾实业有限公司 | SJ00004 | 松紧带 | 上海锦湾实业有限公司 | YK00013 | 5#树脂开尾 | YK | MS00090 | 魔术贴 | 镇江锦瑞纺织有限公司
[6 empty] | 物料11 |  |  | 物料12 |  |  | 物料13 |  |  | 物料14 |  |  | 物料15
[6 empty] | 物料编号 | 品名 | 供应商 | 物料编号 | 品名 | 供应商 | 物料编号 | 品名 | 供应商 | 物料编号 | 品名 | 供应商 | 物料编号 | 品名 | 供应商
[6 empty] | ZM00059 | TOREAD童装外套大主唛 | 博罗县常美印刷有限公司 | BZ00035 | 探路者成衣洗水标 | 广州市宝绅科技应用有限公司 | YK00008 | 3#尼龙闭尾反装， | YK | [6 empty] | 合格
洗测5次 | 大连信和 | 2306 | 双刷双摇-280g | 23FW风铃紫/Q85// | QAWWBL95126 | 物料1 |  |  | 物料2 |  |  | 物料3 |  |  | 物料4 |  |  | 物料5
[6 empty] | 物料编号 | 品名 | 供应商 | 物料编号 | 品名 | 供应商 | 物料编号 | 品名 | 供应商 | 物料编号 | 品名 | 供应商 | 物料编号 | 品名 | 供应商
[6 empty] | FK08130 | 双刷双摇-280g | 昆山华阳新材料股份有限公司 | FK00041 | G09FW0411/110克天鹅绒1 | 福建乾丰纺织科技有限公司 | FW08940 | G21FW2510/75D高弹牛津布 | 苏州市唯逸纺织科技有限公司 | ZD00014 | 订卡织带 | 上海锦湾实业有限公司 | SJ00006 | 松紧带 | 上海锦湾实业有限公司 | 合格
[6 empty] | 物料6 |  |  | 物料7 |  |  | 物料8 |  |  | 物料9 |  |  | 物料10
[6 empty] | 物料编号 | 品名 | 供应商 | 物料编号 | 品名 | 供应商 | 物料编号 | 品名 | 供应商 | 物料编号 | 品名 | 供应商 | 物料编号 | 品名 | 供应商
[6 empty] | BB00019 | TOREAD压花弹力包边带 | 上海锦湾实业有限公司 | YK00013 | 5#树脂开尾 | YK | ZM00075 | TOREAD童装主唛/皮肤衣/T恤（上装）-无号形 | 博罗县常美印刷有限公司 | [6 empty] | 合格
洗测5次 | 大连信和 | 2307 | 双刷双摇-280g | 19SS藏蓝/E72// | QAWWBL95126 | 物料1 |  |  | 物料2 |  |  | 物料3 |  |  | 物料4 |  |  | 物料5
[6 empty] | 物料编号 | 品名 | 供应商 | 物料编号 | 品名 | 供应商 | 物料编号 | 品名 | 供应商 | 物料编号 | 品名 | 供应商 | 物料编号 | 品名 | 供应商
[6 empty] | FK08130 | 双刷双摇-280g | 昆山华阳新材料股份有限公司 | FK00041 | G09FW0411/110克天鹅绒1 | 福建乾丰纺织科技有限公司 | FW08940 | G21FW2510/75D高弹牛津布 | 苏州市唯逸纺织科技有限公司 | ZD00014 | 订卡织带 | 上海锦湾实业有限公司 | SJ00006 | 松紧带 | 上海锦湾实业有限公司 | 合格
[6 empty] | 物料6 |  |  | 物料7 |  |  | 物料8 |  |  | 物料9 |  |  | 物料10
[6 empty] | 物料编号 | 品名 | 供应商 | 物料编号 | 品名 | 供应商 | 物料编号 | 品名 | 供应商 | 物料编号 | 品名 | 供应商 | 物料编号 | 品名 | 供应商
[6 empty] | BB00019 | TOREAD压花弹力包边带 | 上海锦湾实业有限公司 | YK00013 | 5#树脂开尾 | YK | ZM00075 | TOREAD童装主唛/皮肤衣/T恤（上装）-无号形 | 博罗县常美印刷有限公司 | [6 empty] | 合格
洗测5次 | 大连信和 | 2308 | 双刷双摇-280g | 23FW琥珀绿/Q90// | QAWWBL95126 | 物料1 |  |  | 物料2 |  |  | 物料3 |  |  | 物料4 |  |  | 物料5
[6 empty] | 物料编号 | 品名 | 供应商 | 物料编号 | 品名 | 供应商 | 物料编号 | 品名 | 供应商 | 物料编号 | 品名 | 供应商 | 物料编号 | 品名 | 供应商
[6 empty] | FK08130 | 双刷双摇-280g | 昆山华阳新材料股份有限公司 | FK00041 | G09FW0411/110克天鹅绒1 | 福建乾丰纺织科技有限公司 | FW08940 | G21FW2510/75D高弹牛津布 | 苏州市唯逸纺织科技有限公司 | ZD00014 | 订卡织带 | 上海锦湾实业有限公司 | SJ00006 | 松紧带 | 上海锦湾实业有限公司 | 合格
[6 empty] | 物料6 |  |  | 物料7 |  |  | 物料8 |  |  | 物料9 |  |  | 物料10
[6 empty] | 物料编号 | 品名 | 供应商 | 物料编号 | 品名 | 供应商 | 物料编号 | 品名 | 供应商 | 物料编号 | 品名 | 供应商 | 物料编号 | 品名 | 供应商
[6 empty] | BB00019 | TOREAD压花弹力包边带 | 上海锦湾实业有限公司 | YK00013 | 5#树脂开尾 | YK | ZM00075 | TOREAD童装主唛/皮肤衣/T恤（上装）-无号形 | 博罗县常美印刷有限公司 | [6 empty] | 合格
洗测5次 | 大连信和 | 2309 | 双刷双摇-280g | 23FW冰晶粉/Q87// | QAWWBL95126 | 物料1 |  |  | 物料2 |  |  | 物料3 |  |  | 物料4 |  |  | 物料5
[6 empty] | 物料编号 | 品名 | 供应商 | 物料编号 | 品名 | 供应商 | 物料编号 | 品名 | 供应商 | 物料编号 | 品名 | 供应商 | 物料编号 | 品名 | 供应商
[6 empty] | FK08130 | 双刷双摇-280g | 昆山华阳新材料股份有限公司 | FK00041 | G09FW0411/110克天鹅绒1 | 福建乾丰纺织科技有限公司 | FW08940 | G21FW2510/75D高弹牛津布 | 苏州市唯逸纺织科技有限公司 | ZD00014 | 订卡织带 | 上海锦湾实业有限公司 | SJ00006 | 松紧带 | 上海锦湾实业有限公司 | 合格
[6 empty] | 物料6 |  |  | 物料7 |  |  | 物料8 |  |  | 物料9 |  |  | 物料10
[6 empty] | 物料编号 | 品名 | 供应商 | 物料编号 | 品名 | 供应商 | 物料编号 | 品名 | 供应商 | 物料编号 | 品名 | 供应商 | 物料编号 | 品名 | 供应商
[6 empty] | BB00019 | TOREAD压花弹力包边带 | 上海锦湾实业有限公司 | YK00013 | 5#树脂开尾 | YK | ZM00075 | TOREAD童装主唛/皮肤衣/T恤（上装）-无号形 | 博罗县常美印刷有限公司 | [6 empty] | 合格
洗测5次 | 大连信和 | 2310 | 双刷双摇-280g | 23FW数码蓝/Q95// | QAWWBL95126 | 物料1 |  |  | 物料2 |  |  | 物料3 |  |  | 物料4 |  |  | 物料5
[6 empty] | 物料编号 | 品名 | 供应商 | 物料编号 | 品名 | 供应商 | 物料编号 | 品名 | 供应商 | 物料编号 | 品名 | 供应商 | 物料编号 | 品名 | 供应商
[6 empty] | FK08130 | 双刷双摇-280g | 昆山华阳新材料股份有限公司 | FK00041 | G09FW0411/110克天鹅绒1 | 福建乾丰纺织科技有限公司 | FW08940 | G21FW2510/75D高弹牛津布 | 苏州市唯逸纺织科技有限公司 | ZD00014 | 订卡织带 | 上海锦湾实业有限公司 | SJ00006 | 松紧带 | 上海锦湾实业有限公司 | 合格
[6 empty] | 物料6 |  |  | 物料7 |  |  | 物料8 |  |  | 物料9 |  |  | 物料10
[6 empty] | 物料编号 | 品名 | 供应商 | 物料编号 | 品名 | 供应商 | 物料编号 | 品名 | 供应商 | 物料编号 | 品名 | 供应商 | 物料编号 | 品名 | 供应商
[6 empty] | BB00019 | TOREAD压花弹力包边带 | 上海锦湾实业有限公司 | YK00013 | 5#树脂开尾 | YK | ZM00075 | TOREAD童装主唛/皮肤衣/T恤（上装）-无号形 | 博罗县常美印刷有限公司 | [6 empty] | 合格
制表时间： | [8 empty] | 测试人签名：
测试要求： 1、面辅料到厂第一时间做测试，根据面料的实际情况，每色每缸做。 2、水温40°洗水40分钟，机洗一个程序，洗水共计5次。

## 4.面料静水压
TOREAD-面料5点水压测试报告登记表
日期 | 缸号 | 面料布种编号 | 颜色 | 涉及到的款号 | 供应商 | 上午(时间） | 测试条件 | 下午（时间） | 测试条件 | 加班（时间） | 测试条件 | 结果 | 备注
2023-03-15 | 1023 | G21FW2510/75D高弹牛津布 | 23FW风铃紫/Q85// | QAWWBL95126 |  | 10:00 | 水压5000 |  |  |  |  | YES
2023-03-15 | 2023 | G21FW2510/75D高弹牛津布 | 22SS宝石红/M38// | QAWWBL95126 |  |  |  | 14:30 | 水压5000 |  |  | YES
2023-03-16 | 3023 | G21FW2510/75D高弹牛津布 | 19SS藏蓝/E72// | QAWWBL95126 |  |  |  | 15:00 | 水压5000 |  |  | YES
2023-03-20 | 4023 | G21FW2510/75D高弹牛津布 | 23FW冰晶粉/Q87// | QAWWBL95126 |  |  |  | 14:17 | 水压5000 |  |  | YES
2023-03-20 | 5023 | G21FW2510/75D高弹牛津布 | 23FW数码蓝/Q95// | QAWWBL95126 |  | 9:00 | 水压5000 |  |  |  |  | YES
2023-03-22 | 6023 | G21FW2510/75D高弹牛津布 | 23FW琥珀绿/Q90// | QAWWBL95126 |  | 10:25 | 水压5000 |  |  |  |  | YES
日期 | 批号 | 物料编号 | 颜色 | 涉及到的款号 | 供应商 | 上午(时间） | 测试条件 | 下午（时间） | 测试条件 | 加班（时间） | 测试条件 | 结果 | 备注
2023-03-21 |  | 双刷双摇-280g | 23FW风铃紫/Q85// | QAWWBL95126 |  |  |  | 14:17 | 水压5000 |  |  | YES
2023-03-22 |  | 双刷双摇-280g | 19SS藏蓝/E72// | QAWWBL95126 |  | 9:17 | 水压5000 |  |  |  |  | YES
2023-03-20 |  | 双刷双摇-280g | 23FW琥珀绿/Q90// | QAWWBL95126 |  |  |  | 14:48 | 水压5000 |  |  | YES
2023-03-20 |  | 双刷双摇-280g | 23FW冰晶粉/Q87// | QAWWBL95126 |  |  |  | 15:23 | 水压5000 |  |  | YES
2023-03-22 |  | 双刷双摇-280g | 23FW数码蓝/Q95// | QAWWBL95126 |  |  |  | 39:04 | 水压5000 |  |  | YES
制表时间： | [7 empty] | 测试人签名：
测试要求： 1、面料到厂第一时间做测试，根据面料的实际情况，每色每缸抽取1-2卷测试。 2、成衣制作时每天、每款、每色、每号需做水压测试。

## 5.特殊工艺测试
TOREAD-特殊工艺测试报告登记表
项目 | 供应商 | 缸号 | 面料布种编号 | 颜色 | 涉及到的款号 | 使用部位 | 物料工艺1 | 物料工艺2 | 物料工艺3 | 结果 | 备注
洗测5次 |  | X2301 | G21FW2510/75D高弹牛津布 | 23FW风铃紫/Q85// | QAWWBL95126 | 腰兜口、前牌、帽檐、袖袢、前上拼片 | 压胶 | 压胶膜 |  | YES
洗测5次 |  | X2302 | G21FW2510/75D高弹牛津布 | 22SS宝石红/M38// | QAWWBL95126 | 腰兜口、前牌、帽檐、袖袢、前上拼片 | 压胶 | 压胶膜 |  | YES
洗测5次 |  | X2303 | G21FW2510/75D高弹牛津布 | 19SS藏蓝/E72// | QAWWBL95126 | 腰兜口、前牌、帽檐、袖袢、前上拼片 | 压胶 | 压胶膜 |  | YES
洗测5次 |  | X2304 | G21FW2510/75D高弹牛津布 | 23FW冰晶粉/Q87// | QAWWBL95126 | 腰兜口、前牌、帽檐、袖袢、前上拼片 | 压胶 | 压胶膜 |  | YES
洗测5次 |  | X2305 | G21FW2510/75D高弹牛津布 | 23FW数码蓝/Q95// | QAWWBL95126 | 腰兜口、前牌、帽檐、袖袢、前上拼片 | 压胶 | 压胶膜 |  | YES
洗测5次 |  | X2306 | 双刷双摇-280g | 23FW风铃紫/Q85// | QAWWBL95126 | 左前胸 | 刺绣 |  |  | YES
洗测5次 |  | X2307 | 双刷双摇-280g | 19SS藏蓝/E72// | QAWWBL95126 | 左前胸 | 刺绣 |  |  | YES
洗测5次 |  | X2308 | 双刷双摇-280g | 23FW琥珀绿/Q90// | QAWWBL95126 | 左前胸 | 刺绣 |  |  | YES
洗测5次 |  | X2309 | 双刷双摇-280g | 23FW冰晶粉/Q87// | QAWWBL95126 | 左前胸 | 刺绣 |  |  | YES
洗测5次 |  | X2310 | 双刷双摇-280g | 23FW数码蓝/Q95// | QAWWBL95126 | 左前胸 | 刺绣 |  |  | YES
制表时间： | [6 empty] | 测试人签名：
测试要求： 1、胶条、装饰胶膜、印花类、生粘、激光开孔类 2、每款上线前做测试。 3、水温40°洗水40分钟，机洗一个程序，洗水共计5次。

## 6.织带类缩率测试
TOREAD - 织带类缩率测试报告登记表
序号 | 供应商 | 物料编号 | 颜色 | 涉及到的款号 | 气烫缩 | 水缩 | 累计缩率 | 判定结果是否合格
[5 empty] | 经向百分比 | 径向百分比
1 | 上海锦湾实业有限公司 | XJ00002 | 黑色/冰晶粉/数码蓝 | QAWWBL95126 | 2% | 1% | 3% | YES
2 | 浙江伟星实业发展股份有限公司北京销售分公司 | KK00025 | 黑色 | QAWWBL95126 | 2% | 1% | 3% | YES
3 | 上海锦湾实业有限公司 | ZD00014 | 黑色 | QAWWBL95126 | 1% | 1% | 2% | YES
4 | 上海锦湾实业有限公司 | SJ00006 | 白色 | QAWWBL95126 | 2% | 1% | 3% | YES
5 | 东莞市泰丰服装辅料有限公司 | SJ00004 | 白色 | QAWWBL95126 | 1% | 1% | 2% | YES
6 | 上海锦湾实业有限公司 | BB00019 | 风铃紫/宝石红/琥珀绿/冰晶粉/数码蓝 | QAWWBL95126 | 2% | 1% | 3% | YES
制表时间： |  |  |  |  | 测试人签名：
测试要求： 1、织带及弹力织带、像根松紧、包边条等到厂后第一时间，做测试。