## 工作内容
生产工厂前期资料准备：
1 | 下单明细及货期进度
2 | 收集工艺资料
3 | 产前样衣分析
4 | 工厂排产计划收集
5 | 开裁前召开产前会议并拍照
6 | 工厂业务每周3下班前提交（每周生产进度表)
7 | 面料辅料到厂7个工作日内完成抽检记录（6个表格）；检验结果回执给材料商、探路者质量负责人（QC）
首期验货资料及条件：
1 | 生产线出成品10件左右
2 | 业务员提前3个工作日发OA验货申请
3 | 查看面料辅料的验货记录，按款核对清楚并提交给探路者质量负责人（QC）（Excel格式）（1-6测试表）
4 | 跟踪面料辅料到厂7个工作日内验货过程
5 | 提交实物检验图片和视频
6 | 工厂检验员拍照首期验货过程及生产线情况，（洗标主标，问题点
7 | 寄3-5件给QC洗测（熨烫平整），我司留底一件首件，并发OA说明
8 | 工厂首件验货填写（首期验货报告）+洗水前后规格表（Excel格式）
9 | OA申请首期：格式写明上线时间、已出成品件数、寄评定样衣明细、收件人、快递单号。
中期验货资料及条件：
1 | 生产线下50%，包装20%
2 | 业务员提前3个工作日发OA中期验货申请
3 | 提交并核对面料第3方检测报告内各项功能信息与洗标及吊牌是否吻合
4 | 齐色错码各号型2件给我司QC洗测，并发QA说明
5 | 工厂检验员拍照和拍视频中期验货过程及生产线情况（纸箱，未拆袋产品，洗标主标，合格证，问题产品
6 | 工厂中期验货填写(中期验货报告)+测量成衣洗水前后尺寸表（Excel格式）
7 | OA申请中期：格式写明已出成品件数、已包装数量、寄评定样衣明细、收件人、快递单号。
尾期验货资料及条件：
1 | 全部下机，包装95%
2 | 业务员提前5个工作日发OA尾期验货申请
3 | 提交并核对面料和成衣第3方检测报告各项功能及吊牌信息是否吻合
4 | 工厂验货过程视频和拍照片（纸箱，未拆袋的产品，合格证及功能吊牌+各色组洗标主标，问题产品，称重照片。
5 | 工厂尾期验货填写（尾期验货报告）+齐色错码各3件以上规格测量尺寸表（Excel格式）
6 | 按公司要求按出货量比例抽验，并记录抽箱号及问题产品和数量
7 | OA申请尾期：格式写明已包装完成款式、数量、自验货时间（直发款约验货时间）、出货箱单。
注：适用于自主管理类工厂

## AQL2.5验货
探路者尾期验货抽验标准
|  | AQL1.0 |  | AQL2.5 |  | AQL4.0
整批数量 | 抽验数量 | Ac | Re | Ac | Re | Ac | Re
≤90 | 13 | 0 | 1 | 0 | 1 | 1 | 2
91-150 | 20 | 0 | 1 | 1 | 2 | 2 | 3
151-280 | 32 | 0 | 1 | 2 | 3 | 3 | 4
281-500 | 50 | 1 | 2 | 3 | 4 | 5 | 6
501-1200 | 80 | 2 | 3 | 5 | 6 | 7 | 8
1201-3200 | 125 | 3 | 4 | 7 | 8 | 10 | 11
3201-10000 | 200 | 5 | 6 | 10 | 11 | 14 | 15
10001-35000 | 315 | 7 | 8 | 14 | 15 | 21 | 22
注：探路者验货按照AQL2.5验货标准实行

## 首期
TOREAD-首件（首批）检验报告书
订单类别 | 探路者 |  | 合同签订方 |  | 大连信和皮装有限公司 |  | 生产工厂 | 大连信和皮装有限公司
订单基础信息 |  |  | 生产•出货进度 |  |  |  | 指示•确认资料
款号 | QAWWAL94525 |  | 合同交期 |  | 2023-07-26 |  | 产前确认样 |  | 有 | 无
品名 | 儿童套绒夹克 |  | 上线日 |  | 2023-05-21 |  | 原辅材料卡 |  | 有 | 无
色/号型数 | 2 | 6 | 缝制预计完成日 |  | 2023-06-20 |  | 大货面料确认样 |  | 有 | 无
订单数量 | 1010 |  | 包装预计完成日 |  | 2023-06-30 |  | 印花、刺绣确认样 |  | 有 | 无
采购凭证编号： | CGDD23041100001 |  | 预计发货时间 |  |  |  | 洗唛、合格证指示资料 |  | 有 | 无
确认资料缺失内容说明：
【工艺确认】
原材料 | 正 | 误 |  | 印、绣花 | 正 | 误 | 无此工艺 | 洗水唛 | 正 | 误
辅料使用 | 正 | 误 |  | 胶膜工艺 | 正 | 误 | 无此工艺 | 合格证 | 正 | 误
制作工艺 | 正 | 误 |  | 压胶水压 | OK | NG | 无此工艺 | 缝纫用线 | 正 | 误
补充事项：
【面料品质确认】
物性检测 | OK | NG |  | 面料颜色 | OK | NG |  | 互染测试 | OK | NG
外观查验 | OK | NG |  | 面料缸差 | OK | NG |  | 水洗缩率 | OK | NG
问题描述：
【裁剪完成情况】
①裁剪完成比例（%）：
号型 颜色 | 120/60 | 130/64 | 140/68 | 150/72 | 160/80A | 165/84A |  |  |  | 未裁齐原因
风铃紫 | OK | OK | OK | OK | OK | OK
冰晶粉 | OK | OK | OK | OK | OK | OK
【成品检查明细】★颜色、数量需要写清楚
【规格确认】
①规格测量明细以插入附件形式列明，并注明洗前洗后规格
②规格异常情况 |  | 有 | 无 | 备注：
【问题点与指导项目】 ★的问题应添加照片说明（包括成品及半成品检查）
1.大牌起拱
2.止口吃势起皱
3.下摆不顺直，车线起扭
4.袖拉左右高低
5.上帽左右不对称
6.合缝不平服，半成品整烫不到位
7.半成品整烫不到位
以上问题请及时改正。
【耐洗水确认】
粘衬 | OK | NG | 无此工艺 | 胶膜 | OK | NG | 无此工艺 | 扭曲 | OK | NG
印、绣花 | OK | NG | 无此工艺 | 压胶水压 | OK | NG | 无此工艺 | 水洗缩率 | OK | NG
补充事项：
【重大改善说明及整改复核时间】
检验部门 | 服装品控部 |  | 检验担当 | 肖敏 | 查验时间 | 2023.5.26 | 工厂负责人 |  | 张茂红
【整改结果】
检验部门 | 服装品控部 |  | 检验担当 |  | 复核时间 |  | 工厂负责人

## 验货尺寸表 -外件
QC规格测量表
款号 | QAWWAL94525-外件 |  | 品名 | 冲锋衣外套 |  |  | 生产工厂 | 大连信和
部位名称 | 指示规格 FINAL SPEC | [5 empty] | 样品规格 SAMPLE SPEC
| 120/60 | 130/64 | 140/68 | 150/72 | 160/80A | 165/84A | 120/60 | 130/64 | 140/68 | 150/72 | 160/80A | 165/84A
后中长 | 52 | 56 | 60 | 64 | 68 | 70 |  |  | √
前中长 | 50.5 | 54.5 | 58.2 | 61.9 | 65.6 | 67.6 |  |  | √
胸围 | 86 | 90 | 94 | 100 | 106 | 110 |  |  | +1
中腰 | 82 | 86 | 90 | 96 | 102 | 106 |  |  | √
摆围 | 88 | 92 | 96 | 102 | 108 | 112 |  |  | √
下领围 | 47 | 48 | 49 | 50.5 | 52 | 53 |  |  | -0.5
后中袖长 | 60.25 | 65 | 69.35 | 73.85 | 78.35 | 80.75 |  |  | +1
袖肥/2 | 17.8 | 19 | 20.2 | 21.7 | 23.2 | 24 |  |  | √
袖肘围/2 | 15.7 | 16.5 | 17.3 | 18.3 | 19.3 | 19.9 |  |  | √
袖口围/2（拉量） | 11.8 | 12 | 12.2 | 12.6 | 13 | 13.2 |  |  | √
帽高 | 32 | 32.5 | 33.3 | 34.1 | 34.9 | 35.4 |  |  | +0.5
帽宽 | 22.2 | 23 | 23.5 | 24.25 | 25 | 25.5 |  |  | +0.5
插手袋长 | 13 | 13 | 14 | 14 | 15 | 15 |  |  | √
前领高 | 7.5 | 7.5 | 7.5 | 7.5 | 7.5 | 7.5 |  |  | √
备注：
初期请洗测2-3件，有问题的另加测量数量。
[7 empty] | 验货时间：2023.5.23 |  | 跟单QC:肖敏 |  | 工厂负责人：张茂红

## 验货尺寸表 -内件
QC规格测量表
款号 | QAWWAL94525-内件 |  | 品名 | 摇粒绒内件 |  |  | 生产工厂 | 大连信和
部位名称 | 指示规格 FINAL SPEC | [5 empty] | 样品规格 SAMPLE SPEC
| 120/60 | 130/64 | 140/68 | 150/72 | 160/80A | 165/84A | 120/60 | 130/64 | 140/68 | 150/72 | 160/80A | 165/84A
后中长 | 47 | 51 | 55 | 59 | 63 | 65 |  |  | +1
前中长 | 45 | 49 | 53 | 57 | 61 | 63 |  |  | +1
门襟拉链 | 45 | 49 | 53 | 57 | 61 | 63 |  |  | √
胸围 | 78 | 82 | 86 | 92 | 98 | 102 |  |  | √
腰围 | 74 | 78 | 82 | 88 | 94 | 96 |  |  | √
摆围拉量 | 80 | 84 | 88 | 94 | 100 | 104 |  |  | +1
肩宽 | 30.5 | 32 | 33.5 | 35.3 | 37.1 | 38.3 |  |  | -0.5
肩点袖长 | 43 | 47 | 50.6 | 54.2 | 57.8 | 59.6 |  |  | +0.5
袖肥/2 | 15.3 | 16.5 | 17.7 | 19.2 | 20.7 | 21.5 |  |  | -0.5
袖肘围/2 | 13.2 | 14 | 14.8 | 15.8 | 16.8 | 17.4 |  |  | √
袖口围/2拉量 | 11.3 | 11.5 | 11.7 | 12.1 | 12.5 | 12.7 |  |  | √
袖口围/2松量 | 8.8 | 9 | 9.2 | 9.6 | 10 | 10.2 |  |  | √
上领围 | 38.5 | 39.5 | 40.5 | 42 | 43.5 | 44.5 |  |  | √
下领围 | 40 | 41 | 42 | 43.5 | 45 | 46 |  |  | √
领高 | 5 | 5 | 5 | 5 | 5 | 5 |  |  | √
下袋高 | 13 | 13 | 14 | 14 | 15 | 15 |  |  | √
备注：
初期请洗测2-3件，有问题的另加测量数量。
[7 empty] | 验货时间： |  | 跟单QC: |  | 工厂负责人：
部位
部位
部位
部位

## 中期
TOREAD-QC中期检验报告书
订单类别 | 探路者 |  | 合同签订方 |  | 大连信和皮装有限公司 |  | 生产工厂 | 大连信和皮装有限公司
订单基础信息 |  |  | 生产•出货进度 |  |  |  | 指示•确认资料
款号 | QAWWAL94525 |  | 合同交期 |  | 2023-07-26 |  | 首件检验报告 |  | 有 | 无
品名 | 儿童套绒夹克 |  | 裁剪完成数量 |  | 1010 |  | 首件检验未尽事项 |  | 有 | 无
色/号型数 | 2 | 6 | 缝制完成数量 |  | 700 |  | 首件检验未尽事项内容
订单数量 | 1010 |  | 包装完成数量 |  | 无
采购凭证编号： | CGDD23041100001 |  | 预计发货时间
【附属资料确认】
原材料 | 正 | 误 |  | 洗水唛 | 正 | 误 |  | 印、绣花 | 正 | 误
辅料使用 | 正 | 误 |  | 合格证 | 正 | 误 |  | 缝纫用线 | 正 | 误
备注：
【检验明细】：检验明细（要求齐色、齐号至少10件检查）
风铃紫 | 120#、140#、160#
冰晶粉 | 130#、150#165#
【耐水洗测试】：耐洗水测试明细（要求齐色、齐号）
OK
【规格确认】
①规格测量明细以插入附件形式列明，并注明洗前洗后规格
②规格异常情况 |  | 有 | 无
说明：
【耐洗水确认】
粘衬 | OK | NG | 无此工艺 | 胶膜 | OK | NG | 无此工艺 | 扭曲 | OK | NG
印、绣花 | OK | NG | 无此工艺 | 压胶水压 | OK | NG | 无此工艺 | 水洗缩率 | OK | NG
补充事项：
【问题点与指导项目】 ★的问题应添加照片说明
1.帽口橡筋长短
2.袖口反吐
3.里料脏污
4.下摆起扭
内件：
1.拉链起拱
2.袋牙宽窄
3.领止口高低
以上问题请及时改正。
【整改的严重缺陷及整改复核时间】
备注：
检验部门 | 服装品控部 |  | 检验担当 | 肖敏 | 查验时间 | 2023.6.15 | 工厂负责人 |  | 张茂红
【整改结果】
检验部门 | 服装品控部 |  | 检验担当 |  | 查验时间 |  | 工厂负责人

## 验货尺寸表 （中期 外件）
QC规格测量表
款号 | QAWWAL94525-外件 |  | 品名 | 冲锋衣外套 |  |  | 生产工厂 | 大连信和
部位名称 | 指示规格 FINAL SPEC | [5 empty] | 样品规格 SAMPLE SPEC
| 120/60 | 130/64 | 140/68 | 150/72 | 160/80A | 165/84A | 120/60 | 130/64 | 140/68 | 150/72 | 160/80A | 165/84A
后中长 | 52 | 56 | 60 | 64 | 68 | 70 | √ | +0.5 | √ | +1 | √ | √
前中长 | 50.5 | 54.5 | 58.2 | 61.9 | 65.6 | 67.6 | √ | +0.5 | √ | √ | √ | √
胸围 | 86 | 90 | 94 | 100 | 106 | 110 | +1 | √ | +1 | +0.5 | +1 | √
中腰 | 82 | 86 | 90 | 96 | 102 | 106 | √ | √ | +1 | √ | +0.5 | √
摆围 | 88 | 92 | 96 | 102 | 108 | 112 | +0.5 | √ | +1 | √ | +0.5 | +0.5
下领围 | 47 | 48 | 49 | 50.5 | 52 | 53 | -0.5 | +0.5 | +0.5 | √ | -0.5 | √
后中袖长 | 60.25 | 65 | 69.35 | 73.85 | 78.35 | 80.75 | +1 | √ | √ | √ | +0.5 | +1
袖肥/2 | 17.8 | 19 | 20.2 | 21.7 | 23.2 | 24 | √ | +0.5 | +0.5 | √ | √ | √
袖肘围/2 | 15.7 | 16.5 | 17.3 | 18.3 | 19.3 | 19.9 | √ | +0.5 | √ | √ | √ | +0.5
袖口围/2（拉量） | 11.8 | 12 | 12.2 | 12.6 | 13 | 13.2 | √ | √ | √ | √ | √ | √
帽高 | 32 | 32.5 | 33.3 | 34.1 | 34.9 | 35.4 | √ | √ | √ | +0.5 | √ | +0.5
帽宽 | 22.2 | 23 | 23.5 | 24.25 | 25 | 25.5 | +0.5 | √ | +0.5 | √ | +0.5 | +0.5
插手袋长 | 13 | 13 | 14 | 14 | 15 | 15 | √ | √ | √ | √ | √ | √
前领高 | 7.5 | 7.5 | 7.5 | 7.5 | 7.5 | 7.5 | √ | √ | √ | √ | √ | √
备注：
初期请洗测2-3件，有问题的另加测量数量。
[7 empty] | 验货时间：2023.6.5 |  | 跟单QC:肖敏 |  | 工厂负责人：张茂红

## 验货尺寸表（中期 内件）
QC规格测量表
款号 | QAWWAL94525-内件 |  | 品名 | 摇粒绒内件 |  |  | 生产工厂 | 大连信和
部位名称 | 指示规格 FINAL SPEC | [5 empty] | 样品规格 SAMPLE SPEC
| 120/60 | 130/64 | 140/68 | 150/72 | 160/80A | 165/84A | 120/60 | 130/64 | 140/68 | 150/72 | 160/80A | 165/84A
后中长 | 47 | 51 | 55 | 59 | 63 | 65 | +0.5 | √ | +0.5 | +0.5 | +0.5 | √
前中长 | 45 | 49 | 53 | 57 | 61 | 63 | +1 | +0.5 | √ | +1 | √ | +0.5
门襟拉链 | 45 | 49 | 53 | 57 | 61 | 63 | √ | √ | √ | √ | √ | √
胸围 | 78 | 82 | 86 | 92 | 98 | 102 | +1 | √ | √ | +1 | √ | +1
腰围 | 74 | 78 | 82 | 88 | 94 | 96 | +1 | √ | √ | √ | √ | √
摆围拉量 | 80 | 84 | 88 | 94 | 100 | 104 | +1 | +1 | √ | +1 | +1 | +1
肩宽 | 30.5 | 32 | 33.5 | 35.3 | 37.1 | 38.3 | √ | -0.5 | √ | √ | √ | -0.5
肩点袖长 | 43 | 47 | 50.6 | 54.2 | 57.8 | 59.6 | √ | √ | +1 | +0.5 | √ | √
袖肥/2 | 15.3 | 16.5 | 17.7 | 19.2 | 20.7 | 21.5 | √ | -0.5 | √ | √ | √ | -0.5
袖肘围/2 | 13.2 | 14 | 14.8 | 15.8 | 16.8 | 17.4 | +0.5 | √ | +0.5 | √ | √ | √
袖口围/2拉量 | 11.3 | 11.5 | 11.7 | 12.1 | 12.5 | 12.7 | √ | √ | √ | √ | √ | √
袖口围/2松量 | 8.8 | 9 | 9.2 | 9.6 | 10 | 10.2 | √ | √ | √ | √ | √ | √
上领围 | 38.5 | 39.5 | 40.5 | 42 | 43.5 | 44.5 | √ | √ | √ | √ | √ | √
下领围 | 40 | 41 | 42 | 43.5 | 45 | 46 | √ | √ | √ | √ | √ | √
领高 | 5 | 5 | 5 | 5 | 5 | 5 | √ | √ | √ | √ | √ | √
下袋高 | 13 | 13 | 14 | 14 | 15 | 15 | √ | √ | √ | √ | √ | √
备注：
初期请洗测2-3件，有问题的另加测量数量。
[7 empty] | 验货时间：2023.6.15 |  | 跟单QC:肖敏 |  | 工厂负责人：张茂红
部位
部位
部位
部位
部位
部位
部位
部位

## 尾期
QC出货报告书
订单类别 | 探路者 | 款号 | QAWWAL94525 |  | 产品名称 | 儿童套绒夹克 |  | 生产工厂 | 大连信和皮装有限公司
订单数量 | 1010 |  | 合同日期 | 2023-07-26 |  |  | 检验资料确认
色/号型数 | 2 | 6 | 交货形式 |  |  |  | 面料第三方合格报告 |  | 有 | 无
验货次数 | 1 |  | 非直发 | 苏州库 | 天津库 | 直发 | 成品第三方合格报告 |  | 有 | 无
验货数量 | 80 |  | 入仓数量 |  |  | 1010 | 中期检验报告 |  | 有 | 无
检验方式 | 全检 | 抽检 | 免检 | 复检 | 再复检 | 采购凭证编号：CGDD23041100001
中期检验重大改善项目 |  | 有 | 无 | 改善结果 | 已改善
全色耐洗水测试 |  | 有 | 无 | 洗后结果 | 无异常 | 洗水前后缩量正常
【附属资料确认】
洗水唛 | 正 | 误 |  | 印、绣花 | 正 | 误 |  | 装箱数量 | 正 | 误
合格证 | 正 | 误 |  | 缝纫用线 | 正 | 误 |  | 箱唛表示 | 正 | 误
吊牌 | 正 | 误 |  | 包装方式 | 正 | 误 |  | 纸箱规格 | 正 | 误
【检验时成品完成情况及检验明细】
①成品完成比例（%）：95%
②检验明细：
风铃紫: 5、7、14、18、27、33、
冰晶粉：37、 43、46、50、52、56、
②规格异常情况 |  | 有 | 无
情况说明：
【问题点描述】
1.脏污
2.整烫不良
3.断线
【检验结果】
合格：（正常接收） |  |  | 不合格： |  | ①返工翻修 |  | ②让步接受 |  | ③拒绝接收
备注： | 请按照以上提出的问题点改正
检验部门 | 服装QC部门 |  | 检验人 | 肖敏 | 查验时间 | 2023.7.5 | 工厂负责人 |  | 张茂红

## 验货尺寸表 外件
QC规格测量表
款号 | QAWWAL94525-外件 |  | 品名 | 冲锋衣外套 |  |  | 生产工厂 | 大连信和
部位名称 | 指示规格 FINAL SPEC | [5 empty] | 样品规格 SAMPLE SPEC
| 120/60 | 130/64 | 140/68 | 150/72 | 160/80A | 165/84A | 120/60 | 130/64 | 140/68 | 150/72 | 160/80A | 165/84A
后中长 | 52 | 56 | 60 | 64 | 68 | 70 | +1 | +0.5 | √ | √ | √ | √
前中长 | 50.5 | 54.5 | 58.2 | 61.9 | 65.6 | 67.6 | √ | √ | √ | +0.5 | √ | √
胸围 | 86 | 90 | 94 | 100 | 106 | 110 | +0.5 | +1 | √ | +1 | √ | +0.5
中腰 | 82 | 86 | 90 | 96 | 102 | 106 | +0.5 | √ | √ | √ | √ | +0.5
摆围 | 88 | 92 | 96 | 102 | 108 | 112 | +0.5 | √ | +1 | +1 | √ | +0.5
下领围 | 47 | 48 | 49 | 50.5 | 52 | 53 | √ | √ | +0.5 | √ | √ | √
后中袖长 | 60.25 | 65 | 69.35 | 73.85 | 78.35 | 80.75 | +1 | √ | +0.5 | √ | +1 | +0.5
袖肥/2 | 17.8 | 19 | 20.2 | 21.7 | 23.2 | 24 | √ | √ | √ | +0.5 | √ | √
袖肘围/2 | 15.7 | 16.5 | 17.3 | 18.3 | 19.3 | 19.9 | √ | √ | +0.5 | √ | +0.5 | √
袖口围/2（拉量） | 11.8 | 12 | 12.2 | 12.6 | 13 | 13.2 | √ | √ | √ | √ | √ | √
帽高 | 32 | 32.5 | 33.3 | 34.1 | 34.9 | 35.4 | √ | +0.5 | √ | √ | +0.5 | √
帽宽 | 22.2 | 23 | 23.5 | 24.25 | 25 | 25.5 | +0.5 | √ | √ | +0.5 | +0.5 | √
插手袋长 | 13 | 13 | 14 | 14 | 15 | 15 | √ | √ | √ | √ | √ | √
前领高 | 7.5 | 7.5 | 7.5 | 7.5 | 7.5 | 7.5 | √ | √ | √ | √ | √ | √
备注：
初期请洗测2-3件，有问题的另加测量数量。
[7 empty] | 验货时间：2023.7.5 |  | 跟单QC:肖敏 |  | 工厂负责人：张茂红

## 验货尺寸表 内件
QC规格测量表
款号 | QAWWAL94525-内件 |  | 品名 | 摇粒绒内件 |  |  | 生产工厂 | 大连信和
部位名称 | 指示规格 FINAL SPEC | [5 empty] | 样品规格 SAMPLE SPEC
| 120/60 | 130/64 | 140/68 | 150/72 | 160/80A | 165/84A | 120/60 | 130/64 | 140/68 | 150/72 | 160/80A | 165/84A
后中长 | 47 | 51 | 55 | 59 | 63 | 65 | +0.5 | √ | +1 | √ | √ | +0.7
前中长 | 45 | 49 | 53 | 57 | 61 | 63 | √ | +0.5 | +1 | +0.5 | √ | +1
门襟拉链 | 45 | 49 | 53 | 57 | 61 | 63 | √ | √ | √ | √ | √ | √
胸围 | 78 | 82 | 86 | 92 | 98 | 102 | +1 | √ | +1 | √ | √ | +1
腰围 | 74 | 78 | 82 | 88 | 94 | 96 | √ | √ | √ | +0.5 | √ | √
摆围拉量 | 80 | 84 | 88 | 94 | 100 | 104 | √ | +1 | √ | +1 | √ | √
肩宽 | 30.5 | 32 | 33.5 | 35.3 | 37.1 | 38.3 | √ | -0.5 | √ | √ | √ | √
肩点袖长 | 43 | 47 | 50.6 | 54.2 | 57.8 | 59.6 | +.08 | √ | √ | √ | +1 | +0.5
袖肥/2 | 15.3 | 16.5 | 17.7 | 19.2 | 20.7 | 21.5 | √ | √ | √ | √ | √ | √
袖肘围/2 | 13.2 | 14 | 14.8 | 15.8 | 16.8 | 17.4 | √ | √ | +0.5 | √ | +0.5 | √
袖口围/2拉量 | 11.3 | 11.5 | 11.7 | 12.1 | 12.5 | 12.7 | √ | √ | √ | √ | √ | √
袖口围/2松量 | 8.8 | 9 | 9.2 | 9.6 | 10 | 10.2 | √ | √ | √ | √ | √ | √
上领围 | 38.5 | 39.5 | 40.5 | 42 | 43.5 | 44.5 | +0.5 | √ | √ | +0.5 | √ | √
下领围 | 40 | 41 | 42 | 43.5 | 45 | 46 | √ | √ | √ | +0.5 | √ | √
领高 | 5 | 5 | 5 | 5 | 5 | 5 | √ | √ | √ | √ | √ | √
下袋高 | 13 | 13 | 14 | 14 | 15 | 15 | √ | √ | √ | √ | √ | √
备注：
初期请洗测2-3件，有问题的另加测量数量。
[7 empty] | 验货时间：2023.7.5 |  | 跟单QC:肖敏 |  | 工厂负责人：张茂红
部位
部位
部位
部位
部位
部位

## 1.面料验布
TOREAD-面料验布测试报告登记表
序号 | 缸号 | 面料布种编号 | 颜色 | 涉及到的款号 | 供应商 | 自检报告 | 匹头条实物样 | 疵点 | 断纱 | 色点 | 色杠 | 折痕 | 合计数量 | 备注
[8 empty] | 数量 | 数量 | 数量 | 数量 | 数量
1 | 2303-1 | G20FW0980/5151三防贴膜版素色 | 23FW风铃紫/Q85// | QAWWAL94525 | 丹东优耐特纺织品有限公司 | 有 |  | 1 | 1 | 2 |  | 1 | 5 | YES
2 | 2303-2 | G20FW0980/5151三防贴膜版素色 | 23FW冰晶粉/Q87// | QAWWAL94525 | 丹东优耐特纺织品有限公司 | 有 |  |  |  | 2 | 3 |  | 5 | YES
3 | 2303-3 | G09FW0440/探路者logo210T | 19SS明灰/E75// | QAWWAL94525 | 台华高新染整（嘉兴）有限公司 | 有 |  | 1 | 2 |  | 1 | 1 | 5 | YES
4 | 2303-4 | G09FW0411/110克天鹅绒1 | 19SS明灰/E75// | QAWWAL94525 | 福建乾丰纺织科技有限公司 | 有 |  | 2 | 1 |  | 1 |  | 4 | YES
5 | 2303-5 | 双刷双摇-280g | 23FW风铃紫/Q85// | QAWWAL94525 | 昆山华阳新材料股份有限公司 | 有 |  | 2 |  | 1 | 1 | 1 | 5 | YES
6 | 2303-6 | 双刷双摇-280g | 23FW冰晶粉/Q87// | QAWWAL94525 | 昆山华阳新材料股份有限公司 | 有 |  |  | 1 |  | 2 | 2 | 5 | YES
制表时间： | [8 empty] | 测试人签名：
测试要求： 1、面料到厂第一时间做测试，根据面料的实际情况，可每缸抽取1-2卷过验布机。

## 2.面料缩率
TOREAD-面料缩率检测测试报告登记表
序号 | 供应商 | 缸号 | 面料布种编号 | 颜色 | 涉及到的款号 | 气缩 |  | 水缩 |  | 累计缩率 | 边中差，头尾差，实测结果 | 判定结果是否合格
[6 empty] | 径向百分比 | 纬向百分比 | 径向百分比 | 纬向百分比
1 | 大连信和 | 2303-1# | G20FW0980/5151三防贴膜版素色 | 23FW风铃紫/Q85// | QAWWAL94525 | 1% |  | 1% |  | 3% | 1.5cm | YES
2 | 大连信和 | 2303-2# | G20FW0980/5151三防贴膜版素色 | 23FW冰晶粉/Q87// | QAWWAL94525 | 1% |  | 1% |  | 2% | 2cm | YES
3 | 大连信和 | 2303-3# | G09FW0440/探路者logo210T | 19SS明灰/E75// | QAWWAL94525 | 1.5% |  | 1% |  | 3% | 2cm | YES
4 | 大连信和 | 2303-4# | G09FW0411/110克天鹅绒1 | 19SS明灰/E75// | QAWWAL94525 | 1.5% |  | 1% |  | 3% | 2cm | YES
5 | 大连信和 | 2303-5# | 双刷双摇-280g | 23FW风铃紫/Q85// | QAWWAL94525 | 1% |  | 1% |  | 2% | 1cm | YES
6 | 大连信和 | 2303-6# | 双刷双摇-280g | 23FW冰晶粉/Q87// | QAWWAL94525 | 2% |  | 1% |  | 3% | 1.5cm | YES
制表时间： | [6 empty] | 测试人签名：
测试要求： 1、面料到厂第一时间做测试，根据面料的实际情况，可每缸抽取1-2卷测试。 2、取布样中间部位测试，测试大小：50cmX50cm。 3、先烫缩后水洗【同一块面料进行两种测试】。（烫缩：110°-120度；洗缩：30°40分钟洗缩） 4、常规面料醒料24小时，弹力面料必须放料时长达到48小时以上。 5、测试边中色差、头尾色差情况（缝制9宫格查看）。

## 3.面料互染
TOREAD-面辅料互染测试报告登记表
项目 | 供应商 | 缸号 | 面料布种编号 | 颜色 | 涉及到的款号 | 物料1 |  |  | 物料2 |  |  | 物料3 |  |  | 物料4 |  |  | 物料5 |  |  | 结果 | 备注
[6 empty] | 物料编号 | 品名 | 供应商 | 物料编号 | 品名 | 供应商 | 物料编号 | 品名 | 供应商 | 物料编号 | 品名 | 供应商 | 物料编号 | 品名 | 供应商
洗测5次 | 大连信和 | 2304-1# | G20FW0980/5151三防贴膜版素色 | 23FW风铃紫/Q85// | QAWWAL94525 | FW07830 | G20FW0980/5151三防贴膜版素色 | 丹东优耐特纺织品有限公司 | FW00020 | G09FW0440/探路者logo210T | 台华高新染整（嘉兴）有限公司 | FK00041 | G09FW0411/110克天鹅绒1 | 福建乾丰纺织科技有限公司 | SJ00004 | 松紧带/1cm | 东莞市泰丰服装辅料有限公司 | YK00030 | 5#树脂开尾左插 | YK | 合格
[6 empty] | 物料6 |  |  | 物料7 |  |  | 物料8 |  |  | 物料9 |  |  | 物料10
[6 empty] | 物料编号 | 品名 | 供应商 | 物料编号 | 品名 | 供应商 | 物料编号 | 品名 | 供应商 | 物料编号 | 品名 | 供应商 | 物料编号 | 品名 | 供应商
[6 empty] | 'ZD00014 | 订卡织带 | 上海锦湾实业有限公司 | MS00090 | 魔术贴 | 镇江锦瑞纺织有限公司，葛炜，18652869586 | ZM00059 | TOREAD童装外套大主唛 | 博罗县常美印刷有限公司 | ZM00060 | 童装尺码唛 | 博罗县常美印刷有限公司
洗测5次 | 大连信和 | 2304-2# | G20FW0980/5151三防贴膜版素色 | 23FW冰晶粉/Q87// | QAWWAL94525 | 物料1 |  |  | 物料2 |  |  | 物料3 |  |  | 物料4 |  |  | 物料5
[6 empty] | 物料编号 | 品名 | 供应商 | 物料编号 | 品名 | 供应商 | 物料编号 | 品名 | 供应商 | 物料编号 | 品名 | 供应商 | 物料编号 | 品名 | 供应商
[6 empty] | FW07830 | G20FW0980/5151三防贴膜版素色 | 丹东优耐特纺织品有限公司 | FW00020 | G09FW0440/探路者logo210T | 台华高新染整（嘉兴）有限公司 | FK00041 | G09FW0411/110克天鹅绒1 | 福建乾丰纺织科技有限公司 | SJ00004 | 松紧带/1cm | 东莞市泰丰服装辅料有限公司 | YK00030 | 5#树脂开尾左插 | YK | 合格
[6 empty] | 物料6 |  |  | 物料7 |  |  | 物料8 |  |  | 物料9 |  |  | 物料10
[6 empty] | 物料编号 | 品名 | 供应商 | 物料编号 | 品名 | 供应商 | 物料编号 | 品名 | 供应商 | 物料编号 | 品名 | 供应商 | 物料编号 | 品名 | 供应商
[6 empty] | 'ZD00014 | 订卡织带 | 上海锦湾实业有限公司 | MS00090 | 魔术贴 | 镇江锦瑞纺织有限公司，葛炜，18652869586 | ZM00059 | TOREAD童装外套大主唛 | 博罗县常美印刷有限公司 | ZM00060 | 童装尺码唛 | 博罗县常美印刷有限公司
洗测5次 | 大连信和 | 2304-3# | 双刷双摇-280g | 23FW风铃紫/Q85// | QAWWAL94525 | 物料1 |  |  | 物料2 |  |  | 物料3 |  |  | 物料4 |  |  | 物料5
[6 empty] | 物料编号 | 品名 | 供应商 | 物料编号 | 品名 | 供应商 | 物料编号 | 品名 | 供应商 | 物料编号 | 品名 | 供应商 | 物料编号 | 品名 | 供应商
[6 empty] | FK08130 | 双刷双摇-280g | 昆山华阳新材料股份有限公司 | YK00032 | 5#树脂开尾，DU拉头 | YK | ZM00075 | TOREAD童装主唛/皮肤衣/T恤（上装）-无号 | 博罗县常美印刷有限公司 | BB00019 | TOREAD压花弹力包边带 | 上海锦湾实业有限公司 | SJ00006 | 松紧带 | 上海锦湾实业有限公司 | 合格
[6 empty] | 物料6 |  |  | 物料7 |  |  | 物料8 |  |  | 物料9 |  |  | 物料10
[6 empty] | 物料编号 | 品名 | 供应商 | 物料编号 | 品名 | 供应商 | 物料编号 | 品名 | 供应商 | 物料编号 | 品名 | 供应商 | 物料编号 | 品名 | 供应商
[6 empty] | 物料11 |  |  | 物料12 |  |  | 物料13 |  |  | 物料14 |  |  | 物料15
[6 empty] | 物料编号 | 品名 | 供应商 | 物料编号 | 品名 | 供应商 | 物料编号 | 品名 | 供应商 | 物料编号 | 品名 | 供应商 | 物料编号 | 品名 | 供应商
合格
洗测5次 | 大连信和 | 2304-4# | 双刷双摇-280g | 23FW冰晶粉/Q87// | QAWWAL94525 | 物料1 |  |  | 物料2 |  |  | 物料3 |  |  | 物料4 |  |  | 物料5
[6 empty] | 物料编号 | 品名 | 供应商 | 物料编号 | 品名 | 供应商 | 物料编号 | 品名 | 供应商 | 物料编号 | 品名 | 供应商 | 物料编号 | 品名 | 供应商
[6 empty] | FK08130 | 双刷双摇-280g | 昆山华阳新材料股份有限公司 | YK00032 | 5#树脂开尾，DU拉头 | YK | ZM00075 | TOREAD童装主唛/皮肤衣/T恤（上装）-无号 | 博罗县常美印刷有限公司 | BB00019 | TOREAD压花弹力包边带 | 上海锦湾实业有限公司 | SJ00006 | 松紧带 | 上海锦湾实业有限公司 | 合格
[6 empty] | 物料6 |  |  | 物料7 |  |  | 物料8 |  |  | 物料9 |  |  | 物料10
[6 empty] | 物料编号 | 品名 | 供应商 | 物料编号 | 品名 | 供应商 | 物料编号 | 品名 | 供应商 | 物料编号 | 品名 | 供应商 | 物料编号 | 品名 | 供应商
制表时间： | [8 empty] | 测试人签名：
测试要求： 1、面辅料到厂第一时间做测试，根据面料的实际情况，每色每缸做。 2、水温40°洗水40分钟，机洗一个程序，洗水共计5次。

## 4.面料静水压
TOREAD-面料5点水压测试报告登记表
日期 | 缸号 | 面料布种编号 | 颜色 | 涉及到的款号 | 供应商 | 上午(时间） | 测试条件 | 下午（时间） | 测试条件 | 加班（时间） | 测试条件 | 结果 | 备注
2023-05-16 | 2301# | G20FW0980/5151三防贴膜版素色 | 23FW风铃紫/Q85// | QAWWAL94525 |  | 10:00 | 水压5000 |  |  |  |  | YES
2023-05-16 | 2302# | G20FW0980/5151三防贴膜版素色 | 23FW冰晶粉/Q87// | QAWWAL94525 |  |  |  | 14:30 | 水压5000 |  |  | YES
日期 | 批号 | 物料编号 | 颜色 | 涉及到的款号 | 供应商 | 上午(时间） | 测试条件 | 下午（时间） | 测试条件 | 加班（时间） | 测试条件 | 结果 | 备注
2023-05-18 | 2303# | 双刷双摇-280g | 23FW风铃紫/Q85// | QAWWAL94525 |  |  |  | 14:17 | 水压5000 |  |  | YES
2023-05-19 | 2304# | 双刷双摇-280g | 23FW冰晶粉/Q87// | QAWWAL94525 |  | 9:17 | 水压5000 |  |  |  |  | YES
制表时间： | [7 empty] | 测试人签名：
测试要求： 1、面料到厂第一时间做测试，根据面料的实际情况，每色每缸抽取1-2卷测试。 2、成衣制作时每天、每款、每色、每号需做水压测试。

## 5.特殊工艺测试
TOREAD-特殊工艺测试报告登记表
项目 | 供应商 | 缸号 | 面料布种编号 | 颜色 | 涉及到的款号 | 使用部位 | 物料工艺1 | 物料工艺2 | 物料工艺3 | 结果 | 备注
洗测5次 |  | 1/1# | G20FW0980/5151三防贴膜版素色 | 23FW风铃紫/Q85// | QAWWAL94525 | 前兜盖、门襟、袖袢、帽檐、袖上 | 压胶 | 压胶膜 |  | YES
洗测5次 |  | 1/2# | G20FW0980/5151三防贴膜版素色 | 23FW冰晶粉/Q87// | QAWWAL94525 | 前兜盖、门襟、袖袢、帽檐、袖上 | 压胶 | 压胶膜 |  | YES
洗测5次 |  | 1/3# | 双刷双摇-280g | 23FW风铃紫/Q85// | QAWWAL94525 | 左前胸 | 刺绣 |  |  | YES
洗测5次 |  | 1/4# | 双刷双摇-280g | 23FW冰晶粉/Q87// | QAWWAL94525 | 左前胸 | 刺绣 |  |  | YES
制表时间： | [6 empty] | 测试人签名：
测试要求： 1、胶条、装饰胶膜、印花类、生粘、激光开孔类 2、每款上线前做测试。 3、水温40°洗水40分钟，机洗一个程序，洗水共计5次。

## 6.织带类缩率测试
TOREAD - 织带类缩率测试报告登记表
序号 | 供应商 | 物料编号 | 颜色 | 涉及到的款号 | 气烫缩 | 水缩 | 累计缩率 | 判定结果是否合格
[5 empty] | 经向百分比 | 径向百分比
1 | 上海锦湾实业有限公司 | ZD00014 | 23FW风铃紫/Q85/ '23FW冰晶粉/Q87// | QAWWAL94525 | 2% | 1% | 3% | YES
2 | 东莞市泰丰服装辅料有限公司 | SJ00004 | XXXX白/710/ | QAWWAL94525 | 2% | 2% | 4% | YES
3 | 上海锦湾实业有限公司 | BB00019 | 23FW风铃紫/Q85/ '23FW冰晶粉/Q87// | QAWWAL94525 | 2% | 2% | 4% | YES
4 | 上海锦湾实业有限公司 | SJ00006 | XXXX白/710/ | QAWWAL94525 | 2% | 1% | 3% | YES
制表时间： |  |  |  |  | 测试人签名：
测试要求： 1、织带及弹力织带、像根松紧、包边条等到厂后第一时间，做测试。