## 首期
TOREAD-首件（首批）检验报告书
订单类别 | 探路者 |  | 合同签订方 |  | 大连信和皮装有限公司 |  | 生产工厂 | 大连信和皮装有限公司
订单基础信息 |  |  | 生产•出货进度 |  |  |  | 指示•确认资料
款号 | QAWWAL93217 |  | 合同交期 |  | 2023-07-26 |  | 产前确认样 |  | 有 | 无
品名 |  |  | 上线日 |  | 2023-06-02 |  | 原辅材料卡 |  | 有 | 无
色/号型数 | 3 | 6 | 缝制预计完成日 |  | 2023-07-05 |  | 大货面料确认样 |  | 有 | 无
订单数量 | 1552 |  | 包装预计完成日 |  | 2023-07-10 |  | 印花、刺绣确认样 |  | 有 | 无
采购凭证编号： |  |  | 预计发货时间 |  |  |  | 洗唛、合格证指示资料 |  | 有 | 无
确认资料缺失内容说明：
【工艺确认】
原材料 | 正 | 误 |  | 印、绣花 | 正 | 误 | 无此工艺 | 洗水唛 | 正 | 误
辅料使用 | 正 | 误 |  | 胶膜工艺 | 正 | 误 | 无此工艺 | 合格证 | 正 | 误
制作工艺 | 正 | 误 |  | 压胶水压 | OK | NG | 无此工艺 | 缝纫用线 | 正 | 误
补充事项：
【面料品质确认】
物性检测 | OK | NG |  | 面料颜色 | OK | NG |  | 互染测试 | OK | NG
外观查验 | OK | NG |  | 面料缸差 | OK | NG |  | 水洗缩率 | OK | NG
问题描述：
【裁剪完成情况】
①裁剪完成比例（%）：
号型 颜色 | 120/60 | 130/64 | 140/68 | 150/72 | 160/80 | 170/88A |  |  |  | 未裁齐原因
秋日黄 | OK | OK | OK | OK | OK | OK
数码蓝 | OK | OK | OK | OK | OK | OK
水手蓝 | OK | OK | OK | OK | OK | OK
【成品检查明细】★颜色、数量需要写清楚
【规格确认】
①规格测量明细以插入附件形式列明，并注明洗前洗后规格
②规格异常情况 |  | 有 | 无 | 备注：
【问题点与指导项目】 ★的问题应添加照片说明（包括成品及半成品检查）
外件：
1.大牌吃势不均匀，且不平服
2.上帽偏不居中
3.下摆明线起扭
4.前中拼条宽窄
5.袖笼吃势不平，左右不对称
内件：
1.左前胸处标订的歪斜
2.下摆冚车明线不顺直
3.袋牙宽窄，压线止口大小
4.拉链起拱
以上问题请及时改正。
【耐洗水确认】
粘衬 | OK | NG | 无此工艺 | 胶膜 | OK | NG | 无此工艺 | 扭曲 | OK | NG
印、绣花 | OK | NG | 无此工艺 | 压胶水压 | OK | NG | 无此工艺 | 水洗缩率 | OK | NG
补充事项：
【重大改善说明及整改复核时间】
检验部门 | 服装品控部 |  | 检验担当 | 肖敏 | 查验时间 | 2023.6.12 | 工厂负责人 |  | 张茂红
【整改结果】
检验部门 | 服装品控部 |  | 检验担当 |  | 复核时间 |  | 工厂负责人

## 验货尺寸表 -外件
QC规格测量表
款号 | QAWWAL93217-外件 |  | 品名 | 冲锋衣外套 |  |  | 生产工厂 | 大连信和
部位名称 | 指示规格 FINAL SPEC | [5 empty] | 样品规格 SAMPLE SPEC
| 120/60 | 130/64 | 140/68 | 150/72 | 160/80 | 170/88A | 120/60 | 130/64 | 140/68 | 150/72 | 160/80 | 170/88A
后中长 | 51 | 55 | 59 | 63 | 67 | 71 |  |  |  | +1 |  | √
前中长 | 50 | 54 | 58 | 62 | 66 | 70 |  |  |  | √ |  | +1
胸围 | 90 | 94 | 98 | 104 | 110 | 116 |  |  |  | +1 |  | √
摆围 | 88 | 92 | 96 | 102 | 108 | 114 |  |  |  | +1 |  | √
领围 | 47 | 48 | 49 | 50.5 | 52 | 53.5 |  |  |  | √ |  | √
肩宽 | 34.5 | 36 | 38.2 | 40.4 | 42.6 | 44.8 |  |  |  | √ |  | +0.5
肩点袖长 | 44 | 48 | 51.6 | 55.2 | 58.8 | 62.4 |  |  |  | √ |  | +1
袖肥/2 | 17.8 | 19 | 20.2 | 21.4 | 22.6 | 23.8 |  |  |  | √ |  | +0.5
袖肘围/2 | 15.2 | 16 | 16.8 | 17.8 | 18.8 | 19.6 |  |  |  | √ |  | √
袖口围/2 | 11.8 | 12 | 12.2 | 12.6 | 13 | 13.4 |  |  |  | √ |  | √
帽高 | 31.2 | 32 | 32.8 | 33.6 | 34.4 | 35.2 |  |  |  | +0.5 |  | +0.5
帽宽 | 22.5 | 23 | 23.5 | 24.25 | 25 | 25.75 |  |  |  | +0.5 |  | √
领高 | 8 | 8 | 8 | 8 | 8 | 8 |  |  |  | √ |  | √
胸袋开口 | 11.5 | 11.5 | 12 | 12 | 12.5 | 12.5 |  |  |  | √ |  | √
备注：
初期请洗测2-3件，有问题的另加测量数量。
[7 empty] | 验货时间：2023.6.12 |  | 跟单QC:肖敏 |  | 工厂负责人：张茂红

## 验货尺寸表 -内件
QC规格测量表
款号 | QAWWAL93217-内件 |  | 品名 | 摇粒绒内件 |  |  | 生产工厂 | 大连信和
部位名称 | 指示规格 FINAL SPEC | [5 empty] | 样品规格 SAMPLE SPEC
| 120/60 | 130/64 | 140/68 | 150/72 | 160/80 | 170/88A | 120/60 | 130/64 | 140/68 | 150/72 | 160/80 | 170/88A
后中长 | 47 | 51 | 55 | 59 | 63 | 67 |  |  |  | √ |  | √
前中长 | 45 | 49 | 53 | 57 | 61 | 65 |  |  |  | +1 |  | +1
胸围 | 80 | 84 | 88 | 94 | 100 | 106 |  |  |  | √ |  | +1
摆围 | 78 | 82 | 86 | 92 | 98 | 104 |  |  |  | √ |  | √
肩宽 | 31.5 | 33 | 35.2 | 37.4 | 39.6 | 41.8 |  |  |  | +0.5 |  | √
领围 | 40 | 41 | 42 | 43.5 | 45 | 46.5 |  |  |  | √ |  | √
上领围 | 38.5 | 39.5 | 40.5 | 42 | 43.5 | 45 |  |  |  | √ |  | √
肩点袖长 | 43 | 47 | 50.6 | 54.2 | 57.8 | 61.4 |  |  |  | √ |  | +0.5
袖肥/2 | 15.3 | 16.5 | 17.7 | 18.9 | 20.1 | 21.3 |  |  |  | +0.5 |  | +0.5
袖肘围/2 | 13.2 | 14 | 14.8 | 15.8 | 16.8 | 17.6 |  |  |  | √ |  | √
袖口围/2拉量 | 12.3 | 12.5 | 12.7 | 13.1 | 13.5 | 13.9 |  |  |  | √ |  | √
袖口围/2平量 | 9.3 | 9.5 | 9.7 | 10.1 | 10.5 | 10.9 |  |  |  | √ |  | √
领高 | 5 | 5 | 5 | 5 | 5 | 5 |  |  |  | √ |  | √
插手袋长 | 12.5 | 12.5 | 13.5 | 13.5 | 14.5 | 14.5 |  |  |  | √ |  | √
备注：
初期请洗测2-3件，有问题的另加测量数量。
[7 empty] | 验货时间：2023.6.12 |  | 跟单QC:肖敏 |  | 工厂负责人：张茂红
部位
部位
部位
部位

## 中期
TOREAD-QC中期检验报告书
订单类别 | 探路者 |  | 合同签订方 |  | 大连信和皮装有限公司 |  | 生产工厂 | 大连信和皮装有限公司
订单基础信息 |  |  | 生产•出货进度 |  |  |  | 指示•确认资料
款号 | QAWWAL93217 |  | 合同交期 |  | 2023-07-26 |  | 首件检验报告 |  | 有 | 无
品名 | 儿童套绒棉服 |  | 裁剪完成数量 |  | 1572 |  | 首件检验未尽事项 |  | 有 | 无
色/号型数 | 3 | 6 | 缝制完成数量 |  | 1200 |  | 首件检验未尽事项内容
订单数量 | 1552 |  | 包装完成数量 |  | 无
采购凭证编号： | CGDD23040400001 |  | 预计发货时间
【附属资料确认】
原材料 | 正 | 误 |  | 洗水唛 | 正 | 误 |  | 印、绣花 | 正 | 误
辅料使用 | 正 | 误 |  | 合格证 | 正 | 误 |  | 缝纫用线 | 正 | 误
备注：
【检验明细】：检验明细（要求齐色、齐号至少10件检查）
秋日黄:120#、140#、150#、170#
数码蓝：120#、130#、150#、160#
水手蓝：130#、140#、/160#、170#
【耐水洗测试】：耐洗水测试明细（要求齐色、齐号）
OK
【规格确认】
①规格测量明细以插入附件形式列明，并注明洗前洗后规格
②规格异常情况 |  | 有 | 无
说明：
【耐洗水确认】
粘衬 | OK | NG | 无此工艺 | 胶膜 | OK | NG | 无此工艺 | 扭曲 | OK | NG
印、绣花 | OK | NG | 无此工艺 | 压胶水压 | OK | NG | 无此工艺 | 水洗缩率 | OK | NG
补充事项：
【问题点与指导项目】 ★的问题应添加照片说明
外件：
1.砸扣上下不吻合
2.止口左右拼缝高低
3.下摆不平服、起扭
4.半成品整烫不到位
5.脏污
内件：
1.拉链起拱
2.兜口笑口
3、线头、浮线毛成品要处理干净
以上问题请及时改正。
【整改的严重缺陷及整改复核时间】
备注：
检验部门 | 服装品控部 |  | 检验担当 | 肖敏 | 查验时间 | 2023.6.28 | 工厂负责人 |  | 张茂红
【整改结果】
检验部门 | 服装品控部 |  | 检验担当 |  | 查验时间 |  | 工厂负责人

## 验货尺寸表 （中期 外件）
QC规格测量表
款号 | QAWWAL93217-外件 |  | 品名 | 冲锋衣外套 |  |  | 生产工厂 | 大连信和
部位名称 | 指示规格 FINAL SPEC | [5 empty] | 样品规格 SAMPLE SPEC
| 120/60 | 130/64 | 140/68 | 150/72 | 160/80 | 170/88A | 120/60 | 130/64 | 140/68 | 150/72 | 160/80 | 170/88A
后中长 | 51 | 55 | 59 | 63 | 67 | 71 | +1 | √ | +1 | √ | +0.5 | √
前中长 | 50 | 54 | 58 | 62 | 66 | 70 | √ | √ | √ | √ | √ | √
胸围 | 90 | 94 | 98 | 104 | 110 | 116 | +1 | √ | √ | +1 | √ | +1
摆围 | 88 | 92 | 96 | 102 | 108 | 114 | +1 | +0.5 | +1 | +1 | √ | +1
领围 | 47 | 48 | 49 | 50.5 | 52 | 53.5 | √ | √ | √ | √ | √ | √
肩宽 | 34.5 | 36 | 38.2 | 40.4 | 42.6 | 44.8 | √ | √ | +0.5 | √ | √ | +0.5
肩点袖长 | 44 | 48 | 51.6 | 55.2 | 58.8 | 62.4 | √ | √ | √ | √ | √ | √
袖肥/2 | 17.8 | 19 | 20.2 | 21.4 | 22.6 | 23.8 | +0.5 | +0.5 | √ | +0.5 | √ | +0.5
袖肘围/2 | 15.2 | 16 | 16.8 | 17.8 | 18.8 | 19.6 | √ | +0.5 | √ | √ | √ | √
袖口围/2 | 11.8 | 12 | 12.2 | 12.6 | 13 | 13.4 | √ | √ | √ | √ | √ | √
帽高 | 31.2 | 32 | 32.8 | 33.6 | 34.4 | 35.2 | +0.5 | √ | +0.5 | √ | +0.5 | √
帽宽 | 22.5 | 23 | 23.5 | 24.25 | 25 | 25.75 | √ | √ | +0.5 | √ | √ | √
领高 | 8 | 8 | 8 | 8 | 8 | 8 | √ | √ | √ | √ | √ | -0.2
胸袋开口 | 11.5 | 11.5 | 12 | 12 | 12.5 | 12.5 | √ | √ | √ | √ | √ | √
备注：
初期请洗测2-3件，有问题的另加测量数量。
[7 empty] | 验货时间：2023.6.28 |  | 跟单QC:肖敏 |  | 工厂负责人：张茂红

## 验货尺寸表（中期 内件）
QC规格测量表
款号 | QAWWAL93217-内件 |  | 品名 | 摇粒绒内件 |  |  | 生产工厂 | 大连信和
部位名称 | 指示规格 FINAL SPEC | [5 empty] | 样品规格 SAMPLE SPEC
| 120/60 | 130/64 | 140/68 | 150/72 | 160/80 | 170/88A | 120/60 | 130/64 | 140/68 | 150/72 | 160/80 | 170/88A
后中长 | 47 | 51 | 55 | 59 | 63 | 67 | +0.5 | √ | +0.5 | √ | +1 | √
前中长 | 45 | 49 | 53 | 57 | 61 | 65 | +0.5 | +0.5 | +0.5 | +1 | +0.5 | +1
胸围 | 80 | 84 | 88 | 94 | 100 | 106 | √ | +1 | √ | +1 | √ | √
摆围 | 78 | 82 | 86 | 92 | 98 | 104 | √ | √ | +1 | √ | √ | √
肩宽 | 31.5 | 33 | 35.2 | 37.4 | 39.6 | 41.8 | +0.5 | √ | +0.5 | √ | +0.5 | √
领围 | 40 | 41 | 42 | 43.5 | 45 | 46.5 | √ | √ | √ | √ | √ | √
上领围 | 38.5 | 39.5 | 40.5 | 42 | 43.5 | 45 | √ | √ | √ | √ | √ | √
肩点袖长 | 43 | 47 | 50.6 | 54.2 | 57.8 | 61.4 | +1 | √ | +1 | √ | +1 | √
袖肥/2 | 15.3 | 16.5 | 17.7 | 18.9 | 20.1 | 21.3 | √ | +0.5 | √ | +0.5 | √ | +0.5
袖肘围/2 | 13.2 | 14 | 14.8 | 15.8 | 16.8 | 17.6 | √ | √ | √ | +0.5 | √ | √
袖口围/2拉量 | 12.3 | 12.5 | 12.7 | 13.1 | 13.5 | 13.9 | √ | √ | √ | √ | √ | √
袖口围/2平量 | 9.3 | 9.5 | 9.7 | 10.1 | 10.5 | 10.9 | √ | √ | √ | √ | √ | √
领高 | 5 | 5 | 5 | 5 | 5 | 5 | √ | √ | √ | √ | √ | √
插手袋长 | 12.5 | 12.5 | 13.5 | 13.5 | 14.5 | 14.5 | √ | √ | √ | √ | √ | √
备注：
初期请洗测2-3件，有问题的另加测量数量。
[7 empty] | 验货时间：2023.6.28 |  | 跟单QC:肖敏 |  | 工厂负责人：张茂红
部位
部位
部位
部位

## 尾期
QC出货报告书
订单类别 | 探路者 |  | 款号 | QAWWAL93217 | 产品名称 | 儿童套绒棉服 |  | 生产工厂 | 大连信和皮装有限公司
订单数量 | 1552 |  | 合同日期 | 2023-07-26 |  |  | 检验资料确认
色/号型数 | 3 | 6 | 交货形式 |  |  |  | 面料第三方合格报告 |  | 有 | 无
验货次数 | 1 |  | 非直发 | 苏州库 | 天津库 | 直发 | 成品第三方合格报告 |  | 有 | 无
验货数量 | 125 |  | 入仓数量 |  |  | 1552 | 中期检验报告 |  | 有 | 无
检验方式 | 全检 | 抽检 | 免检 | 复检 | 再复检 | 采购凭证编号：CGDD23040400001
中期检验重大改善项目 |  | 有 | 无 | 改善结果 | 已改善
全色耐洗水测试 |  | 有 | 无 | 洗后结果 | 无异常 | 洗水前后缩量正常
【附属资料确认】
洗水唛 | 正 | 误 |  | 印、绣花 | 正 | 误 |  | 装箱数量 | 正 | 误
合格证 | 正 | 误 |  | 缝纫用线 | 正 | 误 |  | 箱唛表示 | 正 | 误
吊牌 | 正 | 误 |  | 包装方式 | 正 | 误 |  | 纸箱规格 | 正 | 误
【检验时成品完成情况及检验明细】
①成品完成比例（%）：95%
②检验明细：
秋日黄：1、4、8、15、20、23
数码蓝：25、30、37、56、70、79
水手蓝：83、88、92、100、113、121
②规格异常情况 |  | 有 | 无
情况说明：
【问题点描述】
断线
污渍
打褶
拉链起拱
整烫不良
线头
【检验结果】
合格：（正常接收） |  |  | 不合格： |  | ①返工翻修 |  | ②让步接受 |  | ③拒绝接收
备注： | 请按照以上提出的问题点改正
检验部门 | 服装QC部门 |  | 检验人 |  | 查验时间 | 2023.7.10 | 工厂负责人 |  | 张茂红

## 验货尺寸表（尾期 外件）
QC规格测量表
款号 | QAWWAL93217-外件 |  | 品名 | 冲锋衣外套 |  |  | 生产工厂 | 大连信和
部位名称 | 指示规格 FINAL SPEC | [5 empty] | 样品规格 SAMPLE SPEC
| 120/60 | 130/64 | 140/68 | 150/72 | 160/80 | 170/88A | 120/60 | 130/64 | 140/68 | 150/72 | 160/80 | 170/88A
后中长 | 51 | 55 | 59 | 63 | 67 | 71 | +0.5 | √ | √ | √ | +0.5 | +1
前中长 | 50 | 54 | 58 | 62 | 66 | 70 | √ | +0.5 | √ | √ | √ | √
胸围 | 90 | 94 | 98 | 104 | 110 | 116 | √ | √ | √ | +1 | √ | +1
摆围 | 88 | 92 | 96 | 102 | 108 | 114 | √ | +0.5 | +1 | +1 | √ | +1
领围 | 47 | 48 | 49 | 50.5 | 52 | 53.5 | √ | √ | √ | √ | √ | √
肩宽 | 34.5 | 36 | 38.2 | 40.4 | 42.6 | 44.8 | √ | √ | +0.5 | √ | √ | +0.5
肩点袖长 | 44 | 48 | 51.6 | 55.2 | 58.8 | 62.4 | +1 | √ | +0.5 | √ | +1 | √
袖肥/2 | 17.8 | 19 | 20.2 | 21.4 | 22.6 | 23.8 | +0.5 | √ | +0.5 | +0.5 | √ | +0.5
袖肘围/2 | 15.2 | 16 | 16.8 | 17.8 | 18.8 | 19.6 | √ | +0.5 | √ | √ | +0.5 | √
袖口围/2 | 11.8 | 12 | 12.2 | 12.6 | 13 | 13.4 | √ | √ | √ | √ | √ | √
帽高 | 31.2 | 32 | 32.8 | 33.6 | 34.4 | 35.2 | +0.5 | +0.5 | √ | √ | +0.5 | √
帽宽 | 22.5 | 23 | 23.5 | 24.25 | 25 | 25.75 | √ | √ | +0.5 | √ | √ | +0.5
领高 | 8 | 8 | 8 | 8 | 8 | 8 | √ | √ | √ | √ | √ | √
胸袋开口 | 11.5 | 11.5 | 12 | 12 | 12.5 | 12.5 | √ | √ | √ | √ | √ | √
备注：
初期请洗测2-3件，有问题的另加测量数量。
[7 empty] | 验货时间：2023.7.10 |  | 跟单QC:肖敏 |  | 工厂负责人：张茂红

## 验货尺寸表（尾期 内件）
QC规格测量表
款号 | QAWWAL93217-内件 |  | 品名 | 摇粒绒内件 |  |  | 生产工厂 | 大连信和
部位名称 | 指示规格 FINAL SPEC | [5 empty] | 样品规格 SAMPLE SPEC
| 120/60 | 130/64 | 140/68 | 150/72 | 160/80 | 170/88A | 120/60 | 130/64 | 140/68 | 150/72 | 160/80 | 170/88A
后中长 | 47 | 51 | 55 | 59 | 63 | 67 | √ | √ | +0.5 | √ | +1 | √
前中长 | 45 | 49 | 53 | 57 | 61 | 65 | +1 | +0.5 | +1 | +1 | +0.5 | +1
胸围 | 80 | 84 | 88 | 94 | 100 | 106 | √ | √ | √ | +1 | √ | +1
摆围 | 78 | 82 | 86 | 92 | 98 | 104 | +0.5 | √ | +1 | √ | √ | √
肩宽 | 31.5 | 33 | 35.2 | 37.4 | 39.6 | 41.8 | √ | √ | +0.5 | +0.5 | √ | √
领围 | 40 | 41 | 42 | 43.5 | 45 | 46.5 | √ | √ | √ | √ | √ | √
上领围 | 38.5 | 39.5 | 40.5 | 42 | 43.5 | 45 | √ | √ | √ | √ | √ | √
肩点袖长 | 43 | 47 | 50.6 | 54.2 | 57.8 | 61.4 | +1 | √ | +1 | +0.5 | +0.5 | √
袖肥/2 | 15.3 | 16.5 | 17.7 | 18.9 | 20.1 | 21.3 | +0.5 | +0.5 | √ | √ | √ | +0.5
袖肘围/2 | 13.2 | 14 | 14.8 | 15.8 | 16.8 | 17.6 | +0.5 | √ | √ | +0.5 | √ | √
袖口围/2拉量 | 12.3 | 12.5 | 12.7 | 13.1 | 13.5 | 13.9 | √ | √ | √ | √ | √ | √
袖口围/2平量 | 9.3 | 9.5 | 9.7 | 10.1 | 10.5 | 10.9 | √ | +0.5 | √ | √ | √ | √
领高 | 5 | 5 | 5 | 5 | 5 | 5 | √ | √ | √ | √ | √ | √
插手袋长 | 12.5 | 12.5 | 13.5 | 13.5 | 14.5 | 14.5 | √ | √ | √ | √ | √ | √
备注：
初期请洗测2-3件，有问题的另加测量数量。
[7 empty] | 验货时间：2023.7.10 |  | 跟单QC:肖敏 |  | 工厂负责人：张茂红
部位
部位
部位
部位

## 1.面料验布
TOREAD-面料验布测试报告登记表
序号 | 缸号 | 面料布种编号 | 颜色 | 涉及到的款号 | 供应商 | 自检报告 | 匹头条实物样 | 疵点 | 断纱 | 色点 | 色杠 | 折痕 | 合计数量 | 备注
[8 empty] | 数量 | 数量 | 数量 | 数量 | 数量
1 | 4831# | G21FW2521/T8双纬三防版 | 18FW水手蓝/C78// | QAWWAL93217 | 苏州市唯逸纺织科技有限公司 | 有 |  | 1 | 1 |  |  | 1 | 3 | YES
2 | 5762# | G21FW2521/T8双纬三防版 | 23FW数码蓝/Q95// | QAWWAL93217 | 苏州市唯逸纺织科技有限公司 | 有 |  | 2 |  | 1 | 2 |  | 5 | YES
3 | 6729# | G21FW2521/T8双纬三防版 | 23FW秋日黄/Q93// | QAWWAL93217 | 苏州市唯逸纺织科技有限公司 | 有 |  | 3 |  | 1 | 1 | 2 | 7 | YES
4 | 8582# | G21FW2521/T8双纬三防版 | 23FW活力红/Q94// | QAWWAL93217 | 苏州市唯逸纺织科技有限公司 | 有 |  | 1 | 2 |  | 3 |  | 6 | YES
5 | 0293# | G21FW2521/T8双纬三防版 | 20SS本白/H20// | QAWWAL93217 | 苏州市唯逸纺织科技有限公司 | 有 |  |  | 2 | 2 | 1 | 1 | 6 | YES
6 | 1/1Z | G09FW0440/探路者logo210T | 19SS明灰/E75// | QAWWAL93217 | 台华高新染整（嘉兴）有限公司 | 有 |  | 2 | 1 | 1 | 1 |  | 5 | YES
7 | 1/2Z | G09FW0411/110克天鹅绒1 | 19SS明灰/E75// | QAWWAL93217 | 福建乾丰纺织科技有限公司 | 有 |  | 1 | 1 | 2 |  | 1 | 5 | YES
8 | 1/1X | 双刷双摇-280g | 18FW水手蓝/C78// | QAWWAL93217 | 昆山华阳新材料股份有限公司 | 有 |  |  |  | 2 | 3 |  | 5 | YES
9 | 1/2X | 双刷双摇-280g | 23FW数码蓝/Q95// | QAWWAL93217 | 昆山华阳新材料股份有限公司 | 有 |  | 1 | 2 |  | 1 | 1 | 5 | YES
10 | 1/3X | 双刷双摇-280g | 23FW活力红/Q94// | QAWWAL93217 | 昆山华阳新材料股份有限公司 | 有 |  | 2 | 1 |  | 1 |  | 4 | YES
11 | 1/4X | 双刷双摇-280g | 23FW秋日黄/Q93// | QAWWAL93217 | 昆山华阳新材料股份有限公司 | 有 |  | 2 |  | 1 | 1 | 1 | 5 | YES
制表时间： | [8 empty] | 测试人签名：
测试要求： 1、面料到厂第一时间做测试，根据面料的实际情况，可每缸抽取1-2卷过验布机。

## 2.面料缩率
TOREAD-面料缩率检测测试报告登记表
序号 | 供应商 | 缸号 | 面料布种编号 | 颜色 | 涉及到的款号 | 气缩 |  | 水缩 |  | 累计缩率 | 边中差，头尾差，实测结果 | 判定结果是否合格
[6 empty] | 径向百分比 | 纬向百分比 | 径向百分比 | 纬向百分比
1 | 大连信和 | 23-1X | G21FW2521/T8双纬三防版 | 18FW水手蓝/C78// | QAWWAL93217 | 1% |  | 1% |  | 3% | 1.5cm | YES
2 | 大连信和 | 23-2X | G21FW2521/T8双纬三防版 | 23FW数码蓝/Q95// | QAWWAL93217 | 1% |  | 1% |  | 2% | 2cm | YES
3 | 大连信和 | 23-3X | G21FW2521/T8双纬三防版 | 23FW秋日黄/Q93// | QAWWAL93217 | 1.5% |  | 1% |  | 3% | 2cm | YES
4 | 大连信和 | 23-4X | G21FW2521/T8双纬三防版 | 23FW活力红/Q94// | QAWWAL93217 | 1.5% |  | 1% |  | 3% | 2cm | YES
5 | 大连信和 | 23-5X | G21FW2521/T8双纬三防版 | 20SS本白/H20// | QAWWAL93217 | 1% |  | 1% |  | 2% | 1cm | YES
6 | 大连信和 | 23-6X | G09FW0440/探路者logo210T | 19SS明灰/E75// | QAWWAL93217 | 2% |  | 1% |  | 3% | 1.5cm | YES
7 | 大连信和 | 23-7X | G09FW0411/110克天鹅绒1 | 19SS明灰/E75// | QAWWAL93217 | 2% |  | 1% |  | 3% | 1cm | YES
8 | 大连信和 | 23-8X | 双刷双摇-280g | 18FW水手蓝/C78// | QAWWAL93217 | 1% |  | 1% |  | 2% | 1.5cm | YES
9 | 大连信和 | 23-9X | 双刷双摇-280g | 23FW数码蓝/Q95// | QAWWAL93217 | 2% |  | 1% |  | 3% | 1.5cm | YES
10 | 大连信和 | 23-10X | 双刷双摇-280g | 23FW活力红/Q94// | QAWWAL93217 | 1% |  | 1% |  | 2% | 2cm | YES
11 | 大连信和 | 23-11X | 双刷双摇-280g | 23FW秋日黄/Q93// | QAWWAL93217 | 1% |  | 1% |  | 2% | 2cm | YES
制表时间： | [6 empty] | 测试人签名：
测试要求： 1、面料到厂第一时间做测试，根据面料的实际情况，可每缸抽取1-2卷测试。 2、取布样中间部位测试，测试大小：50cmX50cm。 3、先烫缩后水洗【同一块面料进行两种测试】。（烫缩：110°-120度；洗缩：30°40分钟洗缩） 4、常规面料醒料24小时，弹力面料必须放料时长达到48小时以上。 5、测试边中色差、头尾色差情况（缝制9宫格查看）。

## 3.面料互染
TOREAD-面辅料互染测试报告登记表
项目 | 供应商 | 缸号 | 面料布种编号 | 颜色 | 涉及到的款号 | 物料1 |  |  | 物料2 |  |  | 物料3 |  |  | 物料4 |  |  | 物料5 |  |  | 结果 | 备注
[6 empty] | 物料编号 | 品名 | 供应商 | 物料编号 | 品名 | 供应商 | 物料编号 | 品名 | 供应商 | 物料编号 | 品名 | 供应商 | 物料编号 | 品名 | 供应商
洗测5次 | 大连信和 | 2301# | G21FW2521/T8双纬三防版 | 18FW水手蓝/C78// | QAWWAL93217 | FW08961 | G21FW2521/T8双纬三防版 | 苏州市唯逸纺织科技有限公司 | FW08961 | G21FW2521/T8双纬三防版 | 苏州市唯逸纺织科技有限公司 | FW08961 | G21FW2521/T8双纬三防版 | 苏州市唯逸纺织科技有限公司 | FW00020 | G09FW0440/探路者logo210T | 台华高新染整（嘉兴）有限公司 | FK00041 | G09FW0411/110克天鹅绒1 | 福建乾丰纺织科技有限公司 | 合格
[6 empty] | 物料6 |  |  | 物料7 |  |  | 物料8 |  |  | 物料9 |  |  | 物料10
[6 empty] | 物料编号 | 品名 | 供应商 | 物料编号 | 品名 | 供应商 | 物料编号 | 品名 | 供应商 | 物料编号 | 品名 | 供应商 | 物料编号 | 品名 | 供应商
[6 empty] | SJ00006 | 松紧带 | 上海锦湾实业有限公司 | YK00030 | 5#树脂开尾左插，D | YK | ZD00014 | 订卡织带 | 上海锦湾实业有限公司 | MS00089 | 魔术贴 | 江苏百宏复合材料科技股份有限公司 | JB00117 | 童装三色视野LOGO车缝标 | 南京嘉美服饰标牌厂
[6 empty] | 物料11 |  |  | 物料12 |  |  | 物料13 |  |  | 物料14 |  |  | 物料15
[6 empty] | 物料编号 | 品名 | 供应商 | 物料编号 | 品名 | 供应商 | 物料编号 | 品名 | 供应商 | 物料编号 | 品名 | 供应商 | 物料编号 | 品名 | 供应商
[6 empty] | XJ00002 | 橡筋绳 | 上海锦湾实业有限公司 | ZD00143 | 尼龙密身斜纹织带 | 东莞市泰丰服装辅料有限公司 | JB00148 | TOREAD波纹底硅胶标 | 南京嘉美服饰标牌厂 | [6 empty] | 合格
洗测5次 | 大连信和 | 2302# | G21FW2521/T8双纬三防版 | 23FW数码蓝/Q95// | QAWWAL93217 | 物料1 |  |  | 物料2 |  |  | 物料3 |  |  | 物料4 |  |  | 物料5
[6 empty] | 物料编号 | 品名 | 供应商 | 物料编号 | 品名 | 供应商 | 物料编号 | 品名 | 供应商 | 物料编号 | 品名 | 供应商 | 物料编号 | 品名 | 供应商
[6 empty] | FW08961 | G21FW2521/T8双纬三防版 | 苏州市唯逸纺织科技有限公司 | FW08961 | G21FW2521/T8双纬三防版 | 苏州市唯逸纺织科技有限公司 | FW08961 | G21FW2521/T8双纬三防版 | 苏州市唯逸纺织科技有限公司 | FW00020 | G09FW0440/探路者logo210T | 台华高新染整（嘉兴）有限公司 | FK00041 | G09FW0411/110克天鹅绒1 | 福建乾丰纺织科技有限公司 | 合格
[6 empty] | 物料6 |  |  | 物料7 |  |  | 物料8 |  |  | 物料9 |  |  | 物料10
[6 empty] | 物料编号 | 品名 | 供应商 | 物料编号 | 品名 | 供应商 | 物料编号 | 品名 | 供应商 | 物料编号 | 品名 | 供应商 | 物料编号 | 品名 | 供应商
[6 empty] | SJ00006 | 松紧带 | 上海锦湾实业有限公司 | YK00030 | 5#树脂开尾左插，D | YK | ZD00014 | 订卡织带 | 上海锦湾实业有限公司 | MS00089 | 魔术贴 | 江苏百宏复合材料科技股份有限公司 | JB00117 | 童装三色视野LOGO车缝标 | 南京嘉美服饰标牌厂
[6 empty] | 物料11 |  |  | 物料12 |  |  | 物料13 |  |  | 物料14 |  |  | 物料15
[6 empty] | 物料编号 | 品名 | 供应商 | 物料编号 | 品名 | 供应商 | 物料编号 | 品名 | 供应商 | 物料编号 | 品名 | 供应商 | 物料编号 | 品名 | 供应商
[6 empty] | XJ00002 | 橡筋绳 | 上海锦湾实业有限公司 | ZD00143 | 尼龙密身斜纹织带 | 东莞市泰丰服装辅料有限公司 | JB00148 | TOREAD波纹底硅胶标 | 南京嘉美服饰标牌厂 | [6 empty] | 合格
洗测5次 | 大连信和 | 2303# | G21FW2521/T8双纬三防版 | 23FW秋日黄/Q93// | QAWWAL93217 | 物料1 |  |  | 物料2 |  |  | 物料3 |  |  | 物料4 |  |  | 物料5
[6 empty] | 物料编号 | 品名 | 供应商 | 物料编号 | 品名 | 供应商 | 物料编号 | 品名 | 供应商 | 物料编号 | 品名 | 供应商 | 物料编号 | 品名 | 供应商
[6 empty] | FW08961 | G21FW2521/T8双纬三防版 | 苏州市唯逸纺织科技有限公司 | FW08961 | G21FW2521/T8双纬三防版 | 苏州市唯逸纺织科技有限公司 | FW08961 | G21FW2521/T8双纬三防版 | 苏州市唯逸纺织科技有限公司 | FW00020 | G09FW0440/探路者logo210T | 台华高新染整（嘉兴）有限公司 | FK00041 | G09FW0411/110克天鹅绒1 | 福建乾丰纺织科技有限公司 | 合格
[6 empty] | 物料6 |  |  | 物料7 |  |  | 物料8 |  |  | 物料9 |  |  | 物料10
[6 empty] | 物料编号 | 品名 | 供应商 | 物料编号 | 品名 | 供应商 | 物料编号 | 品名 | 供应商 | 物料编号 | 品名 | 供应商 | 物料编号 | 品名 | 供应商
[6 empty] | SJ00006 | 松紧带 | 上海锦湾实业有限公司 | YK00030 | 5#树脂开尾左插，D | YK | ZD00014 | 订卡织带 | 上海锦湾实业有限公司 | MS00089 | 魔术贴 | 江苏百宏复合材料科技股份有限公司 | JB00117 | 童装三色视野LOGO车缝标 | 南京嘉美服饰标牌厂
[6 empty] | 物料11 |  |  | 物料12 |  |  | 物料13 |  |  | 物料14 |  |  | 物料15
[6 empty] | 物料编号 | 品名 | 供应商 | 物料编号 | 品名 | 供应商 | 物料编号 | 品名 | 供应商 | 物料编号 | 品名 | 供应商 | 物料编号 | 品名 | 供应商
[6 empty] | XJ00002 | 橡筋绳 | 上海锦湾实业有限公司 | ZD00143 | 尼龙密身斜纹织带 | 东莞市泰丰服装辅料有限公司 | JB00148 | TOREAD波纹底硅胶标 | 南京嘉美服饰标牌厂 | [6 empty] | 合格
洗测5次 | 大连信和 | 2304# | 双刷双摇-280g | 18FW水手蓝/C78// | QAWWAL93217 | 物料1 |  |  | 物料2 |  |  | 物料3 |  |  | 物料4 |  |  | 物料5
[6 empty] | 物料编号 | 品名 | 供应商 | 物料编号 | 品名 | 供应商 | 物料编号 | 品名 | 供应商 | 物料编号 | 品名 | 供应商 | 物料编号 | 品名 | 供应商
[6 empty] | FK08130 | 双刷双摇-280g | 昆山华阳新材料股份有限公司 | FK08130 | 双刷双摇-280g | 昆山华阳新材料股份有限公司 | SJ00006 | 松紧带 | 上海锦湾实业有限公司 | YK00032 | 5#树脂开尾 | YK | JB00117 | 童装三色视野LOGO车缝标 | 南京嘉美服饰标牌厂 | 合格
[6 empty] | 物料6 |  |  | 物料7 |  |  | 物料8 |  |  | 物料9 |  |  | 物料10
[6 empty] | 物料编号 | 品名 | 供应商 | 物料编号 | 品名 | 供应商 | 物料编号 | 品名 | 供应商 | 物料编号 | 品名 | 供应商 | 物料编号 | 品名 | 供应商
[6 empty] | BB00019 | TOREAD压花弹力包边带 | 上海锦湾实业有限公司
[6 empty] | 物料11 |  |  | 物料12 |  |  | 物料13 |  |  | 物料14 |  |  | 物料15
[6 empty] | 物料编号 | 品名 | 供应商 | 物料编号 | 品名 | 供应商 | 物料编号 | 品名 | 供应商 | 物料编号 | 品名 | 供应商 | 物料编号 | 品名 | 供应商
合格
洗测5次 | 大连信和 | 2305# | 双刷双摇-280g | 23FW数码蓝/Q95// | QAWWAL93217 | 物料1 |  |  | 物料2 |  |  | 物料3 |  |  | 物料4 |  |  | 物料5
[6 empty] | 物料编号 | 品名 | 供应商 | 物料编号 | 品名 | 供应商 | 物料编号 | 品名 | 供应商 | 物料编号 | 品名 | 供应商 | 物料编号 | 品名 | 供应商
[6 empty] | FK08130 | 双刷双摇-280g | 昆山华阳新材料股份有限公司 | FK08130 | 双刷双摇-280g | 昆山华阳新材料股份有限公司 | SJ00006 | 松紧带 | 上海锦湾实业有限公司 | YK00032 | 5#树脂开尾 | YK | JB00117 | 童装三色视野LOGO车缝标 | 南京嘉美服饰标牌厂 | 合格
[6 empty] | 物料6 |  |  | 物料7 |  |  | 物料8 |  |  | 物料9 |  |  | 物料10
[6 empty] | 物料编号 | 品名 | 供应商 | 物料编号 | 品名 | 供应商 | 物料编号 | 品名 | 供应商 | 物料编号 | 品名 | 供应商 | 物料编号 | 品名 | 供应商
[6 empty] | BB00019 | TOREAD压花弹力包边带 | 上海锦湾实业有限公司
[6 empty] | 物料11 |  |  | 物料12 |  |  | 物料13 |  |  | 物料14 |  |  | 物料15
[6 empty] | 物料编号 | 品名 | 供应商 | 物料编号 | 品名 | 供应商 | 物料编号 | 品名 | 供应商 | 物料编号 | 品名 | 供应商 | 物料编号 | 品名 | 供应商
[6 empty] | ZM00059 | TOREAD童装外套大主唛 | 博罗县常美印刷有限公司 | BZ00035 | 探路者成衣洗水标 | 广州市宝绅科技应用有限公司 | YK00008 | 3#尼龙闭尾反装， | YK | [6 empty] | 合格
洗测5次 | 大连信和 | 2306# | 双刷双摇-280g | 23FW秋日黄/Q93// | QAWWAL93217 | 物料1 |  |  | 物料2 |  |  | 物料3 |  |  | 物料4 |  |  | 物料5
[6 empty] | 物料编号 | 品名 | 供应商 | 物料编号 | 品名 | 供应商 | 物料编号 | 品名 | 供应商 | 物料编号 | 品名 | 供应商 | 物料编号 | 品名 | 供应商
[6 empty] | FK08130 | 双刷双摇-280g | 昆山华阳新材料股份有限公司 | FK08130 | 双刷双摇-280g | 昆山华阳新材料股份有限公司 | SJ00006 | 松紧带 | 上海锦湾实业有限公司 | YK00032 | 5#树脂开尾 | YK | JB00117 | 童装三色视野LOGO车缝标 | 南京嘉美服饰标牌厂 | 合格
[6 empty] | 物料6 |  |  | 物料7 |  |  | 物料8 |  |  | 物料9 |  |  | 物料10
[6 empty] | 物料编号 | 品名 | 供应商 | 物料编号 | 品名 | 供应商 | 物料编号 | 品名 | 供应商 | 物料编号 | 品名 | 供应商 | 物料编号 | 品名 | 供应商
[6 empty] | BB00019 | TOREAD压花弹力包边带 | 上海锦湾实业有限公司 | [12 empty] | 合格
制表时间： | [8 empty] | 测试人签名：
测试要求： 1、面辅料到厂第一时间做测试，根据面料的实际情况，每色每缸做。 2、水温40°洗水40分钟，机洗一个程序，洗水共计5次。

## 4.面料静水压
TOREAD-面料5点水压测试报告登记表
日期 | 缸号 | 面料布种编号 | 颜色 | 涉及到的款号 | 供应商 | 上午(时间） | 测试条件 | 下午（时间） | 测试条件 | 加班（时间） | 测试条件 | 结果 | 备注
2023-03-15 | 2301x | G21FW2521/T8双纬三防版 | 18FW水手蓝/C78// | QAWWAL93217 |  | 10:00 | 水压5000 |  |  |  |  | YES
2023-03-15 | 2302x | G21FW2521/T8双纬三防版 | 23FW数码蓝/Q95// | QAWWAL93217 |  |  |  | 14:30 | 水压5000 |  |  | YES
2023-03-16 | 2303x | G21FW2521/T8双纬三防版 | 23FW秋日黄/Q93// | QAWWAL93217 |  |  |  | 15:00 | 水压5000 |  |  | YES
2023-03-20 | 2304x | G21FW2521/T8双纬三防版 | 23FW活力红/Q94// | QAWWAL93217 |  |  |  | 14:17 | 水压5000 |  |  | YES
2023-03-20 | 2305x | G21FW2521/T8双纬三防版 | 20SS本白/H20// | QAWWAL93217 |  | 9:00 | 水压5000 |  |  |  |  | YES
日期 | 批号 | 物料编号 | 颜色 | 涉及到的款号 | 供应商 | 上午(时间） | 测试条件 | 下午（时间） | 测试条件 | 加班（时间） | 测试条件 | 结果 | 备注
2023-03-21 | 2306x | 双刷双摇-280g | 18FW水手蓝/C78// | QAWWAL93217 |  |  |  | 14:17 | 水压5000 |  |  | YES
2023-03-22 | 2307x | 双刷双摇-280g | 23FW数码蓝/Q95// | QAWWAL93217 |  | 9:17 | 水压5000 |  |  |  |  | YES
2023-03-20 | 2308x | 双刷双摇-280g | 23FW活力红/Q94// | QAWWAL93217 |  |  |  | 14:48 | 水压5000 |  |  | YES
2023-03-20 | 2309x | 双刷双摇-280g | 23FW秋日黄/Q93// | QAWWAL93217 |  |  |  | 15:23 | 水压5000 |  |  | YES
制表时间： | [7 empty] | 测试人签名：
测试要求： 1、面料到厂第一时间做测试，根据面料的实际情况，每色每缸抽取1-2卷测试。 2、成衣制作时每天、每款、每色、每号需做水压测试。

## 5.特殊工艺测试
TOREAD-特殊工艺测试报告登记表
项目 | 供应商 | 缸号 | 面料布种编号 | 颜色 | 涉及到的款号 | 使用部位 | 物料工艺1 | 物料工艺2 | 物料工艺3 | 结果 | 备注
洗测5次 |  | 01x | G21FW2521/T8双纬三防版 | 18FW水手蓝/C78// | QAWWAL93217 | 袖袢、大牌、兜盖、前后活页、帽檐、大牌 | 压胶 | 压胶膜 | 印花 | YES
洗测5次 |  | 02x | G21FW2521/T8双纬三防版 | 23FW数码蓝/Q95// | QAWWAL93217 | 袖袢、大牌、兜盖、前后活页、帽檐、大牌 | 压胶 | 压胶膜 |  | YES
洗测5次 |  | 03x | G21FW2521/T8双纬三防版 | 23FW秋日黄/Q93// | QAWWAL93217 | 袖袢、大牌、兜盖、前后活页、帽檐、大牌 | 压胶 | 压胶膜 |  | YES
洗测5次
洗测5次
洗测5次
洗测5次
洗测5次
制表时间： | [6 empty] | 测试人签名：
测试要求： 1、胶条、装饰胶膜、印花类、生粘、激光开孔类 2、每款上线前做测试。 3、水温40°洗水40分钟，机洗一个程序，洗水共计5次。

## 6.织带类缩率测试
TOREAD - 织带类缩率测试报告登记表
序号 | 供应商 | 物料编号 | 颜色 | 涉及到的款号 | 气烫缩 | 水缩 | 累计缩率 | 判定结果是否合格
[5 empty] | 经向百分比 | 径向百分比
1 | 上海锦湾实业有限公司 | SJ00006 | 15FW白色/737/ |  | 2% | 1% | 3% | YES
2 | 上海锦湾实业有限公司 | ZD00014 | 19SS黑色/E77/ |  | 2% | 1% | 3% | YES
3 | 东莞市泰丰服装辅料有限公司 | ZD00143 | 12C黑/701/ |  | 1% | 1% | 2% | YES
4 | 上海锦湾实业有限公司 | XJ00002 | 12C黑/701/ |  | 2% | 1% | 3% | YES
5
6
制表时间： |  |  |  |  | 测试人签名：
测试要求： 1、织带及弹力织带、像根松紧、包边条等到厂后第一时间，做测试。