## 工作内容
生产工厂前期资料准备：
1 | 下单明细及面辅料货期进度。
2 | 收集工艺资料
3 | 产前样衣分析
4 | 工厂排产计划收集（开季提交排产计划）
5 | 开裁前召开产前会议现场远程都可以，并做好产前会记录，
6 | 工厂业务每周四下班前提交（每周生产进度表)
7 | 面料辅料到厂7个工作日内完成抽检记录（每款完成6个表格测试）；检验结果回执给材料商、探路者质量负责人（QC）
初期验货工作资料及条件：
1 | 生产线出成品10件左右，寄任意色，任意码3件给我司QC做洗测复核初期产品质判定（熨烫平整），我司留底一件首件。
2 | 工厂质量负责人出具初期验货报告（首期验货报告）+洗水前后规格表（Excel格式）及（1-6测试表）
中期验货工作资料及条件：
1 | 生产线下机50%，包装完成20%时段，要寄给我司QC齐色岔开码各2件大货，进行中期洗测品质判定。完成后退回样衣。
2 | 提交并核对面料第3方检测报告内各项功能信息与洗标及吊牌是否吻合。
3 | 工厂质量负责人中期验货填写(中期验货报告)+测量成衣洗水前后尺寸表（Excel格式）
尾期验货工作资料及条件：
1 | 全部下机，包装95%，工厂质量负责人按AQ2.5的抽验标准检验大货品质，未超标可按要求出具验货报告及验货资料给我司QC，以便我司QC给出具系统出货报告。
2 | 工厂质量负责人，尾期验货填写（尾期验货报告）+齐色错码各3件以上规格测量尺寸表（Excel格式）
3 | 在我司OA上发起尾期验货申请：格式写明已包装完成款式、数量、自验货时间（直发款约验货时间）、出货验货地点。

## AQL2.5验货
探路者尾期验货抽验标准
|  | AQL1.0 |  | AQL2.5 |  | AQL4.0
整批数量 | 抽验数量 | Ac | Re | Ac | Re | Ac | Re
≤90 | 13 | 0 | 1 | 0 | 1 | 1 | 2
91-150 | 20 | 0 | 1 | 1 | 2 | 2 | 3
151-280 | 32 | 0 | 1 | 2 | 3 | 3 | 4
281-500 | 50 | 1 | 2 | 3 | 4 | 5 | 6
501-1200 | 80 | 2 | 3 | 5 | 6 | 7 | 8
1201-3200 | 125 | 3 | 4 | 7 | 8 | 10 | 11
3201-10000 | 200 | 5 | 6 | 10 | 11 | 14 | 15
10001-35000 | 315 | 7 | 8 | 14 | 15 | 21 | 22
注：探路者验货按照AQL2.5验货标准实行

## 首期
TOREAD-首件（首批）检验报告书
订单类别 | 探路者 |  | 合同签订方 |  | 江阴腾圣 |  | 生产工厂 | 崑洲实业（江苏）有限公司
订单基础信息 |  |  | 生产•出货进度 |  |  |  | 指示•确认资料
款号 | TAMMAL91573 |  | 合同交期 |  | 2023-07-26 |  | 产前确认样 |  | 有 | 无
品名 | 男士旅行长裤 |  | 上线日 |  | 2023-04-11 |  | 原辅材料卡 |  | 有 | 无
色/号型数 | 1 | 6 | 缝制预计完成日 |  | 2023-06-03 |  | 大货面料确认样 |  | 有 | 无
订单数量 | 2146 |  | 包装预计完成日 |  |  |  | 印花、刺绣确认样 |  | 有 | 无
采购凭证编号： | CGDD23042000122 |  | 预计发货时间 |  |  |  | 洗唛、合格证指示资料 |  | 有 | 无
确认资料缺失内容说明：
【工艺确认】
原材料 | 正 | 误 |  | 印、绣花 | 正 | 误 | 无此工艺 | 洗水唛 | 正 | 误
辅料使用 | 正 | 误 |  | 胶膜工艺 | 正 | 误 | 无此工艺 | 合格证 | 正 | 误
制作工艺 | 正 | 误 |  | 压胶水压 | OK | NG | 无此工艺 | 缝纫用线 | 正 | 误
补充事项：
【面料品质确认】
物性检测 | OK | NG |  | 面料颜色 | OK | NG |  | 互染测试 | OK | NG
外观查验 | OK | NG |  | 面料缸差 | OK | NG |  | 水洗缩率 | OK | NG
问题描述：
【裁剪完成情况】
①裁剪完成比例（%）：
号型 颜色 | S | M | L | XL | XXL | XXXL |  |  |  | 未裁齐原因
黑色 | OK | OK | OK | OK | OK | OK
【成品检查明细】★颜色、数量需要写清楚
黑色/20件
【规格确认】
①规格测量明细以插入附件形式列明，并注明洗前洗后规格
②规格异常情况 |  | 有 | 无 | 备注：
【问题点与指导项目】 ★的问题应添加照片说明（包括成品及半成品检查）
1.装腰吃势不匀，起皱。腰头不顺直
2.腿贴袋角不垂直。
3.脚口拉橡筋吃势不均匀
以上问题请及时改正。
【耐洗水确认】
粘衬 | OK | NG | 无此工艺 | 胶膜 | OK | NG | 无此工艺 | 扭曲 | OK | NG
印、绣花 | OK | NG | 无此工艺 | 压胶水压 | OK | NG | 无此工艺 | 水洗缩率 | OK | NG
补充事项：
【重大改善说明及整改复核时间】
检验部门 | 服装品控部 |  | 检验担当 | 张永梅 | 查验时间 | 2023-05-05 | 工厂负责人 |  | 王小可
【整改结果】
检验部门 | 服装品控部 |  | 检验担当 |  | 复核时间 |  | 工厂负责人

## 验货尺寸表
QC规格测量表
款号 | TAMMAL91573 |  | 产品代码： | 男士旅行长裤 |  |  | 生产工厂 | 崑洲实业(江苏）有限公司
部位名称 | 指示规格 FINAL SPEC | [5 empty] | 样品规格 SAMPLE SPEC
| S | M | L | XL | XXL | XXXL | S | M | L | XL | XXL | XXXL
| 165/80B | 170/84B | 175/88B | 180/92B | 185/96B | 190/100B | 165/80B | 170/84B | 175/88B | 180/92B | 185/96B | 190/100B
裤外侧长 | 95.8 | 97.9 | 100 | 102.1 | 104.2 | 106.3 |  |  | 0.5/0
内裆长 | -3 | 0 |  | 1.5 | 3 | 4.5
腰围（平量） | 76 | 80 | 84 | 88 | 93 | 99 |  |  | 0.5/1
腰围（拉量） | 86 | 90 | 94 | 98 | 103 | 109 |  |  | 0/0
臀围 | 100.8 | 104.4 | 108 | 112 | 116 | 120 |  |  | 0.5/0.5
腿围/2 | 31.2 | 32.35 | 33.5 | 34.8 | 36.1 | 37.4 |  |  | 0/0
膝围/2 | 22.6 | 23.3 | 24 | 24.7 | 25.4 | 26.3 |  |  | 0/0
脚口/2（平量） | 13.5 | 14 | 14.5 | 15 | 15.5 | 16.2 |  |  | 0.5/0.3
前裆长（含腰） | 28.7 | 29.4 | 30 | 30.6 | 31.3 | 31.9 |  |  | 0/0.5
后裆长（含腰） | 39.2 | 40.1 | 41 | 42.1 | 43.2 | 44.3 |  |  | 0.5/0
前门襟长（不含腰） | 14.5 | 14.5 | 15 | 15 | 16.5 | 16.5 |  |  | 0/0
前插袋开口 | 15.5 | 15.5 | 16 | 16.5 | 17 | 17.5 |  |  | 0/0
腿袋高 | 18.5 | 18.5 | 19 | 19 | 20.5 | 20.5 |  |  | 0.5/0
腿袋宽 | 16 | 16 | 16.5 | 16.5 | 18 | 18 |  |  | 0./0
腰头高 | 4.5 | 4.5 | 4.5 | 4.5 | 4.5 | 4.5 |  |  | 0/0
备注：
初期请洗测2-3件，有问题的另加测量数量。
[7 empty] | 验货时间： |  | 跟单QC: |  | 工厂负责人：

## 中期
TOREAD-QC中期检验报告书
订单类别 | 探路者 |  | 合同签订方 |  | 江阴腾圣 |  | 生产工厂 | 崑洲实业（江苏）有限公司
订单基础信息 |  |  | 生产•出货进度 |  |  |  | 指示•确认资料
款号 | TAMMAL91573 |  | 合同交期 |  | 2023-07-26 |  | 首件检验报告 |  | 有 | 无
品名 | 男士旅行长裤 |  | 裁剪完成数量 |  | 2146 |  | 首件检验未尽事项 |  | 有 | 无
色/号型数 | 1 | 6 | 缝制完成数量 |  | 1650 |  | 首件检验未尽事项内容
订单数量 | 2146 |  | 包装完成数量 |  | 1550
采购凭证编号： | CGDD23042000122 |  | 预计发货时间
【附属资料确认】
原材料 | 正 | 误 |  | 洗水唛 | 正 | 误 |  | 印、绣花 | 正 | 误
辅料使用 | 正 | 误 |  | 合格证 | 正 | 误 |  | 缝纫用线 | 正 | 误
备注：
【检验明细】：检验明细（要求齐色、齐号至少10件检查）
齐色齐码10件
【耐水洗测试】：耐洗水测试明细（要求齐色、齐号）
【规格确认】
①规格测量明细以插入附件形式列明，并注明洗前洗后规格
②规格异常情况 |  | 有 | 无
说明：
【耐洗水确认】
粘衬 | OK | NG | 无此工艺 | 胶膜 | OK | NG | 无此工艺 | 扭曲 | OK | NG
印、绣花 | OK | NG | 无此工艺 | 压胶水压 | OK | NG | 无此工艺 | 水洗缩率 | OK | NG
补充事项：
【问题点与指导项目】 ★的问题应添加照片说明
1.链条拷边线跳针
2.装腰吃势不匀，起扭
3.腿贴袋不顺直
以上问题请及时改正。
【整改的严重缺陷及整改复核时间】
备注：
检验部门 | 服装品控部 |  | 检验担当 | 张永梅 | 查验时间 | 2023-05-12 | 工厂负责人 |  | 王小可
【整改结果】
检验部门 | 服装品控部 |  | 检验担当 |  | 查验时间 |  | 工厂负责人

## 验货尺寸表 （中期）
QC规格测量表
款号 | TAMMAL91573 |  | 产品代码： | 男士旅行长裤 |  |  | 生产工厂 | 崑洲实业(江苏）有限公司
部位名称 | 指示规格 FINAL SPEC | [5 empty] | 样品规格 SAMPLE SPEC
| S | M | L | XL | XXL | XXXL | S | M | L | XL | XXL | XXXL
| 165/80B | 170/84B | 175/88B | 180/92B | 185/96B | 190/100B | 165/80B | 170/84B | 175/88B | 180/92B | 185/96B | 190/100B
裤外侧长 | 95.8 | 97.9 | 100 | 102.1 | 104.2 | 106.3 | 0/0.2 | 0.5/0.5 | 0.5/0 | 0/0.5 | 0.5/0 | 0/0
内裆长 | -3 | 0 |  | 1.5 | 3 | 4.5
腰围（平量） | 76 | 80 | 84 | 88 | 93 | 99 | 0/0.5 | 0.5/1 | 0.5/1 | 0/-1 | 0/-0.2 | -0.5/-0.5
腰围（拉量） | 86 | 90 | 94 | 98 | 103 | 109 | 0/0 | 0/0 | 0/0 | 0/0 | 0/0 | 0/0
臀围 | 100.8 | 104.4 | 108 | 112 | 116 | 120 | -0.3/0 | 0/0.6 | 0.5/0.5 | 0.5/0.5 | 0.5/0.5 | -0.2/-0.3
腿围/2 | 31.2 | 32.35 | 33.5 | 34.8 | 36.1 | 37.4 | 0.5/0.3 | 0.5/0.5 | 0.5/0 | 0.2/0 | 0/0.4 | 0.5/1
膝围/2 | 22.6 | 23.3 | 24 | 24.7 | 25.4 | 26.3 | -0.5/0 | -0.3/-0.6 | 0/0 | -0.5/-0.3 | -0.5/-0.5 | -0.4/-0.5
脚口/2（平量） | 13.5 | 14 | 14.5 | 15 | 15.5 | 16.2 | 0/0 | 0/0 | 0.5/0.3 | 0/-0.5 | 0/0 | 0/-0.5
前裆长（含腰） | 28.7 | 29.4 | 30 | 30.6 | 31.3 | 31.9 | 0.3/0 | 0.6/0 | 0/0.5 | 0.4/0.2 | 0.2/0 | 0.6/0.5
后裆长（含腰） | 39.2 | 40.1 | 41 | 42.1 | 43.2 | 44.3 | 0.8/0.5 | 0.4/0 | 0.5/0 | 0.4/0.4 | 0/0.3 | -0.3/0
前门襟长（不含腰） | 14.5 | 14.5 | 15 | 15 | 16.5 | 16.5 | 0/0 | 0.2/-0.5 | 0/0 | 0/-0.3 | -0.5/0 | 0.3/0
前插袋开口 | 15.5 | 15.5 | 16 | 16.5 | 17 | 17.5 | 0.5/0 | 0.5/0 | 0/0 | 0/0.5 | 0.5/0.5 | 0/0
腿袋高 | 18.5 | 18.5 | 19 | 19 | 20.5 | 20.5 | 0/0 | 0/0 | 0.5/0 | 0/0 | 0/0 | 0/0
腿袋宽 | 16 | 16 | 16.5 | 16.5 | 18 | 18 | 0/0 | 0/0 | 0./0 | 0.2/0 | 0/0 | 0.5/0
腰头高 | 4.5 | 4.5 | 4.5 | 4.5 | 4.5 | 4.5 | 0/0 | 0/0 | 0/0 | 0/0 | 0/0 | 0/0

## 尾期1
QC出货报告书
订单类别 | 探路者 |  | 款号 | TAMMAL91573 | 产品名称 | 男士旅行长裤 |  | 生产工厂 | 崑洲实业（江苏）有限公司
订单数量 | 2141 |  | 合同日期 | 2023-07-26 |  |  | 检验资料确认
色/号型数 | 1 | 6 | 交货形式 | 非直发 |  |  | 面料第三方合格报告 |  | 有 | 无
验货次数 | 1 |  | 非直发 |  |  |  | 成品第三方合格报告 |  | 有 | 无
验货数量 | 125 |  | 入仓数量 | 2146 |  |  | 中期检验报告 |  | 有 | 无
检验方式 | 全检 | 抽检 | 免检 | 复检 | 再复检 | 采购凭证编号：CGDD23042000122
中期检验重大改善项目 |  | 有 | 无 | 改善结果 | 已改善
全色耐洗水测试 |  | 有 | 无 | 洗后结果 | 无异常 | 洗水前后缩量正常
【附属资料确认】
洗水唛 | 正 | 误 |  | 印、绣花 | 正 | 误 |  | 装箱数量 | 正 | 误
合格证 | 正 | 误 |  | 缝纫用线 | 正 | 误 |  | 箱唛表示 | 正 | 误
吊牌 | 正 | 误 |  | 包装方式 | 正 | 误 |  | 纸箱规格 | 正 | 误
【检验时成品完成情况及检验明细】
①成品完成比例（%）：100%
②检验明细：
黑色： 20#12件 1#11件 58# 11件 97# 12件 124#12件 141#12件
②规格异常情况 |  | 有 | 无
情况说明：
【问题点描述】
1、成衣表面有线头
【检验结果】
合格：（正常接收） |  |  | 不合格： |  | ①返工翻修 |  | ②让步接受 |  | ③拒绝接收
备注： | 请按照以上提出的问题点改正
检验部门 | 服装QC部门 |  | 检验人 | 许松婷 | 查验时间 | 2023-06-22 | 工厂负责人 |  | 王小可

## 验货尺寸表1
QC规格测量表
款号 | TAMMAL91573 |  | 产品代码： | 男士旅行长裤 |  |  | 生产工厂 | 崑洲实业(江苏）有限公司
部位名称 | 指示规格 FINAL SPEC | [5 empty] | 样品规格 SAMPLE SPEC
| S | M | L | XL | XXL | XXXL | S | M | L | XL | XXL | XXXL
| 165/80B | 170/84B | 175/88B | 180/92B | 185/96B | 190/100B | 165/80B | 170/84B | 175/88B | 180/92B | 185/96B | 190/100B
裤外侧长 | 95.8 | 97.9 | 100 | 102.1 | 104.2 | 106.3 | 0/0.4 | 0/0 | 0.5/0 | 0/1 | 0/0.5 | 0/0
内裆长 | -3 | 0 |  | 1.5 | 3 | 4.5
腰围（平量） | 76 | 80 | 84 | 88 | 93 | 99 | 0.5/0 | 1/0 | 0.5/1 | 0.5/0 | 1/0 | 0.5/0
腰围（拉量） | 86 | 90 | 94 | 98 | 103 | 109
臀围 | 100.8 | 104.4 | 108 | 112 | 116 | 120 | 0.5/0.5 | 0.6/1 | 0.5/1 | 0/0 | 1/0 | 0.5/0.2
腿围/2 | 31.2 | 32.35 | 33.5 | 34.8 | 36.1 | 37.4 | 0/0.6 | 0.6/0 | 0/0 | 0/0 | 0/0 | 0.3/0
膝围/2 | 22.6 | 23.3 | 24 | 24.7 | 25.4 | 26.3 | 0/0 | 0.5/0.3 | 0/0 | 0.5/0 | 0.4/0 | 0.2/0.3
脚口/2（平量） | 13.5 | 14 | 14.5 | 15 | 15.5 | 16.2 | 0/0 | 0/0 | 0.5/0 | 0/0 | 0/0 | 0/0
前裆长（含腰） | 28.7 | 29.4 | 30 | 30.6 | 31.3 | 31.9 | 0.5/0 | 0.5/0.6 | 0/0.5 | 0.3/0.5 | 0/0 | 0.5/0
后裆长（含腰） | 39.2 | 40.1 | 41 | 42.1 | 43.2 | 44.3 | 0/0.5 | 0.5/0.4 | 0.5/0 | 0/0.5 | 0/0 | 0/0.3
前门襟长（不含腰） | 14.5 | 14.5 | 15 | 15 | 16.5 | 16.5 | 0/0 | 0.5/0 | 0/0 | 0/0 | 0.5/0 | 0.2/0.3
前插袋开口 | 15.5 | 15.5 | 16 | 16.5 | 17 | 17.5 | 0/0 | 0/0 | 0/0 | 0/0 | 0/0 | 0/0
腿袋高 | 18.5 | 18.5 | 19 | 19 | 20.5 | 20.5 | 0/0 | 0/0 | 0.5/0 | 0/0 | 0.3/0.2 | 0/0
腿袋宽 | 16 | 16 | 16.5 | 16.5 | 18 | 18 | 0/0 | 0/0 | 0./0 | 0/0 | 0/0 | 0/0
腰头高 | 4.5 | 4.5 | 4.5 | 4.5 | 4.5 | 4.5 | 0/0 | 0/0 | 0/0 | 0/0 | 0/0 | 0/0
[7 empty] | 0/0 | 0/0 | 0/0 | 0/0 | 0/0 | 0/0

## 1.面料验布
TOREAD-面料验布测试报告登记表
序号 | 缸号 | 面料布种编号 | 颜色 | 涉及到的款号 | 供应商 | 自检报告 | 匹头条实物样 | 疵点 | 断纱 | 色点 | 色杠 | 折痕 | 合计数量 | 备注
[8 empty] | 数量 | 数量 | 数量 | 数量 | 数量
1 | 3023 | KND7703 | 黑色 | TAMMAL91573 | 厦门金阳峰 | 有 |  | 1 | 0 | 7 | 0 | 2 | 10 | YES
2 | 4575 | KND7703 | 黑色 | TAMMAL91573 | 厦门金阳峰 | 有 |  | 2 | 0 | 4 | 0 | 5 | 11 | YES
3 | 4576 | KND7703 | 黑色 | TAMMAL91573 | 厦门金阳峰 | 有 |  | 1 | 0 | 3 | 0 | 4 | 8 | YES
4 | 4577 | KND7703 | 黑色 | TAMMAL91573 | 厦门金阳峰 | 有 |  | 6 | 2 | 1 | 0 | 1 | 10 | YES
5 | 4578 | KND7703 | 黑色 | TAMMAL91573 | 厦门金阳峰 | 有 |  | 2 | 0 | 2 | 4 | 2 | 10 | YES
6 | 4580 | KND7703 | 黑色 | TAMMAL91573 | 厦门金阳峰 | 有 |  | 2 | 0 | 4 | 4 | 2 | 12 | YES
7 | 7653 | KND7703 | 黑色 | TAMMAL91573 | 厦门金阳峰 | 有 |  | 4 | 1 | 0 | 0 | 2 | 7 | YES
8 | 8009 | KND7703 | 黑色 | TAMMAL91573 | 厦门金阳峰 | 有 |  | 5 | 0 | 1 | 2 | 0 | 8 | YES
9 | 4553 | KND7703 | 军绿 | TAMMAL91573 | 厦门金阳峰 | 有 |  | 4 | 0 | 2 | 1 | 4 | 11 | YES
10 | 4554 | KND7703 | 军绿 | TAMMAL91573 | 厦门金阳峰 | 有 |  | 4 | 2 | 4 | 0 | 5 | 15 | YES
11 | 4555 | KND7703 | 军绿 | TAMMAL91573 | 厦门金阳峰 | 有 |  | 2 | 0 | 5 | 4 | 1 | 12 | YES
12 | 4582 | KND7703 | 深灰 | TAMMAL91573 | 厦门金阳峰 | 有 |  | 2 | 1 | 2 | 2 | 5 | 12 | YES
13 | 4583 | KND7703 | 深灰 | TAMMAL91573 | 厦门金阳峰 | 有 |  | 5 | 0 | 4 | 1 | 3 | 13 | YES
制表时间：2023/5/2 | [8 empty] | 测试人签名：王勇
测试要求： 1、面料到厂第一时间做测试，根据面料的实际情况，可每缸抽取1-2卷过验布机。

## 2.面料缩率
TOREAD-面料缩率检测测试报告登记表
序号 | 供应商 | 缸号 | 面料布种编号 | 颜色 | 涉及到的款号 | 气缩 |  | 水缩 |  | 累计缩率 | 边中差，头尾差，实测结果 | 判定结果是否合格
[6 empty] | 径向百分比 | 纬向百分比 | 径向百分比 | 纬向百分比
1 | 厦门金阳峰 | 3023 | KND7703 | 黑色 | TAMMAL91573 | 1% | 0.2% | 1.4% | 2% | 4.6% | 无 | YES
2 | 厦门金阳峰 | 4575 | KND7703 | 黑色 | TAMMAL91573 | 0.4% | 0.2% | 2% | 1.6% | 4.2% | 无 | YES
3 | 厦门金阳峰 | 4576 | KND7703 | 黑色 | TAMMAL91573 | 0.8% | 0.6% | 2.6% | 1% | 5% | 无 | YES
4 | 厦门金阳峰 | 4577 | KND7703 | 黑色 | TAMMAL91573 | 0.8% | 0.2% | 2.4% | 1.8% | 5.2% | 无 | YES
5 | 厦门金阳峰 | 4578 | KND7703 | 黑色 | TAMMAL91573 | 0.6% | 0% | 2.4% | 2% | 5% | 无 | YES
6 | 厦门金阳峰 | 4580 | KND7703 | 黑色 | TAMMAL91573 | 1.2% | 1% | 2% | 1.8% | 6% | 无 | YES
7 | 厦门金阳峰 | 7653 | KND7703 | 黑色 | TAMMAL91573 | 1.2% | 0.4% | 2.6% | 2% | 6.2% | 无 | YES
8 | 厦门金阳峰 | 8009 | KND7703 | 黑色 | TAMMAL91573 | 1% | 0.4% | 2.6% | 1.6% | 5.6% | 无 | YES
9 | 厦门金阳峰 | 4553 | KND7703 | 军绿 | TAMMAL91573 | 1.2% | 0.6% | 2.4% | 2% | 6.2% | 无 | YES
10 | 厦门金阳峰 | 4554 | KND7703 | 军绿 | TAMMAL91573 | 1% | 0.2% | 2.4% | 1.4% | 5% | 无 | YES
11 | 厦门金阳峰 | 4555 | KND7703 | 军绿 | TAMMAL91573 | 0.4% | 0.6% | 2.2% | 2% | 5.2% | 无 | YES
12 | 厦门金阳峰 | 4582 | KND7703 | 深灰 | TAMMAL91573 | 1% | 0.2% | 2.6% | 1.6% | 5.4% | 无 | YES
13 | 厦门金阳峰 | 4583 | KND7703 | 深灰 | TAMMAL91573 | 0.8% | 0.6% | 2.6% | 2% | 6% | 无 | YES
制表时间：2023/5/2 | [6 empty] | 测试人签名：许晓倩
测试要求： 1、面料到厂第一时间做测试，根据面料的实际情况，可每缸抽取1-2卷测试。 2、取布样中间部位测试，测试大小：50cmX50cm。 3、先烫缩后水洗【同一块面料进行两种测试】。（烫缩：110°-120度；洗缩：30°40分钟洗缩） 4、常规面料醒料24小时，弹力面料必须放料时长达到48小时以上。 5、测试边中色差、头尾色差情况（缝制9宫格查看）。

## 3.面料互染
TOREAD-面辅料互染测试报告登记表
项目 | 供应商 | 缸号 | 面料布种编号 | 颜色 | 涉及到的款号 | 物料1 |  |  | 物料2 |  |  | 物料3 |  |  | 物料4 |  |  | 物料5 |  |  | 结果 | 备注
[6 empty] | 物料编号 | 品名 | 供应商 | 物料编号 | 品名 | 供应商 | 物料编号 | 品名 | 供应商 | 物料编号 | 品名 | 供应商 | 物料编号 | 品名 | 供应商
洗测3次 | 厦门金阳峰 | 3023 | KND7703 | 黑色 | TAMMAL91573 | KND7703 |  | 厦门金阳峰 |  | 袋布 |  | 弹力衬 | 衬 |  | 3#尼龙闭尾反装TVA0A头 | 拉链 |  | G18SSSK001 | 哑光包漆裤钩扣 |  | OK
[6 empty] | 物料6 |  |  | 物料7 |  |  | 物料8 |  |  | 物料9 |  |  | 物料10
[6 empty] | 物料编号 | 品名 | 供应商 | 物料编号 | 品名 | 供应商 | 物料编号 | 品名 | 供应商 | 物料编号 | 品名 | 供应商 | 物料编号 | 品名 | 供应商
[6 empty] | 松紧带/4.3cm | 松紧 |  | 松紧3.8CM |  |  | ZD00030 | 跳点反光条织带 |  | TOREAD 92312 | 魔术贴 |  |  | 热转印 |  | OK
[6 empty] | 物料11 |  |  | 物料7 |  |  | 物料8 |  |  | 物料9 |  |  | 物料10
[6 empty] | 物料编号 | 品名 | 供应商 | 物料编号 | 品名 | 供应商 | 物料编号 | 品名 | 供应商 | 物料编号 | 品名 | 供应商 | 物料编号 | 品名 | 供应商
[6 empty] | 3#尼龙闭尾正装TAA0P头 | 拉链 |  | 3#尼龙闭尾反装QHA0TR086头/无上下止 | 拉链 |  | G20SSZM010 | 主唛 |  | G20SSZM011 | 尺码标 |  | G20SSZT002 | 洗标 |  | OK
项目 | 供应商 | 缸号 | 面料布种编号 | 颜色 | 涉及到的款号 | 物料1 |  |  | 物料2 |  |  | 物料3 |  |  | 物料4 |  |  | 物料5 |  |  | 结果 | 备注
[6 empty] | 物料编号 | 品名 | 供应商 | 物料编号 | 品名 | 供应商 | 物料编号 | 品名 | 供应商 | 物料编号 | 品名 | 供应商 | 物料编号 | 品名 | 供应商
洗测3次 | 厦门金阳峰 | 4554 | KND7703 | 军绿 | TAMMAL91573 | KND7703 |  | 厦门金阳峰 |  | 袋布 |  | 弹力衬 | 衬 |  | 3#尼龙闭尾反装TVA0A头 | 拉链 |  | G18SSSK001 | 哑光包漆裤钩扣 |  | OK
[6 empty] | 物料6 |  |  | 物料7 |  |  | 物料8 |  |  | 物料9 |  |  | 物料10
[6 empty] | 物料编号 | 品名 | 供应商 | 物料编号 | 品名 | 供应商 | 物料编号 | 品名 | 供应商 | 物料编号 | 品名 | 供应商 | 物料编号 | 品名 | 供应商
[6 empty] | 松紧带/4.3cm | 松紧 |  | 松紧3.8CM |  |  | ZD00030 | 跳点反光条织带 |  | TOREAD 92312 | 魔术贴 |  |  | 热转印 |  | OK
[6 empty] | 物料11 |  |  | 物料7 |  |  | 物料8 |  |  | 物料9 |  |  | 物料10
[6 empty] | 物料编号 | 品名 | 供应商 | 物料编号 | 品名 | 供应商 | 物料编号 | 品名 | 供应商 | 物料编号 | 品名 | 供应商 | 物料编号 | 品名 | 供应商
[6 empty] | 3#尼龙闭尾正装TAA0P头 | 拉链 |  | 3#尼龙闭尾反装QHA0TR086头/无上下止 | 拉链 |  | G20SSZM010 | 主唛 |  | G20SSZM011 | 尺码标 |  | G20SSZT002 | 洗标 |  | OK
项目 | 供应商 | 缸号 | 面料布种编号 | 颜色 | 涉及到的款号 | 物料1 |  |  | 物料2 |  |  | 物料3 |  |  | 物料4 |  |  | 物料5 |  |  | 结果 | 备注
[6 empty] | 物料编号 | 品名 | 供应商 | 物料编号 | 品名 | 供应商 | 物料编号 | 品名 | 供应商 | 物料编号 | 品名 | 供应商 | 物料编号 | 品名 | 供应商
洗测3次 | 厦门金阳峰 | 4582 | KND7703 | 深灰 | TAMMAL91573 | KND7703 |  | 0 |  | 袋布 |  | 弹力衬 | 衬 |  | 3#尼龙闭尾反装TVA0A头 | 拉链 |  | G18SSSK001 | 哑光包漆裤钩扣 |  | OK
[6 empty] | 物料6 |  |  | 物料7 |  |  | 物料8 |  |  | 物料9 |  |  | 物料10
[6 empty] | 物料编号 | 品名 | 供应商 | 物料编号 | 品名 | 供应商 | 物料编号 | 品名 | 供应商 | 物料编号 | 品名 | 供应商 | 物料编号 | 品名 | 供应商
[6 empty] | 松紧带/4.3cm | 松紧 |  | 松紧3.8CM |  |  | ZD00030 | 跳点反光条织带 |  | TOREAD 92312 | 魔术贴 |  |  | 热转印 |  | OK
[6 empty] | 物料11 |  |  | 物料7 |  |  | 物料8 |  |  | 物料9 |  |  | 物料10
[6 empty] | 物料编号 | 品名 | 供应商 | 物料编号 | 品名 | 供应商 | 物料编号 | 品名 | 供应商 | 物料编号 | 品名 | 供应商 | 物料编号 | 品名 | 供应商
[6 empty] | 3#尼龙闭尾正装TAA0P头 | 拉链 |  | 3#尼龙闭尾反装QHA0TR086头/无上下止 | 拉链 |  | G20SSZM010 | 主唛 |  | G20SSZM011 | 尺码标 |  | G20SSZT002 | 洗标 |  | OK
制表时间： | [8 empty] | 测试人签名：侯颖慧
测试要求： 1、面辅料到厂第一时间做测试，根据面料的实际情况，每色每缸做。 2、水温40°洗水40分钟，机洗一个程序，洗水共计5次。

## 4.面料静水压
TOREAD-面料5点水压测试报告登记表
日期 | 缸号 | 面料布种编号 | 颜色 | 涉及到的款号 | 供应商 | 上午(时间） | 测试条件 | 下午（时间） | 测试条件 | 加班（时间） | 测试条件 | 结果 | 备注
制表时间： | [7 empty] | 测试人签名：
测试要求： 1、面料到厂第一时间做测试，根据面料的实际情况，每色每缸抽取1-2卷测试。 2、成衣制作时每天、每款、每色、每号需做水压测试。

## 5.特殊工艺测试
TOREAD-特殊工艺测试报告登记表
项目 | 供应商 | 缸号 | 面料布种编号 | 颜色 | 涉及到的款号 | 使用部位 | 物料工艺1 | 物料工艺2 | 物料工艺3 | 结果 | 备注
洗测3次 |  | 4575 | KND7703 | 黑色 | TAMMAL91573 | 右腿 | LOGO转印标 |  |  | OK | YES
洗测3次 |  | 4555 | KND7703 | 军绿 | TAMMAL91573 | 右腿 | LOGO转印标 |  |  | OK | YES
洗测3次 |  | 4583 | KND7703 | 深灰 | TAMMAL91573 | 右腿 | LOGO转印标 |  |  | OK | YES
洗测3次 |  | 4575 | KND7703 | 黑色 | TAMMAL91573 | 裤耳 |  | 双面胶 |  | OK | YES
洗测3次 |  | 4555 | KND7703 | 军绿 | TAMMAL91573 | 裤耳 |  | 双面胶 |  | OK | YES
洗测3次 |  | 4583 | KND7703 | 深灰 | TAMMAL91573 | 裤耳 |  | 双面胶 |  | OK | YES
制表时间：2023/4/7 | [6 empty] | 测试人签名：侯颖慧
测试要求： 1、胶条、装饰胶膜、印花类、生粘、激光开孔类 2、每款上线前做测试。 3、水温40°洗水40分钟，机洗一个程序，洗水共计5次。

## 6.织带类缩率测试
TOREAD - 织带类缩率测试报告登记表
序号 | 供应商 | 物料编号 | 颜色 | 涉及到的款号 | 气烫缩 | 水缩 | 累计缩率 | 判定结果是否合格
[5 empty] | 经向百分比 | 径向百分比
1 |  | 松紧带/4.3cm | 黑色 | TAMMAL91573 | 6.5% | 1% | 8% | YES
2 |  | 松紧3.8CM | 黑色 | TAMMAL91573 | 6% | 1% | 7% | YES
制表时间：2023/5/2 |  |  |  |  | 测试人签名：王兰华
测试要求： 1、织带及弹力织带、像根松紧、包边条等到厂后第一时间，做测试。