## 工作内容
生产工厂前期资料准备：
1 | 下单明细及面辅料货期进度。
2 | 收集工艺资料
3 | 产前样衣分析
4 | 工厂排产计划收集（开季提交排产计划）
5 | 开裁前召开产前会议现场远程都可以，并做好产前会记录，
6 | 工厂业务每周四下班前提交（每周生产进度表)
7 | 面料辅料到厂7个工作日内完成抽检记录（每款完成6个表格测试）；检验结果回执给材料商、探路者质量负责人（QC）
初期验货工作资料及条件：
1 | 生产线出成品10件左右，寄任意色，任意码3件给我司QC做洗测复核初期产品质判定（熨烫平整），我司留底一件首件。
2 | 工厂质量负责人出具初期验货报告（首期验货报告）+洗水前后规格表（Excel格式）及（1-6测试表）
中期验货工作资料及条件：
1 | 生产线下机50%，包装完成20%时段，要寄给我司QC齐色岔开码各2件大货，进行中期洗测品质判定。完成后退回样衣。
2 | 提交并核对面料第3方检测报告内各项功能信息与洗标及吊牌是否吻合。
3 | 工厂质量负责人中期验货填写(中期验货报告)+测量成衣洗水前后尺寸表（Excel格式）
尾期验货工作资料及条件：
1 | 全部下机，包装95%，工厂质量负责人按AQ2.5的抽验标准检验大货品质，未超标可按要求出具验货报告及验货资料给我司QC，以便我司QC给出具系统出货报告。
2 | 工厂质量负责人，尾期验货填写（尾期验货报告）+齐色错码各3件以上规格测量尺寸表（Excel格式）
3 | 在我司OA上发起尾期验货申请：格式写明已包装完成款式、数量、自验货时间（直发款约验货时间）、出货验货地点。

## AQL2.5验货
探路者尾期验货抽验标准
|  | AQL1.0 |  | AQL2.5 |  | AQL4.0
整批数量 | 抽验数量 | Ac | Re | Ac | Re | Ac | Re
≤90 | 13 | 0 | 1 | 0 | 1 | 1 | 2
91-150 | 20 | 0 | 1 | 1 | 2 | 2 | 3
151-280 | 32 | 0 | 1 | 2 | 3 | 3 | 4
281-500 | 50 | 1 | 2 | 3 | 4 | 5 | 6
501-1200 | 80 | 2 | 3 | 5 | 6 | 7 | 8
1201-3200 | 125 | 3 | 4 | 7 | 8 | 10 | 11
3201-10000 | 200 | 5 | 6 | 10 | 11 | 14 | 15
10001-35000 | 315 | 7 | 8 | 14 | 15 | 21 | 22
注：探路者验货按照AQL2.5验货标准实行

## 首期
TOREAD-首件（首批）检验报告书
订单类别 | 探路者 |  | 合同签订方 |  |  |  | 生产工厂 | 图们东隆
订单基础信息 |  |  | 生产•出货进度 |  |  |  | 指示•确认资料
款号 | TADDAL91265 |  | 合同交期 |  | 2023-08-07 |  | 产前确认样 |  | 有 | 无
品名 | 男式夹克 |  | 上线日 |  | 2023-04-22 |  | 原辅材料卡 |  | 有 | 无
色/号型数 | 4 | 6 | 缝制预计完成日 |  | 2023-06-10 |  | 大货面料确认样 |  | 有 | 无
订单数量 | 6196 |  | 包装预计完成日 |  | 2023-06-15 |  | 印花、刺绣确认样 |  | 有 | 无
采购凭证编号： |  |  | 预计发货时间 |  | 2023-06-20 |  | 洗唛、合格证指示资料 |  | 有 | 无
确认资料缺失内容说明：
【工艺确认】
原材料 | 正 | 误 |  | 印、绣花 | 正 | 误 | 无此工艺 | 洗水唛 | 正 | 误
辅料使用 | 正 | 误 |  | 胶膜工艺 | 正 | 误 | 无此工艺 | 合格证 | 正 | 误
制作工艺 | 正 | 误 |  | 压胶水压 | OK | NG | 无此工艺 | 缝纫用线 | 正 | 误
补充事项：
【面料品质确认】
物性检测 | OK | NG |  | 面料颜色 | OK | NG |  | 互染测试 | OK | NG
外观查验 | OK | NG |  | 面料缸差 | OK | NG |  | 水洗缩率 | OK | NG
问题描述：
【裁剪完成情况】
①裁剪完成比例（%）：
号型 颜色 | S | M | L | XL | XXL | XXXL |  |  |  | 未裁齐原因
浅卡其
军绿色
黑色 |  |  | 50%% | 50%
地源棕
【成品检查明细】★颜色、数量需要写清楚
黑色/20件
【规格确认】
①规格测量明细以插入附件形式列明，并注明洗前洗后规格
②规格异常情况 |  | 有 | 无 | 备注：
【问题点与指导项目】 ★的问题应添加照片说明（包括成品及半成品检查）
1.门襟拉链起拱，欠平复
2.挖袋止口返吐，拉链起拱
3.下摆压线起扭，欠平复
4.绗棉线被紧，起皱
5.浮绒，线头要清理干净
以上问题请及时改正。
【耐洗水确认】
粘衬 | OK | NG | 无此工艺 | 胶膜 | OK | NG | 无此工艺 | 扭曲 | OK | NG
印、绣花 | OK | NG | 无此工艺 | 压胶水压 | OK | NG | 无此工艺 | 水洗缩率 | OK | NG
补充事项：
门襟拉链起拱，要求拉链先拔烫，在车缝，上拉链要代紧，确保中期查货不可再出现类似问题
检验部门 | 服装品控部 |  | 检验担当 | 丁素兰 | 查验时间 | 2023-04-27 | 工厂负责人 |  | 梁亚兰

## 验货尺寸表
QC规格测量表
款号 | TADDAL91265 |  | 产品代码： | 男式羽绒服 |  |  | 生产工厂 | 图们东隆
部位名称 | 指示规格 FINAL SPEC | [5 empty] | 样品规格 SAMPLE SPEC
| S | M | L | XL | XXL | XXXL | S | M | L | XL | XXL | XXXL
| 165/88B | 170/92B | 175/96B | 180/100B | 185/104B | 190/108B | 165/88B | 170/92B | 175/96B | 180/100B | 185/104B | 190/108B
后中长 | 71 | 72 | 74 | 76 | 78 | 79 |  |  | 0 | 0
前中长 | 70 | 71 | 73 | 75 | 77 | 78 |  |  | 0 | 0
胸围 | 116 | 120 | 124 | 128 | 132 | 138 |  |  | 1 | 0.5
摆围 | 110 | 114 | 118 | 122 | 127 | 133 |  |  | 0 | -0.5
肩宽 | 47.6 | 48.8 | 50 | 51.2 | 52.4 | 53.8 |  |  | 0 | -0.5
袖长 | 64.2 | 64.8 | 66 | 67.2 | 68.4 | 69 |  |  | 0.5 | 0
1/2袖肥 | 22.9 | 23.7 | 24.5 | 25.3 | 26.1 | 27.4 |  |  | 0.5 | -0.4
1/2袖肘 | 19.1 | 19.8 | 20.5 | 21.2 | 21.9 | 22.9 |  |  | 1 | 0
袖口1/2(平量） | 13 | 13.5 | 14 | 14.5 | 15 | 15.7 |  |  | 0 | 0
袖口1/2(拉量） | 15 | 15.5 | 16 | 16.5 | 17 | 17.7 |  |  | 0 | 0
前领高 | 9.5 | 9.5 | 9.5 | 9.5 | 9.5 | 9.5 |  |  | 0 | 0.3
帽高 | 36 | 36.5 | 37 | 37.5 | 38 | 38.5 |  |  | 0 | 0.5
帽宽 | 26 | 26.5 | 27 | 27.5 | 28 | 28.5 |  |  | 1 | 0.5
下袋长 | 18 | 18 | 19 | 19 | 20.5 | 20.5 |  |  | 0 | 0
前胸袋长 | 16.5 | 16.5 | 17.5 | 17.5 | 19 | 19 |  |  | 0 | 0
备注：
初期请洗测2-3件，有问题的另加测量数量。
[7 empty] | 验货时间：4月27日 |  | 跟单QC:梁亚兰 |  | 工厂负责人： | 樊银芳

## 中期
TOREAD-QC中期检验报告书
订单类别 | 探路者 |  | 合同签订方 |  |  |  | 生产工厂 | 图们东隆
订单基础信息 |  |  | 生产•出货进度 |  |  |  | 指示•确认资料
款号 | TADDAL91265 |  | 合同交期 |  | 2023-08-07 |  | 首件检验报告 |  | 有 | 无
品名 | 男式夹克 |  | 裁剪完成数量 |  | 2023-04-22 |  | 首件检验未尽事项 |  | 有 | 无
色/号型数 | 4 | 6 | 缝制完成数量 |  | 2023-06-15 |  | 首件检验未尽事项内容
订单数量 | 6196 |  | 包装完成数量 |  | 2023-06-20
采购凭证编号： |  |  | 预计发货时间
【附属资料确认】
原材料 | 正 | 误 |  | 洗水唛 | 正 | 误 |  | 印、绣花 | 正 | 误
辅料使用 | 正 | 误 |  | 合格证 | 正 | 误 |  | 缝纫用线 | 正 | 误
备注：
【检验明细】：检验明细（要求齐色、齐号至少10件检查）
浅卡其：120件，军绿：20件，黑色：20件，地源棕：20件
【耐水洗测试】：耐洗水测试明细（要求齐色、齐号）
浅卡其：6件，军绿：6件，黑色：6件，地源棕：6件
【规格确认】
①规格测量明细以插入附件形式列明，并注明洗前洗后规格
②规格异常情况 |  | 有 | 无
说明：
【耐洗水确认】
粘衬 | OK | NG | 无此工艺 | 胶膜 | OK | NG | 无此工艺 | 扭曲 | OK | NG
印、绣花 | OK | NG | 无此工艺 | 压胶水压 | OK | NG | 无此工艺 | 水洗缩率 | OK | NG
补充事项：
【问题点与指导项目】 ★的问题应添加照片说明
1.门襟拉链起拱，欠平复
2.挖袋止口返吐，拉链起拱
3.下摆压线起扭，欠平复
4.绗棉线被紧，起皱
5.脏污，浮绒，线头要清理干净
备注：以上问题请及时改正，确保尾期查货能够一次性通过
检验部门 | 服装品控部 |  | 检验担当 | 梁亚兰 | 查验时间 | 2023-05-15 | 工厂负责人 |  | 樊银芳

## 验货尺寸表 （中期）
QC规格测量表
款号 | TADDAL91265 |  | 产品代码： | 男式羽绒服 |  |  | 生产工厂 | 图们东隆
部位名称 | 指示规格 FINAL SPEC | [5 empty] | 样品规格 SAMPLE SPEC
| S | M | L | XL | XXL | XXXL | 样品规格 SAMPLE SPEC
| 165/88B | 170/92B | 175/96B | 180/100B | 185/104B | 190/108B | L（洗前） | L（洗后） | XL（洗前） | XL（洗后）
后中长 | 71 | 72 | 74 | 76 | 78 | 79 | 0/0.5 | -0.5/-0.3 | 0/0 | -0.5/-0.3
前中长 | 70 | 71 | 73 | 75 | 77 | 78 | -0.5/-0 | -1/-0.5 | 0/0 | -0.5/-0.3
胸围 | 116 | 120 | 124 | 128 | 132 | 138 | 1/0.5 | 0.5/0 | 0.5/1 | 0/-0.5
摆围 | 110 | 114 | 118 | 122 | 127 | 133 | 1/0.5 | 0.6/0 | 0/-0.5 | 0/-0.5
肩宽 | 47.6 | 48.8 | 50 | 51.2 | 52.4 | 53.8 | 0/0 | 0/-0.5 | -1/0 | -0.5/-0
袖长 | 64.2 | 64.8 | 66 | 67.2 | 68.4 | 69 | 0.5/0 | 0/0 | 0/0 | -0.5/-0.5
1/2袖肥 | 22.9 | 23.7 | 24.5 | 25.3 | 26.1 | 27.4 | 0/0.5 | 0/-0.5 | 0/-0.4 | 0/-1
1/2袖肘 | 19.1 | 19.8 | 20.5 | 21.2 | 21.9 | 22.9 | 0/1 | 0/0.5 | 0/0 | 0/0
袖口1/2(平量） | 13 | 13.5 | 14 | 14.5 | 15 | 15.7 | 0/0 | -0.3/0 | 0/0 | 0/0
袖口1/2(拉量） | 15 | 15.5 | 16 | 16.5 | 17 | 17.7 | 0/0 | 0.3/0.5 | 0/0 | 0/0.2
前领高 | 9.5 | 9.5 | 9.5 | 9.5 | 9.5 | 9.5 | 0/0 | -0.3/0 | 0.3/0.5 | 0.3/0.5
帽高 | 36 | 36.5 | 37 | 37.5 | 38 | 38.5 | 0/0 | -0.3/0 | 1/0.5 | 0/0.3
帽宽 | 26 | 26.5 | 27 | 27.5 | 28 | 28.5 | 0.5/1 | 0.2/-0.7 | 0.5/0.5 | -0.2/0.3
下袋长 | 18 | 18 | 19 | 19 | 20.5 | 20.5 | 0/0 | -0.3/0.5 | 0/0 | -0.5/0
前胸袋长 | 16.5 | 16.5 | 17.5 | 17.5 | 19 | 19 | 0/0 | 0/0 | 0/0 | -0.2/0
备注：
初期请洗测2-3件，有问题的另加测量数量。
[7 empty] | 验货时间：5月15日 |  |  |  | 工厂负责人： | 樊银芳

## 尾期
QC出货报告书
订单类别 | 探路者 |  | 款号 | TADDAL91265 | 产品名称 | 男式羽绒夹克 |  | 生产工厂 | 图们东隆
订单数量 | 6196 |  | 合同日期 | 2023-08-07 |  |  | 检验资料确认
色/号型数 | 4 | 6 | 交货形式 | 直发 |  |  | 面料第三方合格报告 |  | 有 | 无
验货次数 | 1 |  | 非直发 |  | 天津库 |  | 成品第三方合格报告 |  | 有 | 无
验货数量 | 200 | [5 empty] | 中期检验报告 |  | 有 | 无
采购凭证编号 | CGDD23031000001 |  | 入仓数量 |  | 3716
采购凭证编号 | CGDD23031000002 |  | 入仓数量 |  | 2480
检验方式 | 全检 | 抽检 | 免检 | 复检 | 再复检 | 采购凭证编号
中期检验重大改善项目 |  | 有 | 无 | 改善结果 | 已改善
全色耐洗水测试 |  | 有 | 无 | 洗后结果 | 无异常 | 洗水前后缩量正常
【附属资料确认】
洗水唛 | 正 | 误 |  | 印、绣花 | 正 | 误 |  | 装箱数量 | 正 | 误
合格证 | 正 | 误 |  | 缝纫用线 | 正 | 误 |  | 箱唛表示 | 正 | 误
吊牌 | 正 | 误 |  | 包装方式 | 正 | 误 |  | 纸箱规格 | 正 | 误
【检验时成品完成情况及检验明细】
①成品完成比例（%）：100%
②检验明细：10.33.65.108.511.204.235.412.414.564.570.162.216.505.486.589.381.621.426.578.
②规格异常情况 |  | 有 | 无
情况说明：
【问题点描述】
1、门襟拉链起拱
2、帽沿起扭，反此口
3、夹里吊紧
4. 有针洞露出
5.线头，脏污未清理干净
【检验结果】
合格：（正常接收） |  |  | 不合格： |  | ①返工翻修 |  | ②让步接受 |  | ③拒绝接收
检验部门QC | 梁亚兰 |  | 检验人 | 周苑 | 查验时间 | 2023-08-03 | 工厂负责人 |  | 樊银芳

## 验货尺寸表
QC规格测量表
款号 | TADDAL91265 |  | 产品代码： | 男式夹克 |  |  | 生产工厂 | 图们东隆
部位名称 | 指示规格 FINAL SPEC | [5 empty] | 样品规格 SAMPLE SPEC
| S | M | L | XL | XXL | XXXL | S | M | L | XL | XXL | XXXL
| 165/88B | 170/92B | 175/96B | 180/100B | 185/104B | 190/108B | 165/88B | 170/92B | 175/96B | 180/100B | 185/104B | 190/108B
后中长 | 71 | 72 | 74 | 76 | 78 | 79 | 0/-0.5 | -1/0.5 | 0/1 | 0/1 | 0/1 | 0.5/0
前中长 | 70 | 71 | 73 | 75 | 77 | 78 | 0.5/0.5 | 0/0.5 | 0/1 | 0/0.5 | 0/1 | 0/1
胸围 | 116 | 120 | 124 | 128 | 132 | 138 | 1/0.5 | 1/0 | 1/0.5 | 0.5/1 | 0/0 | 1/0
摆围 | 110 | 114 | 118 | 122 | 127 | 133 | 0/1 | 0/1 | 0/1 | -0.5/1 | -0.5/-1 | 0/0.5
肩宽 | 47.6 | 48.8 | 50 | 51.2 | 52.4 | 53.8 | 1/-0.5 | 0/-0.5 | 0/0.5 | -0.5/0 | -0.5/0.5 | -0.5/0
袖长 | 64.2 | 64.8 | 66 | 67.2 | 68.4 | 69 | 0/1 | 0.5/-1 | 0.5/1 | 0/0.5 | 0/0.5 | 0.8/0
1/2袖肥 | 22.9 | 23.7 | 24.5 | 25.3 | 26.1 | 27.4 | 0/0 | -0.6/0 | 0.5/1 | -0.4/0 | -0.5/0 | -0.5/0
1/2袖肘 | 19.1 | 19.8 | 20.5 | 21.2 | 21.9 | 22.9 | 0/0 | 0/0 | 0/1 | 0/0 | 0/0.5 | 0/0.5
袖口1/2(平量） | 13 | 13.5 | 14 | 14.5 | 15 | 15.7 | 0/1 | 0/1 | 0/1 | 0/0.5 | 0/1 | -0.5/0.5
袖口1/2(拉量） | 15 | 15.5 | 16 | 16.5 | 17 | 17.7 | 1/1 | 1/1 | 1/1 | 0/1 | 0/1 | -0.5/1
前领高 | 9.5 | 9.5 | 9.5 | 9.5 | 9.5 | 9.5 | 0/0 | -0.5/0 | 0/0.5 | 0.3/0 | -0.5/0 | -0.5/0.5
帽高 | 36 | 36.5 | 37 | 37.5 | 38 | 38.5 | 0/1 | 1/0.5 | 0/0.5 | 0.5/1 | 0/1 | 1/0.5
帽宽 | 26 | 26.5 | 27 | 27.5 | 28 | 28.5 | 1/1 | 1/0.5 | 1/0 | 0.5/1 | 0/1 | 0/0.5
下袋长 | 18 | 18 | 19 | 19 | 20.5 | 20.5 | 0/0.5 | 0/0 | 0/0.5 | 0/0 | 0/0 | 0/0
前胸袋长 | 16.5 | 16.5 | 17.5 | 17.5 | 19 | 19 | 0.5/0.5 | 0/0.5 | 0/0.5 | 0/0 | 0/0 | 0/0.5
备注：
[7 empty] | 验货时间：2023.8.3 |  | 跟单QC:周苑 |  | 工厂负责人： | 梁亚兰

## 1.面料验布
TOREAD-面料验布测试报告登记表
序号 | 缸号 | 面料布种编号 | 颜色 | 涉及到的款号 | 供应商 | 自检报告 | 匹头条实物样 | 疵点 | 断纱 | 色点 | 色杠 | 折痕 | 合计数量 | 备注
[8 empty] | 数量 | 数量 | 数量 | 数量 | 数量
1 | 3626 | 30DT800平纹贴膜防绒 | 黑色 | TADDAL91265 |  | 有 |  | 1 |  | 3 |  |  | 4 | YES
2 | 3627 | 30DT800平纹贴膜防绒 | 黑色 | TADDAL91265 |  | 有 |  | 3 |  |  | 2 | 5 | 10 | YES
3 | 3589 | 30DT800平纹贴膜防绒 | 浅卡其 | TADDAL91265 |  | 有 |  | 4 |  | 4 |  | 2 | 10 | YES
4 | 2241 | 30DT800平纹贴膜防绒 | 黑色 | TADDAL91265 |  | 有 |  | 3 |  | 3 | 3 | 1 | 10 | YES
5 | 2245 | 30DT800平纹贴膜防绒 | 黑色 | TADDAL91265 |  | 有 |  | 5 | 1 |  | 1 | 2 | 9 | YES
6 | 3983 | 30DT800平纹贴膜防绒 | 黑色 | TADDAL91265 |  | 有 |  | 4 |  | 4 | 3 | 2 | 13 | YES
7 | 1800 | 30DT800平纹贴膜防绒 | 军绿 | TADDAL91265 |  | 有 |  | 3 | 1 | 4 | 1 | 3 | 12 | YES
8 | 1801 | 30DT800平纹贴膜防绒 | 军绿 | TADDAL91265 |  | 有 |  | 2 |  | 2 | 1 | 2 | 7 | YES
9 | 2238 | 30DT800平纹贴膜防绒 | 军绿 | TADDAL91265 |  | 有 |  | 2 |  | 3 | 2 | 2 | 9 | YES
10 | 0758 | 30DT800平纹贴膜防绒 | 地源棕 | TADDAL91265 |  | 有 |  | 3 | 1 | 2 | 1 | 3 | 10 | YES
11 | 759 | 30DT800平纹贴膜防绒 | 地源棕 | TADDAL91265 |  | 有 |  | 4 | 1 | 3 | 3 |  | 11 | YES
12 | 2244 | 30DT800平纹贴膜防绒 | 黑色 | TADDAL91265 |  | 有 |  | 5 |  | 2 |  | 1 | 8 | YES
制表时间：2023/4/22 | [8 empty] | 测试人签名：李裕斌
测试要求： 1、面料到厂第一时间做测试，根据面料的实际情况，可每缸抽取1-2卷过验布机。

## 2.面料缩率
TOREAD-面料缩率检测测试报告登记表
序号 | 供应商 | 缸号 | 面料布种编号 | 颜色 | 涉及到的款号 | 气缩 |  | 水缩 |  | 累计缩率 | 边中差，头尾差，实测结果 | 判定结果是否合格
[6 empty] | 径向百分比 | 纬向百分比 | 径向百分比 | 纬向百分比
1 |  | 3626 | 30DT800平纹贴膜防绒 | 黑色 | TADDAL91265 | 1.5% | 1% | 0.5% | 0.5% | 2%/1% | 无 | YES
2 |  | 3627 | 30DT800平纹贴膜防绒 | 黑色 | TADDAL91265 | 2% | 0.5% | 0.5% | 1% | 2.5%/1.5% | 无 | YES
3 |  | 3589 | 30DT800平纹贴膜防绒 | 浅卡其 | TADDAL91265 | 1.5% | 0.5% | 0.5% | 0.5% | 2%/1% | 无 | YES
4 |  | 2241 | 30DT800平纹贴膜防绒 | 黑色 | TADDAL91265 | 1% | 1.4% | 0.5% | 0.5% | 1.5%/1.9% | 无 | YES
5 |  | 2245 | 30DT800平纹贴膜防绒 | 黑色 | TADDAL91265 | 0.5% | 1% | 0.5% | 0.5% | 1%/1.5% | 无 | YES
6 |  | 3983 | 30DT800平纹贴膜防绒 | 黑色 | TADDAL91265 | 0.5% | 1% | 0.5% | 0.5% | 1%/1.5% | 无 | YES
7 |  | 1800 | 30DT800平纹贴膜防绒 | 军绿 | TADDAL91265 | 2% | 2% | 1% | 1% | 3%/3% | 无 | YES
8 |  | 1801 | 30DT800平纹贴膜防绒 | 军绿 | TADDAL91265 | 1.8% | 1% | 1% | 0.7% | 2.8%/1.7% | 无 | YES
9 |  | 2238 | 30DT800平纹贴膜防绒 | 军绿 | TADDAL91265 | 1.5% | 2% | 1% | 1% | 2.5%/3% | 无 | YES
10 |  | 0758 | 30DT800平纹贴膜防绒 | 地源棕 | TADDAL91265 | 2% | 0.5% | 1% | 0.5% | 3%/1% | 无 | YES
11 |  | 759 | 30DT800平纹贴膜防绒 | 地源棕 | TADDAL91265 | 1% | 1% | 0.5% | 0.5% | 1.5%/1.5% | 无 | YES
12 |  | 2244 | 30DT800平纹贴膜防绒 | 黑色 | TADDAL91265 | 1.5% | 1% | 0.7% | 1.2% | 2.2%/2.2% | 无 | YES
制表时间：2022-10-24 | [6 empty] | 测试人签名：付汝亮
测试要求： 1、面料到厂第一时间做测试，根据面料的实际情况，可每缸抽取1-2卷测试。 2、取布样中间部位测试，测试大小：50cmX50cm。 3、先烫缩后水洗【同一块面料进行两种测试】。（烫缩：110°-120度；洗缩：30°40分钟洗缩） 4、常规面料醒料24小时，弹力面料必须放料时长达到48小时以上。 5、测试边中色差、头尾色差情况（缝制9宫格查看）。

## 3.面料互染
TOREAD-面辅料互染测试报告登记表
项目 | 供应商 | 缸号 | 面料布种编号 | 颜色 | 涉及到的款号 | 物料1 |  |  | 物料2 |  |  | 物料3 |  |  | 物料4 |  |  | 物料5 |  |  | 结果 | 备注
[6 empty] | 物料编号 | 品名 | 供应商 | 物料编号 | 品名 | 供应商 | 物料编号 | 品名 | 供应商 | 物料编号 | 品名 | 供应商 | 物料编号 | 品名 | 供应商
洗测3次 |  | 3589 | 30DT800平纹贴膜防绒 | 浅卡其 | TADDAL91265 | T800平纹贴膜防绒 | T800+TPU白膜+30D雪纱 |  | RPPS1138-1 | T800+TPU白膜+30D雪纱 |  | G14FW1100 | 里料 | 乾丰 | 5#尼龙雾面防水开尾DABLH头 | 拉链 | SBS | ZM00059 | 主标 | 常美 | OK | YES
[6 empty] | 物料6 |  |  | 物料7 |  |  | 物料8 |  |  | 物料9 |  |  | 物料10
[6 empty] | 物料编号 | 品名 | 供应商 | 物料编号 | 品名 | 供应商 | 物料编号 | 品名 | 供应商 | 物料编号 | 品名 | 供应商 | 物料编号 | 品名 | 供应商
[6 empty] | ZM00060 | 尺码标 | 常美 | G21SSXJ018 | 弹力绳 | 泰丰
洗测3次 |  | 3626 | 30DT800平纹贴膜防绒 | 黑色 | TADDAL91265 | RPPS1138-1 | T800+TPU白膜+30D雪纱 |  | RPPS1138-1 | T800+TPU白膜+30D雪纱 |  | G14FW1100 | 里料 | 乾丰 | 5#尼龙雾面防水开尾DABLH头 | 拉链 | SBS | ZM00059 | 主标 | 常美 | OK | YES
[6 empty] | 物料6 |  |  | 物料7 |  |  | 物料8 |  |  | 物料9 |  |  | 物料10
[6 empty] | 物料编号 | 品名 | 供应商 | 物料编号 | 品名 | 供应商 | 物料编号 | 品名 | 供应商 | 物料编号 | 品名 | 供应商 | 物料编号 | 品名 | 供应商
[6 empty] | ZM00060 | 尺码标 | 常美 | G21SSXJ018 | 弹力绳 | 泰丰
洗测3次 |  | 0758 | 30DT800平纹贴膜防绒 | 地源棕 | TADDAL91265 | RPPS1138-1 | T800+TPU白膜+30D雪纱 |  | RPPS1138-1 | T800+TPU白膜+30D雪纱 |  | G14FW1100 | 里料 | 乾丰 | 5#尼龙雾面防水开尾DABLH头 | 拉链 | SBS | ZM00059 | 主标 | 常美 | OK | YES
[6 empty] | 物料6 |  |  | 物料7 |  |  | 物料8 |  |  | 物料9 |  |  | 物料10
[6 empty] | 物料编号 | 品名 | 供应商 | 物料编号 | 品名 | 供应商 | 物料编号 | 品名 | 供应商 | 物料编号 | 品名 | 供应商 | 物料编号 | 品名 | 供应商
[6 empty] | ZM00060 | 尺码标 | 常美 | G21SSXJ018 | 弹力绳 | 泰丰 | [10 empty] | YES
洗测3次 |  | 0758 | 30DT800平纹贴膜防绒 | 地源棕 | TADDAL91265 | RPPS1138-1 | T800+TPU白膜+30D雪纱 |  | RPPS1138-1 | T800+TPU白膜+30D雪纱 |  | G14FW1100 | 里料 | 乾丰 | 5#尼龙雾面防水开尾DABLH头 | 拉链 | SBS | ZM00059 | 主标 | 常美 | OK | YES
[6 empty] | 物料6 |  |  | 物料7 |  |  | 物料8 |  |  | 物料9 |  |  | 物料10
[6 empty] | 物料编号 | 品名 | 供应商 | 物料编号 | 品名 | 供应商 | 物料编号 | 品名 | 供应商 | 物料编号 | 品名 | 供应商 | 物料编号 | 品名 | 供应商
[6 empty] | ZM00060 | 尺码标 | 常美 | G21SSXJ018 | 弹力绳 | 泰丰
制表时间：2023.4.22 | [8 empty] | 测试人签名：李裕斌
测试要求： 1、面辅料到厂第一时间做测试，根据面料的实际情况，每色每缸做。 2、水温40°洗水40分钟，机洗一个程序，洗水共计5次。

## 5.特殊工艺测试
TOREAD-特殊工艺测试报告登记表
项目 | 供应商 | 缸号 | 面料布种编号 | 颜色 | 涉及到的款号 | 使用部位 | 物料工艺1 | 物料工艺2 | 物料工艺3 | 结果 | 备注
洗测3次 |  | 3589 | 30DT800平纹贴膜防绒 | 卡其色/棕色 | TADDAL91265 | 右前胸 育克印花 | 印花黑色 |  |  |  | YES
洗测3次 |  | 3626 | 30DT800平纹贴膜防绒 | 黑色 | TADDAL91265 | 右前胸 育克印花 | 印花灰色 |  |  |  | YES
洗测3次 |  | 0758 | 30DT800平纹贴膜防绒 | 地源棕/黑色 | TADDAL91265 | 右前胸 育克印花 | 印花黑色 |  |  |  | YES
洗测3次 |  | 1800 | 30DT800平纹贴膜防绒 | 军绿色 | TADDAL91265 | 右前胸 育克印花 | 印花黑色 |  |  |  | YES
制表时间：2023.4.23 | [6 empty] | 测试人签名：李裕斌
测试要求： 1、胶条、装饰胶膜、印花类、生粘、激光开孔类 2、每款上线前做测试。 3、水温40°洗水40分钟，机洗一个程序，洗水共计5次。

## 6.织带类缩率测试
TOREAD - 织带类缩率测试报告登记表
序号 | 供应商 | 物料编号 | 颜色 | 涉及到的款号 | 气烫缩 | 水缩 | 累计缩率 | 判定结果是否合格
[5 empty] | 经向百分比 | 径向百分比
1 |  | ZD00030-2.5反光织带 | 黑色 | TADDAL91265 | 3% | 1% | 4% | YES
2 |  | 0.8CM横纹织带 | 黑色 | TADDAL91265 | 2% | 1% | 3% | YES
3 |  | ZD00203-1CM织带 | 云杉橘色 | TADDAL91265 | 2% | 1% | 3% | YES
4 |  | 2.5CM平纹橡筋 | 白色 | TADDAL91265 | 10% | 1% | 11% | YES
制表时间：2023-4-20 |  |  |  |  | 测试人签名：袁明霞
测试要求： 1、织带及弹力织带、像根松紧、包边条等到厂后第一时间，做测试。