## 工作内容
开季培训
生产工厂前期资料准备：
1 | 下单明细及货期进度
2 | 收集工艺资料
3 | 产前样衣分析
4 | 工厂排产计划收集
5 | 开裁前召开产前会议并拍照
6 | 工厂业务每周3下班前提交（每周生产进度表，探路者格式)
7 | 面料辅料到厂7个工作日内完成抽检记录（6个表格）；检验结果回执给材料商、探路者质量负责人（QC）
首期验货资料及条件：
1 | 生产线出成品10件左右
2 | 业务员提前3个工作日发OA验货申请
3 | 查看面料辅料的验货记录，按款核对清楚并提交给探路者质量负责人（QC）（Excel格式）（1-6测试表）
4 | 提交实物检验图片和视频
5 | 工厂检验员拍照首期验货过程及生产线情况，（洗标主标，问题点
6 | 面料九宫格，缸差表，面料辅料缩率测试实物，（三样缺一不可）
7 | 工厂首件验货填写（首期验货报告）+洗水前后规格表（Excel格式）
中期验货资料及条件：
1 | 生产线下50%，包装20%
2 | 业务员提前3个工作日发OA中期验货申请
3 | 提交并核对面料第3方检测报告内各项功能信息与洗标及吊牌是否吻合
4 | 齐色错码各号型2件到公司，并发QA说明
5 | 寄封样给公司1件（包装完整，附尺寸表一份）发OA，并抄给库房闫
6 | 工厂检验员拍照和拍视频中期验货过程及生产线情况（纸箱，未拆袋产品，洗标主标，合格证，问题产品
7 | 工厂中期验货填写(中期验货报告)+测量成衣洗水前后尺寸表（Excel格式）
尾期验货资料及条件：
1 | 全部下机，包装90%
2 | 业务员提前3个工作日发OA尾期验货申请
3 | 提交并核对面料和成衣第3方检测报告各项功能及吊牌信息是否吻合
4 | 工厂验货过程视频和拍照片（装箱称重，未拆袋的产品，合格证及功能吊牌+各色组洗标主标，问题产品，
5 | 工厂尾期验货填写（尾期验货报告）+齐色错码各3件以上规格测量尺寸表（Excel格式）
6 | 按公司要求按出货量比例抽验，并记录抽箱号及问题产品和数量
7 | 提供出货箱单（Excel格式）

## AQL2.5验货
探路者尾期验货抽验标准
|  | AQL1.0 |  | AQL2.5 |  | AQL4.0
整批数量 | 抽验数量 | Ac | Re | Ac | Re | Ac | Re
≤90 | 13 | 0 | 1 | 0 | 1 | 1 | 2
91-150 | 20 | 0 | 1 | 1 | 2 | 2 | 3
151-280 | 32 | 0 | 1 | 2 | 3 | 3 | 4
281-500 | 50 | 1 | 2 | 3 | 4 | 5 | 6
501-1200 | 80 | 2 | 3 | 5 | 6 | 7 | 8
1201-3200 | 125 | 3 | 4 | 7 | 8 | 10 | 11
3201-10000 | 200 | 5 | 6 | 10 | 11 | 14 | 15
10001-35000 | 315 | 7 | 8 | 14 | 15 | 21 | 22
注：探路者验货按照AQL2.5验货标准实行

## 首期
TOREAD-首件（首批）检验报告书
订单类别 | 南极订单 |  | 合同签订方 |  | 青岛润安源智能科技 |  | 生产工厂 | 青岛锦川
订单基础信息 |  |  | 生产•出货进度 |  |  |  | 指示•确认资料
款号 | TAMMFL91093 |  | 合同交期 |  | 2023-08-25 |  | 产前确认样 |  | 有 | 无
品名 | 南极带队服 |  | 上线日 |  | 2023-08-10 |  | 原辅材料卡 |  | 有 | 无
色/号型数 | 1 | 7 | 缝制预计完成日 |  | 2023-08-21 |  | 大货面料确认样 |  | 有 | 无
订单数量 | 650 |  | 包装预计完成日 |  | 2023-08-22 |  | 印花、刺绣确认样 |  | 有 | 无
|  |  | 预计发货时间 |  | 2023-08-24 |  | 洗唛、合格证指示资料 |  | 有 | 无
确认资料缺失内容说明：
【工艺确认】
原材料 | 正 | 误 |  | 印、绣花 | 正 | 误 | 无此工艺 | 洗水唛 | 正 | 误
辅料使用 | 正 | 误 |  | 胶膜工艺 | 正 | 误 | 无此工艺 | 合格证 | 正 | 误
制作工艺 | 正 | 误 |  | 压胶水压 | OK | NG | 无此工艺 | 缝纫用线 | 正 | 误
补充事项：
【面料品质确认】
物性检测 | OK | NG |  | 面料颜色 | OK | NG |  | 互染测试 | OK | NG
外观查验 | OK | NG |  | 面料缸差 | OK | NG |  | 水洗缩率 | OK | NG
问题描述：
【裁剪完成情况】
①裁剪完成比例（%）：
号型 颜色 | XXS | XS | S | M | L | XL | XXL | XXXL | XXXXL | 未裁齐原因
黑色 |  | 100% | 100% | 100% | 100% | 100% | 100% | 100% |  | 裁清
【成品检查明细】★颜色、数量需要写清楚
黑色 500件+150件
【规格确认】
①规格测量明细以插入附件形式列明，并注明洗前洗后规格
②规格异常情况 |  | 有 | 无 | 备注：
【问题点与指导项目】 ★的问题应添加照片说明（包括成品及半成品检查）
1，套结线头不能热熔。
2，裤鼻子固定针不可超针。
3，腰袢翻吐，腰面偏松。
4，脚口胶条激光。
5，腰头内贴偏松，起皱。
以上问题请及时改正。
【耐洗水确认】
粘衬 | OK | NG | 无此工艺 | 胶膜 | OK | NG | 无此工艺 | 扭曲 | OK | NG
印、绣花 | OK | NG | 无此工艺 | 压胶水压 | OK | NG | 无此工艺 | 水洗缩率 | OK | NG
补充事项：
【重大改善说明及整改复核时间】
检验部门 | 品质部 |  | 检验担当 | 王宪敏 | 查验时间 | 2023-08-16 | 工厂负责人 |  | 张贵娟
【整改结果】
班组已经开始改善。
检验部门 |  |  | 检验担当 |  | 复核时间 |  | 工厂负责人

## 首期尺寸表
QC规格测量表
款号 | TAMMFL91093 |  |  |  | 品名 | 南极带队服 |  | 生产工厂 | 青岛锦川
部位名称 | 指示规格 FINAL SPEC | [6 empty] | 样品规格 SAMPLE SPEC
| XS | S | M | L | XL | XXL | XXXL | L | L
| 160/76B | 165/80B | 170/84B | 175/88B | 180/92B | 185/96B | 190/100B | 水洗前 | 水洗后
裤外侧长 | 96.7 | 98.8 | 100.9 | 103 | 105.1 | 107.2 | 109.3 | 103.5 | 103.5
腰围（平量） | 78 | 82 | 86 | 90 | 94 | 99 | 105 | 90 | 90
臀围 | 99.2 | 102.8 | 106.4 | 110 | 114 | 118 | 122 | 110 | 110
腿围/2 | 30.55 | 31.7 | 32.85 | 34 | 35.3 | 36.6 | 37.9 | 34 | 34
膝围/2 | 23.4 | 24.1 | 24.8 | 25.5 | 26.2 | 26.9 | 27.8 | 25.5 | 25
脚口/2（长裤） | 19.5 | 20 | 20.5 | 21 | 21.5 | 22 | 22.7 | 21 | 21
前裆长 | 26.5 | 27.2 | 27.9 | 28.5 | 29.1 | 29.8 | 30.4 | 29 | 29
后裆长 | 42.8 | 43.7 | 44.6 | 45.5 | 46.6 | 47.7 | 48.8 | 45 | 45
前门襟长 | 14.5 | 14.5 | 14.5 | 15 | 15 | 16.5 | 16.5 | 14.5 | 14.5
前插袋 | 16.5 | 16.5 | 16.5 | 17 | 17 | 18.5 | 18.5 | 17 | 17
腰头高 | 4.5 | 4.5 | 4.5 | 4.5 | 4.5 | 4.5 | 4.5 | 4.5 | 4.5
备注：
初期请洗测2-3件，有问题的另加测量数量。
[8 empty] | 验货时间： | 2023-08-16 | 跟单QC: | 王宪敏 | 工厂负责人： | 张贵娟

## 中期 (hidden)
TOREAD-QC中期检验报告书
订单类别 |  |  | 合同签订方 |  |  |  | 生产工厂
订单基础信息 |  |  | 生产•出货进度 |  |  |  | 指示•确认资料
款号 |  |  | 合同交期 |  |  |  | 首件检验报告 |  | 有 | 无
品名 |  |  | 裁剪完成数量 |  |  |  | 首件检验未尽事项 |  | 有 | 无
色/号型数 |  |  | 缝制完成数量 |  |  |  | 首件检验未尽事项内容
订单数量 |  |  | 包装完成数量
预计发货时间
【附属资料确认】
原材料 | 正 | 误 |  | 洗水唛 | 正 | 误 |  | 印、绣花 | 正 | 误
辅料使用 | 正 | 误 |  | 合格证 | 正 | 误 |  | 缝纫用线 | 正 | 误
备注：
【检验明细】：检验明细（要求齐色、齐号至少10件检查）
【耐水洗测试】：耐洗水测试明细（要求齐色、齐号）
【规格确认】
①规格测量明细以插入附件形式列明，并注明洗前洗后规格
②规格异常情况 |  | 有 | 无
说明：
【耐洗水确认】
粘衬 | OK | NG | 无此工艺 | 胶膜 | OK | NG | 无此工艺 | 扭曲 | OK | NG
印、绣花 | OK | NG | 无此工艺 | 压胶水压 | OK | NG | 无此工艺 | 水洗缩率 | OK | NG
补充事项：
【问题点与指导项目】 ★的问题应添加照片说明
以上问题请及时改正。
【整改的严重缺陷及整改复核时间】
备注：
检验部门 | 服装品控部 |  | 检验担当 |  | 查验时间 |  | 工厂负责人
【整改结果】
检验部门 | 服装品控部 |  | 检验担当 |  | 查验时间 |  | 工厂负责人

## 中期尺寸表 (hidden)
QC规格测量表
款号 |  |  | 品名 |  |  |  | 生产工厂
部位名称 | 指示规格 FINAL SPEC | [5 empty] | 样品规格 SAMPLE SPEC
| S | M | L | XL | XXL | XXXL
备注：
初期请洗测2-3件，有问题的另加测量数量。
[7 empty] | 验货时间： | 跟单QC: | 工厂负责人：

## 尾期
QC出货报告书
订单类别 | 大货订单 |  | 款号 | TAMMFL91093 | 产品名称 | 南极带队服 |  | 生产工厂 | 青岛锦川
订单数量 | 650 |  | 合同日期 | 2023-08-25 |  |  | 检验资料确认
色/号型数 | 黑色 |  | 交货形式 | 天津仓 |  |  | 面料第三方合格报告 |  | 有 | 无
验货次数 |  |  | 非直发 | 苏州库 | 天津库 | 直发 | 成品第三方合格报告 |  | 有 | 无
验货数量 |  |  | 入仓数量 |  |  |  | 中期检验报告 |  | 有 | 无
检验方式 | 全检 | 抽检 | 免检 | 复检 | 再复检
中期检验重大改善项目 |  | 有 | 无 | 改善结果 | 已改善
全色耐洗水测试 |  | 有 | 无 | 洗后结果 | 无异常 | 洗水前后缩量正常
【附属资料确认】
洗水唛 | 正 | 误 |  | 印、绣花 | 正 | 误 |  | 装箱数量 | 正 | 误
合格证 | 正 | 误 |  | 缝纫用线 | 正 | 误 |  | 箱唛表示 | 正 | 误
吊牌 | 正 | 误 |  | 包装方式 | 正 | 误 |  | 纸箱规格 | 正 | 误
【检验时成品完成情况及检验明细】
①成品完成比例（5%）：
②检验明细：检查13件
②规格异常情况 |  | 有 | 无
情况说明：
【问题点描述】
【检验结果】
合格：（正常接收） |  |  | 不合格： |  | ①返工翻修 |  | ②让步接受 |  | ③拒绝接收
备注： | 请按照以上提出的问题点改正
检验部门 | 服装QC部门 |  | 检验人 |  | 查验时间 |  | 工厂负责人

## 验货尺寸表
QC规格测量表
款号 | TAMMFL91093 |  |  |  | 品名 | 南极带队服 |  | 生产工厂 | 青岛锦川
部位名称 | XS | S | M | L | XL | XXL | XXXL | L | L
| 160/76B | 165/80B | 170/84B | 175/88B | 180/92B | 185/96B | 190/100B
裤外侧长 | 96.7 | 98.8 | 100.9 | 103 | 105.1 | 107.2 | 109.3
内裆长 | 70.5 | 72 | 73.5 | 75 | 76.5 | 78 | 79.5
腰围（平量） | 78 | 82 | 86 | 90 | 94 | 99 | 105
腰围（拉量） | -12 | -8 | -4 | 0 | 4 | 9 | 15
臀围 | 99.2 | 102.8 | 106.4 | 110 | 114 | 118 | 122
腿围/2 | 30.55 | 31.7 | 32.85 | 34 | 35.3 | 36.6 | 37.9
膝围/2 | 23.4 | 24.1 | 24.8 | 25.5 | 26.2 | 26.9 | 27.8
脚口/2（长裤） | 19.5 | 20 | 20.5 | 21 | 21.5 | 22 | 22.7
前裆高 | -1.5 | -1 | -0.5 | 0 | 0.5 | 1 | 1.5
后裆高 | -2.1 | -1.4 | -0.7 | 0 | 0.7 | 1.4 | 2.1
前裆长 | 26.5 | 27.2 | 27.9 | 28.5 | 29.1 | 29.8 | 30.4
后裆长 | 42.8 | 43.7 | 44.6 | 45.5 | 46.6 | 47.7 | 48.8
总裆宽 | -1.5 | -1 | -0.5 | 0 | 0.6 | 1.2 | 1.8
前门襟长 | 14.5 | 14.5 | 14.5 | 15 | 15 | 16.5 | 16.5
前插袋 | 16.5 | 16.5 | 16.5 | 17 | 17 | 18.5 | 18.5
腰头高 | 4.5 | 4.5 | 4.5 | 4.5 | 4.5 | 4.5 | 4.5
备注：
初期请洗测2-3件，有问题的另加测量数量。
[8 empty] | 验货时间： |  | 跟单QC: | 工厂负责人：

## 1.面料验布
TOREAD-面料验布测试报告登记表
序号 | 缸号 | 面料布种编号 | 颜色 | 涉及到的款号 | 供应商 | 自检报告 | 匹头条实物样 | 疵点 | 断纱 | 色点 | 色杠 | 折痕 | 合计数量 | 备注
[8 empty] | 数量 | 数量 | 数量 | 数量 | 数量
|  | FW11360 | 黑色 | TAMMFL91093 |  | 有 | 合格 | 8 |  |  |  |  | 8 | YES
|  | FW11360 | 黑色 | TAMMFL91093 |  | 有 | 合格 | 5 |  |  |  |  | 5 | YES
|  | FW11360 | 黑色 | TAMMFL91093 |  | 有 | 合格 | 4 |  | 1 |  |  | 5 | YES
|  | FW11360 | 黑色 | TAMMFL91093 |  | 有 | 合格 | 6 |  |  |  |  | 6 | YES
|  | FW11360 | 黑色 | TAMMFL91093 |  | 有 | 合格 | 16 | 22 | 11 | 1 |  | 50 | YES
|  | FW11360 | 黑色 | TAMMFL91093 |  | 有 | 合格 |  | 2 | 1 |  | 3 | 6 | YES
|  | FW11360 | 黑色 | TAMMFL91093 |  | 有 | 合格 | 24 | 12 | 26 |  |  | 38 | YES
|  | FW11360 | 黑色 | TAMMFL91093 |  | 有 | 合格 | 16 | 13 |  |  |  | 29 | YES
制表时间：2023年7月26日 | [8 empty] | 测试人签名：李红尘
测试要求： 1、面料到厂第一时间做测试，根据面料的实际情况，可每缸抽取1-2卷过验布机。

## 2.面料缩率
TOREAD-面料缩率检测测试报告登记表
序号 | 供应商 | 缸号 | 面料布种编号 | 颜色 | 涉及到的款号 | 气缩 |  | 水缩 |  | 累计缩率 | 边中差，头尾差，实测结果 | 判定结果是否合格
[6 empty] | 径向百分比 | 纬向百分比 | 径向百分比 | 纬向百分比
|  | 1# | FW11360 | 黑色 | TAMMFL91093 | 1 | 0 | 0.5 | 0 | 1/0.5 |  | YES
|  | 1# | FW11360 | 黑色 | TAMMFL91093 | 1 | 0 | 0.5 | 0 | 1/0.4 |  | YES
|  | 1# | FW11360 | 黑色 | TAMMFL91093 | 1 | 0 | 0.5 | 0 | 1/0.4 |  | YES
|  | 1# | FW11360 | 黑色 | TAMMFL91093 | 1 | 0 | 0.5 | 0 | 1/0.4 |  | YES
|  | 1# | FW11360 | 黑色 | TAMMFL91093 | 1 | 0 | 0.5 | 0 | 1/0.4 |  | YES
|  | 1# | FW11360 | 黑色 | TAMMFL91093 | 1 | 0 | 0.5 | 0 | 1/0.4 |  | YES
|  | 2# | FW11360 | 黑色 | TAMMFL91093 | 1 | 0 | 0.5 | 0 | 1/0.4 |  | YES
|  | 3# | FW11360 | 黑色 | TAMMFL91093 | 1 | 0 | 0.5 | 0 | 1/0.4 |  | YES
制表时间：2023年7月26日 | [6 empty] | 测试人签名：刘珍珍
测试要求： 1、面料到厂第一时间做测试，根据面料的实际情况，可每缸抽取1-2卷测试。 2、取布样中间部位测试，测试大小：50cmX50cm。 3、先烫缩后水洗【同一块面料进行两种测试】。（烫缩：110°-120度；洗缩：30°40分钟洗缩） 4、常规面料醒料24小时，弹力面料必须放料时长达到48小时以上。 5、测试边中色差、头尾色差情况（缝制9宫格查看）。

## 3.面料互染
TOREAD-面辅料互染测试报告登记表
项目 | 供应商 | 缸号 | 面料布种编号 | 颜色 | 涉及到的款号 | 物料1 |  |  | 物料2 |  |  | 物料3 |  |  | 物料4 |  |  | 物料5 |  |  | 结果 | 备注
[6 empty] | 物料编号 | 品名 | 供应商 | 物料编号 | 品名 | 供应商 | 物料编号 | 品名 | 供应商 | 物料编号 | 品名 | 供应商 | 物料编号 | 品名 | 供应商
洗测1次 |  | 1# | FW11360 | 黑色 | TAMMFL91093 | YK00028 | 3号尼龙正尾拉链 |  | XJ00002 | 橡筋绳 |  | ZD00014 | 订卡织带 |  | SJ00044 | 松紧带 |  | MS00071 | 魔术贴
[6 empty] | 物料6 |  |  | 物料7 |  |  | 物料8 |  |  | 物料9 |  |  | 物料10
[6 empty] | 物料编号 | 品名 | 供应商 | 物料编号 | 品名 | 供应商 | 物料编号 | 品名 | 供应商 | 物料编号 | 品名 | 供应商 | 物料编号 | 品名 | 供应商
[6 empty] | FZ00011 | 气眼 |  | SK00054 | 裤钩 |  | LP00098 | 拉袢 |  | ZM00056 | 主唛 |  | ZM00057 | 尺码标 |  | YES
洗测2次 |  | 2# | FW11360 | 黑色 | TAMMFL91093 | YK00028 | 3号尼龙正尾拉链 |  | XJ00002 | 橡筋绳 |  | ZD00014 | 订卡织带 |  | SJ00044 | 松紧带 |  | MS00071 | 魔术贴
[6 empty] | FZ00011 | 气眼 |  | SK00054 | 裤钩 |  | LP00098 | 拉袢 |  | ZM00056 | 主唛 |  | BZ00035-001 | 洗标 |  | YES
洗测3次
洗测4次
洗测5次
制表时间： | [8 empty] | 测试人签名：毕淑欣
测试要求： 1、面辅料到厂第一时间做测试，根据面料的实际情况，每色每缸做。 2、水温40°洗水40分钟，机洗一个程序，洗水共计5次。

## 4.面料静水压
TOREAD-面料5点水压测试报告登记表
日期 | 缸号 | 面料布种编号 | 颜色 | 涉及到的款号 | 供应商 | 上午(时间） | 测试条件 | 下午（时间） | 测试条件 | 加班（时间） | 测试条件 | 结果 | 备注
日期 | 批号 | 物料编号 | 颜色 | 涉及到的款号 | 供应商 | 上午(时间） | 测试条件 | 下午（时间） | 测试条件 | 加班（时间） | 测试条件 | 结果 | 备注
|  | 1.3cm&2.2cm 压胶条 | 灰色 | TAMMFL91093 |  | 8月9日9:00 |  | 8月9日14:00 |  |  |  |  | YES
|  | 1.3cm&2.2cm 压胶条 | 灰色 | TAMMFL91093 |  | 8月10日9:00 |  | 8月10日14:01 |  |  |  |  | YES
|  | 1.3cm&2.2cm 压胶条 | 灰色 | TAMMFL91093 |  | 8月11日9:02 |  | 8月11日14:02 |  |  |  |  | YES
|  | 1.3cm&2.2cm 压胶条 | 灰色 | TAMMFL91093 |  | 8月12日9:03 |  | 8月12日14:03 |  |  |  |  | YES
|  | 1.3cm&2.2cm 压胶条 | 灰色 | TAMMFL91093 |  | 8月14日9:03 |  | 8月14日14:03 |  |  |  |  | YES
制表时间：2023年8月9日 | [7 empty] | 测试人签名：许晓薇
测试要求： 1、面料到厂第一时间做测试，根据面料的实际情况，每色每缸抽取1-2卷测试。 2、成衣制作时每天、每款、每色、每号需做水压测试。

## 5.特殊工艺测试
TOREAD-特殊工艺测试报告登记表
项目 | 供应商 | 缸号 | 面料布种编号 | 颜色 | 涉及到的款号 | 使用部位 | 物料工艺1 | 物料工艺2 | 物料工艺3 | 结果 | 备注
洗测1次 |  |  |  | 绣花 | TAMMFL91093 |  |  |  |  | YES
洗测1次 |  |  |  | 绣花 | TAMMFL91093 |  |  |  |  | YES
洗测2次
洗测2次
洗测3次
洗测3次
洗测4次
洗测5次
制表时间：2023年7月24日 | [6 empty] | 测试人签名：李美丽
测试要求： 1、胶条、装饰胶膜、印花类、生粘、激光开孔类 2、每款上线前做测试。 3、水温40°洗水40分钟，机洗一个程序，洗水共计5次。

## 6.织带类缩率测试
TOREAD - 织带类缩率测试报告登记表
序号 | 供应商 | 物料编号 | 颜色 | 涉及到的款号 | 气烫缩 | 水缩 | 累计缩率 | 判定结果是否合格
[5 empty] | 经向百分比 | 径向百分比
| 泰丰 | XJ00002 | 黑色 | TAMMFL91093 | 0.5 | 0.5 | 1 | YES
| 上海锦湾 | SJ00044 | 黑色 | TAMMFL91093 | 0.5 | 0.5 | 1 | YES
制表时间：2023年8月9日 |  |  |  |  | 测试人签名：肖鹭鹤
测试要求： 1、织带及弹力织带、像根松紧、包边条等到厂后第一时间，做测试。