## 工作内容
生产工厂前期资料准备：
1 | 下单明细及面辅料货期进度。
2 | 收集工艺资料
3 | 产前样衣分析
4 | 工厂排产计划收集（开季提交排产计划）
5 | 开裁前召开产前会议现场远程都可以，并做好产前会记录，
6 | 工厂业务每周四下班前提交（每周生产进度表)
7 | 面料辅料到厂7个工作日内完成抽检记录（每款完成6个表格测试）；检验结果回执给材料商、探路者质量负责人（QC）
初期验货工作资料及条件：
1 | 生产线出成品10件左右，寄任意色，任意码3件给我司QC做洗测复核初期产品质判定（熨烫平整），我司留底一件首件。
2 | 工厂质量负责人出具初期验货报告（首期验货报告）+洗水前后规格表（Excel格式）及（1-6测试表）
中期验货工作资料及条件：
1 | 生产线下机50%，包装完成20%时段，要寄给我司QC齐色岔开码各2件大货，进行中期洗测品质判定。完成后退回样衣。
2 | 提交并核对面料第3方检测报告内各项功能信息与洗标及吊牌是否吻合。
3 | 工厂质量负责人中期验货填写(中期验货报告)+测量成衣洗水前后尺寸表（Excel格式）
尾期验货工作资料及条件：
1 | 全部下机，包装95%，工厂质量负责人按AQ2.5的抽验标准检验大货品质，未超标可按要求出具验货报告及验货资料给我司QC，以便我司QC给出具系统出货报告。
2 | 工厂质量负责人，尾期验货填写（尾期验货报告）+齐色错码各3件以上规格测量尺寸表（Excel格式）
3 | 在我司OA上发起尾期验货申请：格式写明已包装完成款式、数量、自验货时间（直发款约验货时间）、出货验货地点。

## AQL2.5验货
探路者尾期验货抽验标准
|  | AQL1.0 |  | AQL2.5 |  | AQL4.0
整批数量 | 抽验数量 | Ac | Re | Ac | Re | Ac | Re
≤90 | 13 | 0 | 1 | 0 | 1 | 1 | 2
91-150 | 20 | 0 | 1 | 1 | 2 | 2 | 3
151-280 | 32 | 0 | 1 | 2 | 3 | 3 | 4
281-500 | 50 | 1 | 2 | 3 | 4 | 5 | 6
501-1200 | 80 | 2 | 3 | 5 | 6 | 7 | 8
1201-3200 | 125 | 3 | 4 | 7 | 8 | 10 | 11
3201-10000 | 200 | 5 | 6 | 10 | 11 | 14 | 15
10001-35000 | 315 | 7 | 8 | 14 | 15 | 21 | 22
注：探路者验货按照AQL2.5验货标准实行

## 首期
TOREAD-首件（首批）检验报告书
订单类别 | 探路者 |  | 合同签订方 |  | 青岛华和店集针织有限公司 |  | 生产工厂 | 青岛华和店集针织有限公司
订单基础信息 |  |  | 生产•出货进度 |  |  |  | 指示•确认资料
款号 | TACCAL92240 |  | 合同交期 |  | 2023-08-07 |  | 产前确认样 |  | 有 | 无
品名 | 女式抓绒服 |  | 上线日 |  | 2023-07-17 |  | 原辅材料卡 |  | 有 | 无
色/号型数 | 3 | 6 | 缝制预计完成日 |  | 2023-08-03 |  | 大货面料确认样 |  | 有 | 无
订单数量 | 5137 |  | 包装预计完成日 |  | 2023-08-05 |  | 印花、刺绣确认样 |  | 有 | 无
采购凭证编号： |  |  | 预计发货时间 |  | 2023-08-07 |  | 洗唛、合格证指示资料 |  | 有 | 无
确认资料缺失内容说明：
【工艺确认】
原材料 | 正 | 误 |  | 印、绣花 | 正 | 误 | 无此工艺 | 洗水唛 | 正 | 误
辅料使用 | 正 | 误 |  | 胶膜工艺 | 正 | 误 | 无此工艺 | 合格证 | 正 | 误
制作工艺 | 正 | 误 |  | 压胶水压 | OK | NG | 无此工艺 | 缝纫用线 | 正 | 误
补充事项：
【面料品质确认】
物性检测 | OK | NG |  | 面料颜色 | OK | NG |  | 互染测试 | OK | NG
外观查验 | OK | NG |  | 面料缸差 | OK | NG |  | 水洗缩率 | OK | NG
问题描述：
【裁剪完成情况】
①裁剪完成比例（%）：
号型 颜色 | XS | S | M | L | XL | XXL | XXXL |  |  | 未裁齐原因
寂静紫 | OK | OK | OK | OK | OK | OK | OK
极地白/原木色 | OK | OK | OK | OK | OK | OK | OK
赤茶 | OK | OK | OK | OK | OK | OK | OK
【成品检查明细】★颜色、数量需要写清楚
寂静紫/20件
【规格确认】
①规格测量明细以插入附件形式列明，并注明洗前洗后规格
②规格异常情况 |  | 有 | 无 | 备注：
【问题点与指导项目】 ★的问题应添加照片说明（包括成品及半成品检查）
1.拉链明线不匀1件。
2.左右拼接不对称1件。
3.后领明线不匀1件。
4.兜口结不良1件。
以上问题请及时改正。
【耐洗水确认】
粘衬 | OK | NG | 无此工艺 | 胶膜 | OK | NG | 无此工艺 | 扭曲 | OK | NG
印、绣花 | OK | NG | 无此工艺 | 压胶水压 | OK | NG | 无此工艺 | 水洗缩率 | OK | NG
补充事项：
【重大改善说明及整改复核时间】
检验部门 | 服装品控部 |  | 检验担当 | 孙晓丽 | 查验时间 | 2023-07-21 | 工厂负责人 |  | 刘娜娜
【整改结果】
检验部门 | 服装品控部 |  | 检验担当 |  | 复核时间 |  | 工厂负责人

## 验货尺寸表
QC规格测量表
款号 | TACCAL92240 |  | 产品代码： | 女式抓绒服 |  |  | 生产工厂 | 华和店集针织有限公司
部位名称 | 指示规格 FINAL SPEC | [5 empty] | 样品规格 SAMPLE SPEC
| XS | S | M | L | XL | XXL | L
| 155/80B | 155/84B | 160/88B | 160/92B | 165/96B | 170/100B | 160/92B
后中长 | 59.5 | 60.5 | 62.5 | 64.5 | 66.5 | 67.5 | 0/0
前中拉链长 | 57 | 58 | 60 | 62 | 64 | 65 | 0/0
胸围 | 96 | 100 | 104 | 108 | 112 | 118 | +1/+1
摆围 | 100 | 104 | 108 | 112 | 117 | 123 | 0/+1
肩宽 | 39 | 40 | 41 | 42 | 43 | 44.2 | 0/0
肩点袖长 | 57.5 | 58 | 59 | 60 | 61 | 61.5 | -0.5/0
袖肥/2（参考） | 17.9 | 18.7 | 19.5 | 20.3 | 21.1 | 22.4 | 0/0
袖肘围/2 | 14.1 | 14.8 | 15.5 | 16.2 | 16.9 | 17.8 | 0/0
袖口围/2（平量) | 10.5 | 11 | 11.5 | 12 | 12.5 | 13.2 | 0/0
领高 | 7 | 7 | 7 | 7 | 7 | 7 | 0/0
上领围 | 43 | 44 | 45 | 46 | 47 | 48.5 | 0/0
下领围 | 45 | 46 | 47 | 48 | 49 | 50.5 | +1/0
前侧袋口长 | 16 | 16 | 17 | 17 | 18.5 | 18.5 | 0/0
前侧袋拉链长 | 16.5 | 16.5 | 17.5 | 17.5 | 19 | 19 | 0/0
备注：
初期请洗测2-3件，有问题的另加测量数量。
[7 empty] | 验货时间：7/21 |  | 跟单QC:周苑 | 工厂负责人： | 刘娜娜

## 中期
TOREAD-QC中期检验报告书
订单类别 | 探路者 |  | 合同签订方 |  | 青岛华和店集针织有限公司 |  | 生产工厂 | 青岛华和店集针织有限公司
订单基础信息 |  |  | 生产•出货进度 |  |  |  | 指示•确认资料
款号 | TACCAL92240 |  | 合同交期 |  | 2023.8.8 |  | 首件检验报告 |  | 有 | 无
品名 | 女式抓绒服 |  | 裁剪完成数量 |  | 2023.8.2 |  | 首件检验未尽事项 |  | 有 | 无
色/号型数 | 3 | 6 | 缝制完成数量 |  | 2023.8.4 |  | 首件检验未尽事项内容
订单数量 | 5137 |  | 包装完成数量 |  | 2023.8.5
采购凭证编号： |  |  | 预计发货时间 |  | 2023.8.8
【附属资料确认】
原材料 | 正 | 误 |  | 洗水唛 | 正 | 误 |  | 印、绣花 | 正 | 误
辅料使用 | 正 | 误 |  | 合格证 | 正 | 误 |  | 缝纫用线 | 正 | 误
备注：
【检验明细】：检验明细（要求齐色、齐号至少10件检查）
寂静紫:XS1件 S3件 M3件 L3件 XL3件 XXL3件
极地白/原木色:XS1件 S3件 M3件 L3件 XL3件 XXL3件
赤茶:XS1件 S3件 M3件 L3件 XL3件 XXL3件
【耐水洗测试】：耐洗水测试明细（要求齐色、齐号）
寂静紫:XS1件 S1件 M1件 L1件 XL1件 XXL1件
极地白/原木色:XS1件 S1件 M1件 L1件 XL1件 XXL1件
赤茶:XS1件 S1件 M1件 L1件 XL1件 XXL1件
【规格确认】
①规格测量明细以插入附件形式列明，并注明洗前洗后规格
②规格异常情况 |  | 有 | 无
说明：
【耐洗水确认】
粘衬 | OK | NG | 无此工艺 | 胶膜 | OK | NG | 无此工艺 | 扭曲 | OK | NG
印、绣花 | OK | NG | 无此工艺 | 压胶水压 | OK | NG | 无此工艺 | 水洗缩率 | OK | NG
补充事项：
【问题点与指导项目】 ★的问题应添加照片说明
1.前门明线不匀1件。
2.袖结不良1件。
3.线头1件。
以上问题请及时改正。
【整改的严重缺陷及整改复核时间】
备注：
检验部门 | 服装品控部 |  | 检验担当 | 孙晓丽 | 查验时间 | 2023-08-07 | 工厂负责人 |  | 刘娜娜
【整改结果】
检验部门 | 服装品控部 |  | 检验担当 |  | 查验时间 |  | 工厂负责人

## 验货尺寸表
QC规格测量表
款号 | TACCAL92240 |  | 产品代码： | 女式抓绒服 |  |  | 生产工厂
部位名称 | 指示规格 FINAL SPEC | [5 empty] | 样品规格 SAMPLE SPEC
| XS | S | M | L | XL | XXL | 样品规格 SAMPLE SPEC
| 155/80B | 155/84B | 160/88B | 160/92B | 165/96B | 170/100B | L（洗前） | L（洗后） | XL（洗前） | XL（洗后）
后中长 | 59.5 | 60.5 | 62.5 | 64.5 | 66.5 | 67.5 | +0.5/0 | +0.5/0 | 0/+0.5 | 0/0
前中拉链长 | 57 | 58 | 60 | 62 | 64 | 65 | 0/0 | 0/0 | 0/0 | 0/0
胸围 | 96 | 100 | 104 | 108 | 112 | 118 | 0/0 | 0/0 | +1/+1 | +1/+1
摆围 | 100 | 104 | 108 | 112 | 117 | 123 | +1/0 | +0.5/0 | 0/0 | 0/0
肩宽 | 39 | 40 | 41 | 42 | 43 | 44.2 | 0/0 | 0/0 | -0.5/-0.5 | -0.5/-0.5
肩点袖长 | 57.5 | 58 | 59 | 60 | 61 | 61.5 | 0/0 | -0.5/0 | 0/0 | 0/0
袖肥/2（参考） | 17.9 | 18.7 | 19.5 | 20.3 | 21.1 | 22.4 | -0.3/0 | 0/0 | +0.4/+0.4 | +0.4/+0.4
袖肘围/2 | 14.1 | 14.8 | 15.5 | 16.2 | 16.9 | 17.8 | -0.2/0 | 0/0 | 0/0 | 0/0
袖口围/2（平量) | 10.5 | 11 | 11.5 | 12 | 12.5 | 13.2 | 0/0 | 0/0 | 0/0 | 0/0
领高 | 7 | 7 | 7 | 7 | 7 | 7 | 0/0 | 0/0 | 0/0 | 0/0
上领围 | 43 | 44 | 45 | 46 | 47 | 48.5 | 0/0 | 0/0 | 0/0 | 0/0
下领围 | 45 | 46 | 47 | 48 | 49 | 50.5 | 0/0 | 0/0 | 0/0 | 0/0
前侧袋口长 | 16 | 16 | 17 | 17 | 18.5 | 18.5 | 0/0 | 0/0 | 0/0 | 0/0
前侧袋拉链长 | 16.5 | 16.5 | 17.5 | 17.5 | 19 | 19 | 0/0 | 0/0 | 0/0 | 0/0
备注：
初期请洗测2-3件，有问题的另加测量数量。
[7 empty] | 验货时间：8/7 |  | 跟单QC:周苑 |  | 工厂负责人：刘娜娜

## 尾期1
QC出货报告书
订单类别 | 探路者 |  | 款号 | TACCAL92240 | 产品名称 | 女式抓绒服 |  | 生产工厂 | 青岛华和店集针织有限公司
订单数量 | 4272 |  | 合同日期 | 2023-08-08 |  |  | 检验资料确认
色/号型数 | 3 | 6 | 交货形式 | 直发 |  |  | 面料第三方合格报告 |  | 有 | 无
验货次数 | 1 |  | 非直发 | 俄罗斯S | 天津库 | 俄罗斯K | 成品第三方合格报告 |  | 有 | 无
验货数量 | 200 |  | 入仓数量 |  | 4272 |  | 中期检验报告 |  | 有 | 无
检验方式 | 全检 | 抽检 | 免检 | 复检 | 再复检 | 采购凭证编号：CGDD23041300004
中期检验重大改善项目 |  | 有 | 无 | 改善结果 | 已改善
全色耐洗水测试 |  | 有 | 无 | 洗后结果 | 无异常 | 洗水前后缩量正常
【附属资料确认】
洗水唛 | 正 | 误 |  | 印、绣花 | 正 | 误 |  | 装箱数量 | 正 | 误
合格证 | 正 | 误 |  | 缝纫用线 | 正 | 误 |  | 箱唛表示 | 正 | 误
吊牌 | 正 | 误 |  | 包装方式 | 正 | 误 |  | 纸箱规格 | 正 | 误
【检验时成品完成情况及检验明细】
①成品完成比例（%）：100%
②检验明细：
寂静紫:XS码1件 第136箱 S码6件 第7箱 M码24件 第17/19箱 L码30件 第64/67箱 XL码22件 第97/105箱 XXL码12件 第128箱
极地白/原木色:XS码1件 第287箱 S码6件 第143箱 M码15件 第157箱 L码15件 第186箱 XL码15件 第205箱 XXL码10件 第221箱
赤茶:XS码1件 第285箱 S码3件 第228箱 M码10件 第230箱 L码13件 第253箱 XL码11件 第271箱 XXL码5件 第279箱
②规格异常情况 |  | 有 | 无
情况说明：
【问题点描述】
1.前门拉链打弯1件。
2.脏污1件。
3.前拼接不齐1件。
4.底边打弯1件。
5.拉链车库大小不一1件。
6.打结歪斜1件。
【检验结果】
合格：（正常接收） |  |  | 不合格： |  | ①返工翻修 |  | ②让步接受 |  | ③拒绝接收
备注： | 请按照以上提出的问题点改正
检验部门 | 服装QC部门 |  | 检验人 | 孙晓丽 | 查验时间 | 2023-08-08 | 工厂负责人 |  | 刘娜娜

## 验货尺寸表1
QC规格测量表
款号 | TACCAL92240 |  | 产品代码： | 女式抓绒服 |  |  | 生产工厂 | 华和店集针织有限公司
部位名称 | 指示规格 FINAL SPEC | [5 empty] | 样品规格 SAMPLE SPEC
| XS | S | M | L | XL | XXL | XS | S | M | L | XL | XXL
| 155/80B | 155/84B | 160/88B | 160/92B | 165/96B | 170/100B | 155/80B | 155/84B | 160/88B | 160/92B | 165/96B | 170/100B
后中长 | 59.5 | 60.5 | 62.5 | 64.5 | 66.5 | 67.5 | -0.5/-0.5 | 0/0 | -1/-0.5 | -0.5/0 | 0/0 | -1/0
前中拉链长 | 57 | 58 | 60 | 62 | 64 | 65 | 0/0 | 0/0 | 0/0 | 0/0 | 0/0 | 0/0
胸围 | 96 | 100 | 104 | 108 | 112 | 118 | 0/+1 | +1/+1 | 0/+1 | 0/0 | +1/+1 | 0/0
摆围 | 100 | 104 | 108 | 112 | 117 | 123 | +1/+1 | +1/+1 | +1/+1 | 0/0 | +1/+1 | +1/+1
肩宽 | 39 | 40 | 41 | 42 | 43 | 44.2 | 0/0 | -0.5/-0.5 | -0.5/0 | 0/0 | 0/0 | +0.8/0
肩点袖长 | 57.5 | 58 | 59 | 60 | 61 | 61.5 | +0.5/+0.5 | 0/0 | 0/0 | +0.5/+0.5 | 0/0 | -0.5/-0.5
袖肥/2（参考） | 17.9 | 18.7 | 19.5 | 20.3 | 21.1 | 22.4 | 0/0 | +0.3/0 | -0.5/-0.5 | -0.3/-0.3 | -0.5/0 | -0.4/-0.4
袖肘围/2 | 14.1 | 14.8 | 15.5 | 16.2 | 16.9 | 17.8 | 0/0 | +0.2/+0.2 | 0/0 | -0.2/-0.2 | -0.5/0 | +0.2/+0.2
袖口围/2（平量) | 10.5 | 11 | 11.5 | 12 | 12.5 | 13.2 | -0.5/0 | 0/0 | -0.5/0 | 0/0 | 0/0 | -0.2/-0.2
领高 | 7 | 7 | 7 | 7 | 7 | 7 | 0/0 | 0/0 | 0/0 | 0/0 | 0/0 | 0/0
上领围 | 43 | 44 | 45 | 46 | 47 | 48.5 | 0/0 | 0/0 | 0/0 | 0/0 | 0/0 | 0/0
下领围 | 45 | 46 | 47 | 48 | 49 | 50.5 | 0/0 | 0/0 | 0/0 | 0/0 | 0/0 | 0/0
前侧袋口长 | 16 | 16 | 17 | 17 | 18.5 | 18.5 | 0/0 | 0/0 | 0/0 | 0/0 | 0/0 | 0/0
前侧袋拉链长 | 16.5 | 16.5 | 17.5 | 17.5 | 19 | 19 | 0/0 | 0/0 | 0/0 | 0/0 | 0/0 | 0/0
备注：
初期请洗测2-3件，有问题的另加测量数量。
[7 empty] | 验货时间：8/8 |  | 跟单QC:周苑 |  | 工厂负责人： | 刘娜娜

## 尾期2
QC出货报告书
订单类别 | 探路者 |  | 款号 | TACCAL92240 | 产品名称 | 女式抓绒服 |  | 生产工厂 | 青岛华和店集针织有限公司
订单数量 | 865 |  | 合同日期 | 2023-08-26 |  |  | 检验资料确认
色/号型数 | 1 | 6 | 交货形式 | 直发 |  |  | 面料第三方合格报告 |  | 有 | 无
验货次数 | 2 |  | 非直发 | 俄罗斯S | 天津库 | 俄罗斯K | 成品第三方合格报告 |  | 有 | 无
验货数量 | 80 |  | 入仓数量 |  | 865 |  | 中期检验报告 |  | 有 | 无
检验方式 | 全检 | 抽检 | 免检 | 复检 | 再复检 | 采购凭证编号：CGDD23041300005
中期检验重大改善项目 |  | 有 | 无 | 改善结果 | 已改善
全色耐洗水测试 |  | 有 | 无 | 洗后结果 | 无异常 | 洗水前后缩量正常
【附属资料确认】
洗水唛 | 正 | 误 |  | 印、绣花 | 正 | 误 |  | 装箱数量 | 正 | 误
合格证 | 正 | 误 |  | 缝纫用线 | 正 | 误 |  | 箱唛表示 | 正 | 误
吊牌 | 正 | 误 |  | 包装方式 | 正 | 误 |  | 纸箱规格 | 正 | 误
【检验时成品完成情况及检验明细】
①成品完成比例（%）：100%
②检验明细：
寂静紫:XS码1件 第33箱 S码4件 第288箱 M码20件 第295/296箱 L码27件 第316/318箱 XL码19件 第331/333箱 XXL码9件 第342箱
②规格异常情况 |  | 有 | 无
情况说明：
【问题点描述】
1.压痕1件。
2.合缝不齐1件。
3.线头1件。
【检验结果】
合格：（正常接收） |  |  | 不合格： |  | ①返工翻修 |  | ②让步接受 |  | ③拒绝接收
备注： | 请按照以上提出的问题点改正
检验部门 | 服装QC部门 |  | 检验人 | 孙晓丽 | 查验时间 | 2023-08-17 | 工厂负责人 |  | 刘娜娜

## 验货尺寸表2
QC规格测量表
款号 | TACCAL92240 |  | 产品代码： | 女式抓绒服 |  |  | 生产工厂 | 华和店集针织有限公司
部位名称 | 指示规格 FINAL SPEC | [5 empty] | 样品规格 SAMPLE SPEC
| XS | S | M | L | XL | XXL | XS | S | M | L | XL | XXL
| 155/80B | 155/84B | 160/88B | 160/92B | 165/96B | 170/100B | 155/80B | 155/84B | 160/88B | 160/92B | 165/96B | 170/100B
后中长 | 59.5 | 60.5 | 62.5 | 64.5 | 66.5 | 67.5 | 0 | -0.5/0 | 0/0 | -0.5/-0.5 | 0/0 | -1/0
前中拉链长 | 57 | 58 | 60 | 62 | 64 | 65 | 0 | 0/0 | 0/0 | 0/0 | 0/0 | 0/0
胸围 | 96 | 100 | 104 | 108 | 112 | 118 | +1 | +1/+1 | 0/+1 | 0/0 | +1/+1 | 0/0
摆围 | 100 | 104 | 108 | 112 | 117 | 123 | +1 | +1/+1 | +1/+1 | 0/0 | +1/+1 | +1/+1
肩宽 | 39 | 40 | 41 | 42 | 43 | 44.2 | 0 | -0.5/-0.5 | -0.5/0 | 0/0 | 0/0 | +0.8/0
肩点袖长 | 57.5 | 58 | 59 | 60 | 61 | 61.5 | 0 | 0/0 | 0/0 | +0.5/+0.5 | 0/0 | -0.5/-0.5
袖肥/2（参考） | 17.9 | 18.7 | 19.5 | 20.3 | 21.1 | 22.4 | 0 | +0.3/0 | -0.5/-0.5 | 0/0 | -0.5/0 | -0.4/-0.4
袖肘围/2 | 14.1 | 14.8 | 15.5 | 16.2 | 16.9 | 17.8 | 0 | 0/0 | 0/0 | -0.2/-0.2 | -0.5/0 | 0/0
袖口围/2（平量) | 10.5 | 11 | 11.5 | 12 | 12.5 | 13.2 | 0 | 0/0 | -0.5/0 | 0/0 | 0/0 | -0.2/-0.2
领高 | 7 | 7 | 7 | 7 | 7 | 7 | 0 | 0/0 | 0/0 | 0/0 | 0/0 | 0/0
上领围 | 43 | 44 | 45 | 46 | 47 | 48.5 | 0 | 0/0 | 0/0 | 0/0 | 0/0 | 0/0
下领围 | 45 | 46 | 47 | 48 | 49 | 50.5 | 0 | 0/0 | 0/0 | 0/0 | 0/0 | 0/0
前侧袋口长 | 16 | 16 | 17 | 17 | 18.5 | 18.5 | 0 | 0/0 | 0/0 | 0/0 | 0/0 | 0/0
前侧袋拉链长 | 16.5 | 16.5 | 17.5 | 17.5 | 19 | 19 | 0 | 0/0 | 0/0 | 0/0 | 0/0 | 0/0
备注：
初期请洗测2-3件，有问题的另加测量数量。
[7 empty] | 验货时间：8/17 |  | 跟单QC:周苑 |  | 工厂负责人： | 刘娜娜

## 尾期3
QC出货报告书
订单类别 | 探路者 |  | 款号 | TACCAL92240 | 产品名称 | 女式抓绒服 |  | 生产工厂 | 青岛华和店集针织有限公司
订单数量 | 1814 |  | 合同日期 | 2023-10-05 |  |  | 检验资料确认
色/号型数 | 2 | 6 | 交货形式 | 直发 |  |  | 面料第三方合格报告 |  | 有 | 无
验货次数 | 3 |  | 非直发 | 俄罗斯S | 天津库 | 俄罗斯K | 成品第三方合格报告 |  | 有 | 无
验货数量 | 125 |  | 入仓数量 |  | 1814 |  | 中期检验报告 |  | 有 | 无
检验方式 | 全检 | 抽检 | 免检 | 复检 | 再复检 | 采购凭证编号：CGDD23072700009
中期检验重大改善项目 |  | 有 | 无 | 改善结果 | 已改善
全色耐洗水测试 |  | 有 | 无 | 洗后结果 | 无异常 | 洗水前后缩量正常
【附属资料确认】
洗水唛 | 正 | 误 |  | 印、绣花 | 正 | 误 |  | 装箱数量 | 正 | 误
合格证 | 正 | 误 |  | 缝纫用线 | 正 | 误 |  | 箱唛表示 | 正 | 误
吊牌 | 正 | 误 |  | 包装方式 | 正 | 误 |  | 纸箱规格 | 正 | 误
【检验时成品完成情况及检验明细】
①成品完成比例（%）：100%
②检验明细：
寂静紫:XS码1件 第466箱 S码5件 第349箱 M码21件 第352/363箱 L码27件 第36/395箱 XL码20件 第403/411箱 XXL码10件 第423箱
极地白/原木色:XS码1件 第466箱 S码3件 第429箱 M码10件 第439箱 L码12件 第448箱 XL码10件 第460箱 XXL码5件 第461箱
②规格异常情况 |  | 有 | 无
情况说明：
【问题点描述】
1.袋口明线不匀1件。
2.领高低不一1件。
3.前拼接明线不齐1件。
4.前门明线宽窄不匀1件。
5.底边打弯1件。
【检验结果】
合格：（正常接收） |  |  | 不合格： |  | ①返工翻修 |  | ②让步接受 |  | ③拒绝接收
备注： | 请按照以上提出的问题点改正
检验部门 | 服装QC部门 |  | 检验人 | 孙晓丽 | 查验时间 | 2023-09-07 | 工厂负责人 |  | 刘娜娜

## 验货尺寸表3
QC规格测量表
款号 | TACCAL92240 |  | 产品代码： | 女式抓绒服 |  |  | 生产工厂 | 华和店集针织有限公司
部位名称 | 指示规格 FINAL SPEC | [5 empty] | 样品规格 SAMPLE SPEC
| XS | S | M | L | XL | XXL | XS | S | M | L | XL | XXL
| 155/80B | 155/84B | 160/88B | 160/92B | 165/96B | 170/100B | 155/80B | 155/84B | 160/88B | 160/92B | 165/96B | 170/100B
后中长 | 59.5 | 60.5 | 62.5 | 64.5 | 66.5 | 67.5 | 0/0 | 0/0 | 0/0 | 0/-0.5 | 0/0 | -1/-0.5
前中拉链长 | 57 | 58 | 60 | 62 | 64 | 65 | 0/0 | 0/0 | 0/0 | 0/0 | 0/0 | 0/0
胸围 | 96 | 100 | 104 | 108 | 112 | 118 | +1/0 | 0/0 | 0/+1 | 0/0 | +1/+1 | 0/0
摆围 | 100 | 104 | 108 | 112 | 117 | 123 | +1/0 | 0/+1 | 0/0 | 0/0 | +1/+1 | +1/+1
肩宽 | 39 | 40 | 41 | 42 | 43 | 44.2 | 0/0 | 0/+0.5 | 0/0 | 0/0 | 0/0 | +0.8/0
肩点袖长 | 57.5 | 58 | 59 | 60 | 61 | 61.5 | -0.5/0 | 0/0 | 0/0 | +0.5/0 | 0/0 | 0/-0.5
袖肥/2（参考） | 17.9 | 18.7 | 19.5 | 20.3 | 21.1 | 22.4 | 0/0 | 0/0 | 0/-0.5 | 0/0 | 0/0 | 0/0
袖肘围/2 | 14.1 | 14.8 | 15.5 | 16.2 | 16.9 | 17.8 | 0/0 | 0/0 | 0/0 | -0.2/-0.2 | -0.5/0 | 0/0
袖口围/2（平量) | 10.5 | 11 | 11.5 | 12 | 12.5 | 13.2 | +0.2/0 | 0/0 | -0.5/-0.2 | 0/0 | 0/0 | -0.2/-0.2
领高 | 7 | 7 | 7 | 7 | 7 | 7 | 0/0 | 0/0 | 0/0 | 0/0 | 0/0 | 0/0
上领围 | 43 | 44 | 45 | 46 | 47 | 48.5 | 0/0 | 0/0 | 0/0 | 0/0 | 0/0 | 0/0
下领围 | 45 | 46 | 47 | 48 | 49 | 50.5 | 0/0 | 0/0 | 0/0 | 0/0 | 0/0 | 0/0
前侧袋口长 | 16 | 16 | 17 | 17 | 18.5 | 18.5 | 0/0 | 0/0 | 0/0 | 0/0 | 0/0 | 0/0
前侧袋拉链长 | 16.5 | 16.5 | 17.5 | 17.5 | 19 | 19 | 0/0 | 0/0 | 0/0 | 0/0 | 0/0 | 0/0
备注：
初期请洗测2-3件，有问题的另加测量数量。
[7 empty] | 验货时间：9/7 |  | 跟单QC:周苑 |  | 工厂负责人： | 刘娜娜

## 1.面料验布
TOREAD-面料验布测试报告登记表
序号 | 缸号 | 面料布种编号 | 颜色 | 涉及到的款号 | 供应商 | 自检报告 | 匹头条实物样 | 疵点 | 接头 | 色污 | 白杠 | 折痕 | 合计数量 | 备注
[8 empty] | 数量 | 数量 | 数量 | 数量 | 数量
1 | 230328002 | FK07980 | 寂静紫 | TACCAL92240 |  | 有 | [6 empty] | 0 | YES
2 | 412006 | FK07980 | 寂静紫 | TACCAL92240 |  | 有 |  |  | 1 |  |  |  | 1 | YES
3 | 12005 | FK07980 | 寂静紫 | TACCAL92240 |  | 有 | [6 empty] | 0 | YES
4 | 0421002 | FK07980 | 寂静紫 | TACCAL92240 |  | 有 |  |  | 1 |  |  |  | 1 | YES
5 | 230328004 | FK07980 | 原木色 | TACCAL92240 |  | 有 |  |  |  |  | 1 |  | 1 | YES
6 | 230328005 | FK07980 | 极地白 | TACCAL92240 |  | 有 |  |  |  | 1 |  |  | 1 | YES
7 | 21001 | FK07980 | 极地白 | TACCAL92240 |  | 有 |  |  | 1 |  |  |  | 1 | YES
8 | 4006 | FK07980 | 赤茶色 | TACCAL92240 |  | 有 | [5 empty] | 1 | 1 | YES
制表时间：2023/7/21 | [8 empty] | 测试人签名：王莺莺
测试要求： 1、面料到厂第一时间做测试，根据面料的实际情况，可每缸抽取1-2卷过验布机。

## 2.面料缩率
TOREAD-面料缩率检测测试报告登记表
序号 | 供应商 | 缸号 | 面料布种编号 | 颜色 | 涉及到的款号 | 气缩 |  | 水缩 |  | 累计缩率 | 边中差，头尾差，实测结果 | 判定结果是否合格
[6 empty] | 径向百分比 | 纬向百分比 | 径向百分比 | 纬向百分比
1 |  | 230328002 | FK07980 | 寂静紫 | TACCAL92240 | 0.3% | 0.3% | 1.3% | 0% | 1.6%/0% | 无 | YES
2 |  | 412006 | FK07980 | 寂静紫 | TACCAL92240 | 0.3% | 0% | 0.5% | 0% | 0.8%/0% | 无 | YES
3 |  | 12005 | FK07980 | 寂静紫 | TACCAL92240 | 0.3% | 0% | 1% | 0.5% | 1.3%/0.5% | 无 | YES
4 |  | 0421002 | FK07980 | 寂静紫 | TACCAL92240 | 0.5% | 0% | 2% | 0% | 2.5%/0% | 无 | YES
5 |  | 230328004 | FK07980 | 原木色 | TACCAL92240 | 0.5% | 0% | 1.3% | 0% | 1.8%/0% | 无 | YES
6 |  | 230328005 | FK07980 | 极地白 | TACCAL92240 | 0.3% | 0% | 1.3% | 0% | 1.6%/0% | 无 | YES
7 |  | 21001 | FK07980 | 极地白 | TACCAL92240 | 0.5% | 0% | 1% | 0% | 1.5%/0% | 无 | YES
8 |  | 4006 | FK07980 | 赤茶色 | TACCAL92240 | 0.3% | 0% | 0.5% | 0% | 0.8%/0% | 无 | YES
制表时间：2023/7/21 | [6 empty] | 测试人签名：王莺莺
测试要求： 1、面料到厂第一时间做测试，根据面料的实际情况，可每缸抽取1-2卷测试。 2、取布样中间部位测试，测试大小：50cmX50cm。 3、先烫缩后水洗【同一块面料进行两种测试】。（烫缩：110°-120度；洗缩：30°40分钟洗缩） 4、常规面料醒料24小时，弹力面料必须放料时长达到48小时以上。 5、测试边中色差、头尾色差情况（缝制9宫格查看）。

## 3.面料互染
TOREAD-面辅料互染测试报告登记表
项目 | 供应商 | 缸号 | 面料布种编号 | 颜色 | 涉及到的款号 | 物料1 |  |  | 物料2 |  |  | 物料3 |  |  | 物料4 |  |  | 物料5 |  |  | 结果 | 备注
[6 empty] | 物料编号 | 品名 | 供应商 | 物料编号 | 品名 | 供应商 | 物料编号 | 品名 | 供应商 | 物料编号 | 品名 | 供应商 | 物料编号 | 品名 | 供应商
洗测3次 |  | 230328002 | FK07980 | 寂静紫 | TACCAL92240 | KE001112 | 侧袋拉链 | KE | ZD00203 | 间方格织带 | 嘉善天路达工贸有限公司 | [9 empty] | OK | YES
|  | 412006 |  |  |  | 物料6 |  |  | 物料7 |  |  | 物料8 |  |  | 物料9 |  |  | 物料10
|  | 12005 |  |  |  | 物料编号 | 品名 | 供应商 | 物料编号 | 品名 | 供应商 | 物料编号 | 品名 | 供应商 | 物料编号 | 品名 | 供应商 | 物料编号 | 品名 | 供应商
0421002
洗测3次 |  | 230328005 | FK07980 | 极地白 | TACCAL92240 | FK07980 | 肩部 | 泉州海天材料科技股份有限公司 | ZD00203 | 间方格织带 | 嘉善天路达工贸有限公司 | [9 empty] | OK | YES
|  | 21001 |  |  |  | 物料6 |  |  | 物料7 |  |  | 物料8 |  |  | 物料9 |  |  | 物料10
[6 empty] | 物料编号 | 品名 | 供应商 | 物料编号 | 品名 | 供应商 | 物料编号 | 品名 | 供应商 | 物料编号 | 品名 | 供应商 | 物料编号 | 品名 | 供应商
洗测3次 |  | 4006 | FK07980 | 赤茶色 | TACCAL92240 | ZD00203 | 间方格织带 | 嘉善天路达工贸有限公司 | [12 empty] | OK | YES
[6 empty] | 物料6 |  |  | 物料7 |  |  | 物料8 |  |  | 物料9 |  |  | 物料10
[6 empty] | 物料编号 | 品名 | 供应商 | 物料编号 | 品名 | 供应商 | 物料编号 | 品名 | 供应商 | 物料编号 | 品名 | 供应商 | 物料编号 | 品名 | 供应商
YES
[6 empty] | 物料6 |  |  | 物料7 |  |  | 物料8 |  |  | 物料9 |  |  | 物料10
[6 empty] | 物料编号 | 品名 | 供应商 | 物料编号 | 品名 | 供应商 | 物料编号 | 品名 | 供应商 | 物料编号 | 品名 | 供应商 | 物料编号 | 品名 | 供应商
制表时间：2023/7/21 | [8 empty] | 测试人签名:王莺莺
测试要求： 1、面辅料到厂第一时间做测试，根据面料的实际情况，每色每缸做。 2、水温40°洗水40分钟，机洗一个程序，洗水共计5次。

## 4.面料静水压
TOREAD-面料5点水压测试报告登记表
日期 | 缸号 | 面料布种编号 | 颜色 | 涉及到的款号 | 供应商 | 上午(时间） | 测试条件 | 下午（时间） | 测试条件 | 加班（时间） | 测试条件 | 结果 | 备注
YES
日期 | 批号 | 物料编号 | 颜色 | 涉及到的款号 | 供应商 | 上午(时间） | 测试条件 | 下午（时间） | 测试条件 | 加班（时间） | 测试条件 | 结果 | 备注
YES
日期 | 批号 | 物料编号 | 颜色 | 涉及到的款号 | 供应商 | 上午(时间） | 测试条件 | 下午（时间） | 测试条件 | 加班（时间） | 测试条件 | 结果 | 备注
YES
制表时间： | [7 empty] | 测试人签名：
测试要求： 1、面料到厂第一时间做测试，根据面料的实际情况，每色每缸抽取1-2卷测试。 2、成衣制作时每天、每款、每色、每号需做水压测试。

## 5.特殊工艺测试
TOREAD-特殊工艺测试报告登记表
项目 | 供应商 | 缸号 | 面料布种编号 | 颜色 | 涉及到的款号 | 使用部位 | 物料工艺1 | 物料工艺2 | 物料工艺3 | 结果 | 备注
洗测5次 |  | 230328002 | FK07980 | 寂静紫 | TACCAL92240 | 左前胸 | 自绣 |  |  |  | YES
洗测5次 |  | 412006 | FK07980 | 寂静紫 | TACCAL92240 | 左前胸 | 自绣 |  |  |  | YES
洗测5次 |  | 12005 | FK07980 | 寂静紫 | TACCAL92240 | 左前胸 | 自绣 |  |  |  | YES
洗测5次 |  | 0421002 | FK07980 | 寂静紫 | TACCAL92240 | 左前胸 | 自绣 |  |  |  | YES
洗测5次 |  | 230328005 | FK07980 | 极地白 | TACCAL92240 | 左前胸 | 自绣 |  |  |  | YES
洗测5次 |  | 21001 | FK07980 | 极地白 | TACCAL92240 | 左前胸 | 自绣 |  |  |  | YES
洗测5次 |  | 4006 | FK07980 | 赤茶色 | TACCAL92240 | 左前胸 | 自绣 |  |  |  | YES
制表时间：2023/7/21 | [6 empty] | 测试人签名：王莺莺
测试要求： 1、胶条、装饰胶膜、印花类、生粘、激光开孔类 2、每款上线前做测试。 3、水温40°洗水40分钟，机洗一个程序，洗水共计5次。

## 6.织带类缩率测试
TOREAD - 织带类缩率测试报告登记表
序号 | 供应商 | 物料编号 | 颜色 | 涉及到的款号 | 气烫缩 | 水缩 | 累计缩率 | 判定结果是否合格
[5 empty] | 经向百分比 | 径向百分比
1 | 上海锦湾实业有限公司 | BB00019 | 寂静紫 | TACCAL92240 | 3.1% | 3% | 6.1% | YES
2 | 上海锦湾实业有限公司 | BB00019 | 极地白 | TACCAL92240 | 3% | 3.8% | 6.8% | YES
3 | 上海锦湾实业有限公司 | BB00019 | 赤茶色 | TACCAL92240 | 3% | 4% | 7% | YES
制表时间：2023/7/21 |  |  |  |  | 测试人签名：王莺莺
测试要求： 1、织带及弹力织带、像根松紧、包边条等到厂后第一时间，做测试。