## AQL2.5验货
探路者尾期验货抽验标准
|  | AQL1.0 |  | AQL2.5 |  | AQL4.0
整批数量 | 抽验数量 | Ac | Re | Ac | Re | Ac | Re
≤90 | 13 | 0 | 1 | 0 | 1 | 1 | 2
91-150 | 20 | 0 | 1 | 1 | 2 | 2 | 3
151-280 | 32 | 0 | 1 | 2 | 3 | 3 | 4
281-500 | 50 | 1 | 2 | 3 | 4 | 5 | 6
501-1200 | 80 | 2 | 3 | 5 | 6 | 7 | 8
1201-3200 | 125 | 3 | 4 | 7 | 8 | 10 | 11
3201-10000 | 200 | 5 | 6 | 10 | 11 | 14 | 15
10001-35000 | 315 | 7 | 8 | 14 | 15 | 21 | 22
注：探路者验货按照AQL2.5验货标准实行

## 首期
TOREAD-首件（首批）检验报告书
订单类别 | 探路者 |  | 合同签订方 |  | 天光 |  | 生产工厂 | 东港柏林
订单基础信息 |  |  | 生产•出货进度 |  |  |  | 指示•确认资料
款号 | TAMMAM82024 |  | 合同交期 |  | 2023.11.30/12.26 |  | 产前确认样 |  | 有 | 无
品名 | 女式软壳长裤 |  | 上线日 |  | 2023.10.19 |  | 原辅材料卡 |  | 有 | 无
色/号型数 | 1 | 5 | 缝制预计完成日 |  | 2023.10.30 |  | 大货面料确认样 |  | 有 | 无
订单数量 | 2497 |  | 包装预计完成日 |  | 2023.11.4 |  | 印花、刺绣确认样 |  | 有 | 无
采购凭证号 | CGDD23101000091 |  | 预计发货时间 |  | 2023.11.25 |  | 洗唛、合格证指示资料 |  | 有 | 无
采购凭证号 | CGDD23101000092
确认资料缺失内容说明：
【工艺确认】
原材料 | 正 | 误 |  | 印、绣花 | 正 | 误 | 无此工艺 | 洗水唛 | 正 | 误
辅料使用 | 正 | 误 |  | 胶膜工艺 | 正 | 误 | 无此工艺 | 合格证 | 正 | 误
制作工艺 | 正 | 误 |  | 压胶水压 | OK | NG | 无此工艺 | 缝纫用线 | 正 | 误
补充事项：
【面料品质确认】
物性检测 | OK | NG |  | 面料颜色 | OK | NG |  | 互染测试 | OK | NG
外观查验 | OK | NG |  | 面料缸差 | OK | NG |  | 水洗缩率 | OK | NG
问题描述：
【裁剪完成情况】
①裁剪完成比例（%）：
号型 颜色 | XXS | XS | S | M | L | XL | XXL | XXXL | XXXXL | 未裁齐原因
黑色 |  |  | 100% | 100% | 100% | 100% | 100%
【成品检查明细】★颜色、数量需要写清楚
黑色M#5件
【规格确认】
①规格测量明细以插入附件形式列明，并注明洗前洗后规格
②规格异常情况 |  | 有 | 无 | 备注：
【问题点与指导项目】 ★的问题应添加照片说明（包括成品及半成品检查）
1.后兜明线弧度不一致
2.后兜里侧缝份外漏
以上问题请及时改正。
【耐洗水确认】
粘衬 | OK | NG | 无此工艺 | 胶膜 | OK | NG | 无此工艺 | 扭曲 | OK | NG
印、绣花 | OK | NG | 无此工艺 | 压胶水压 | OK | NG | 无此工艺 | 水洗缩率 | OK | NG
补充事项：
【重大改善说明及整改复核时间】
检验部门 | 服装品控部 |  | 检验担当 |  | 查验时间 |  | 工厂负责人
【整改结果】
检验部门 | 服装品控部 |  | 检验担当 | 周苑 | 复核时间 | 2023.10.25 | 工厂负责人 |  | 张爱萍

## 首期洗水尺寸表
QC规格测量表
款号 | TAMMAM82024 |  | 品名 | 女式软壳长裤 |  |  | 生产工厂 | 东港柏林
部位名称 | 指示规格 FINAL SPEC | [5 empty] | 样品规格 SAMPLE SPEC
| XS | S | M | L | XL | XXL | 黑色M1 | 黑色M2
| 150/70B | 155/74B | 160/78B | 165/82B | 170/86B | 175/90B | 洗前/洗后 | 洗前/洗后
裤外侧长（参考值） | 95.8 | 97.9 | 100 | 102.1 | 104.2 | 106.3 | -0.5/-1.5 | -1/-2
腰围 平量 | 66 | 70 | 74 | 78 | 83 | 89 | 0/0 | +0.5/0
臀围 | 90.8 | 94.4 | 98 | 102 | 106 | 110 | 0/0 | -0.5/-0.5
腿围/2 | 27.7 | 28.85 | 30 | 31.3 | 32.6 | 33.9 | +0.5/+0.5 | 0/0
膝围/2 | 18.6 | 19.3 | 20 | 20.7 | 21.4 | 22.3 | +0.5/+0.5 | 0/0
脚口/2 | 15 | 15.5 | 16 | 16.5 | 17 | 17.7 | 0/0 | +0.2/+0.2
总裆长（含腰） | 62.9 | 64.5 | 66 | 67.7 | 69.5 | 71.2 | -0.5/-1 | 0/-0.5
备注：
初期请洗测2-3件，有问题的另加测量数量。
[7 empty] | 验货时间：2023.10.26 |  | 跟单QC:周苑 | 工厂负责人： | 张爱萍

## 中期
TOREAD-QC中期检验报告书
订单类别 | 探路者 |  | 合同签订方 |  | 天光 |  | 生产工厂 | 东港柏林
订单基础信息 |  |  | 生产•出货进度 |  |  |  | 指示•确认资料
款号 | TAMMAM82024 |  | 合同交期 |  | 2023.11.30/12.26 |  | 首件检验报告 |  | 有 | 无
品名 | 女式软壳长裤 |  | 裁剪完成数量 |  | 2497 |  | 首件检验未尽事项 |  | 有 | 无
色/号型数 | 1 | 5 | 缝制完成数量 |  | 1500 |  | 首件检验未尽事项内容
订单数量 | 2497 |  | 包装完成数量 |  | 1200
采购凭证号 | CGDD23101000091 |  | 预计发货时间 |  | 2023.11.22
采购凭证号 | CGDD23101000092
【附属资料确认】
原材料 | 正 | 误 |  | 洗水唛 | 正 | 误 |  | 印、绣花 | 正 | 误
辅料使用 | 正 | 误 |  | 合格证 | 正 | 误 |  | 缝纫用线 | 正 | 误
备注：
【检验明细】：检验明细（要求齐色、齐号至少10件检查）
黑色齐码各3件
【耐水洗测试】：耐洗水测试明细（要求齐色、齐号）
黑色齐码
【规格确认】
①规格测量明细以插入附件形式列明，并注明洗前洗后规格
②规格异常情况 |  | 有 | 无
说明：
【耐洗水确认】
粘衬 | OK | NG | 无此工艺 | 胶膜 | OK | NG | 无此工艺 | 扭曲 | OK | NG
印、绣花 | OK | NG | 无此工艺 | 压胶水压 | OK | NG | 无此工艺 | 水洗缩率 | OK | NG
补充事项：
【问题点与指导项目】 ★的问题应添加照片说明
1.压腰断线
2.腰头不等高
以上问题请及时改正。
【整改的严重缺陷及整改复核时间】
备注：
检验部门 | 服装品控部 |  | 检验担当 |  | 查验时间 |  | 工厂负责人
【整改结果】
检验部门 | 服装品控部 |  | 检验担当 | 周苑 | 查验时间 | 2023.10.28 | 工厂负责人 |  | 张爱萍

## 中期洗水尺寸表
QC规格测量表
款号 | TAMMAM82024 |  | 品名 | 女式软壳长裤 |  |  | 生产工厂 | 东港柏林
部位名称 | 指示规格 FINAL SPEC | [5 empty] | 样品规格 SAMPLE SPEC
| XS | S | M | L | XL | XXL | S | M | L | XL | XXL
| 150/70B | 155/74B | 160/78B | 165/82B | 170/86B | 175/90B | 洗前/洗后 | 洗前/洗后 | 洗前/洗后 | 洗前/洗后 | 洗前/洗后
裤外侧长（参考值） | 95.8 | 97.9 | 100 | 102.1 | 104.2 | 106.3 | -0.5/-1.5 | -1/-2 | +1/0 | +0.8/0 | 0/-1
腰围 平量 | 66 | 70 | 74 | 78 | 83 | 89 | 0/0 | +0.5/0 | 0/0 | +1/0 | 0/-1
臀围 | 90.8 | 94.4 | 98 | 102 | 106 | 110 | 0/0 | -0.5/-0.5 | 0/0 | +1/+1 | 0/0
腿围/2 | 27.7 | 28.85 | 30 | 31.3 | 32.6 | 33.9 | +0.5/+0.5 | 0/0 | +0.2/0 | 0/0 | -0.3/-0.5
膝围/2 | 18.6 | 19.3 | 20 | 20.7 | 21.4 | 22.3 | +0.5/+0.5 | 0/0 | +0.3/0 | 0/0 | -0.2/-0.2
脚口/2 | 15 | 15.5 | 16 | 16.5 | 17 | 17.7 | 0/0 | +0.2/+0.2 | 0/0 | 0/0 | 0/0
总裆长（含腰） | 62.9 | 64.5 | 66 | 67.7 | 69.5 | 71.2 | -0.5/-1 | 0/-0.5 | +0.4/0 | -0.3/-0.6 | -0.5/-1
备注：
初期请洗测2-3件，有问题的另加测量数量。
[7 empty] | 验货时间：2023.10.29 |  | 跟单QC:周苑 |  | 工厂负责人： | 张爱萍

## 尾期
QC出货报告书
订单类别 | 探路者 |  | 款号 | TAMMAM82024 | 产品名称 | 女式软壳长裤 |  | 生产工厂 | 东港柏林
订单数量 | 2497 |  | 合同日期 | 2023.11.30/12.26 |  |  | 检验资料确认
色/号型数 | 1 | 5 | 交货形式 |  |  |  | 面料第三方合格报告 |  | 有 | 无
验货次数 | 1 |  | 非直发 | 苏州库 | 天津库 | 直发 | 成品第三方合格报告 |  | 有 | 无
验货数量 | 90 | [5 empty] | 中期检验报告 |  | 有 | 无
采购凭证号 | CGDD23101000091 |  | 入仓数量 |  | 1742
采购凭证号 | CGDD23101000092 |  | 入仓数量 |  | 761
检验方式 | 全检 | 抽检 | 免检 | 复检 | 再复检
中期检验重大改善项目 |  | 有 | 无 | 改善结果 | 已改善
全色耐洗水测试 |  | 有 | 无 | 洗后结果 | 无异常 | 洗水前后缩量正常
【附属资料确认】
洗水唛 | 正 | 误 |  | 印、绣花 | 正 | 误 |  | 装箱数量 | 正 | 误
合格证 | 正 | 误 |  | 缝纫用线 | 正 | 误 |  | 箱唛表示 | 正 | 误
吊牌 | 正 | 误 |  | 包装方式 | 正 | 误 |  | 纸箱规格 | 正 | 误
【检验时成品完成情况及检验明细】
①成品完成比例（%）：95%
②检验明细：黑色：4、16、26、41、58、67、84、92、101
共抽验9箱，每箱10件，合计：90件
②规格异常情况 |  | 有 | 无
情况说明：
【问题点描述】
1.少量脏污、线头
2.脚口烫痕不一致1件
3.压痕1件
【检验结果】
合格：（正常接收） |  |  | 不合格： |  | ①返工翻修 |  | ②让步接受 |  | ③拒绝接收
备注： | 请按照以上提出的问题点改正
此订单2497件，分两批出货，第一期出货1742件，第二期出货761件，按照AQL2.5的抽验要求，抽验90件，不良数量2件，在允许范围内，可以出货
检验部门 | 服装QC部门 |  | 检验人 | 周苑 | 查验时间 | 2023.11.9 | 工厂负责人 |  | 张爱萍

## 验货尺寸表
QC规格测量表
款号 | TAMMAM82024 |  | 品名 | 女式软壳长裤 |  |  | 生产工厂 | 东港柏林
部位名称 | 指示规格 FINAL SPEC | [5 empty] | 样品规格 SAMPLE SPEC
| XS | S | M | L | XL | XXL | S | M | L | XL | XXL
| 150/70B | 155/74B | 160/78B | 165/82B | 170/86B | 175/90B | 黑色 | 黑色 | 黑色 | 黑色 | 黑色
裤外侧长（参考值） | 95.8 | 97.9 | 100 | 102.1 | 104.2 | 106.3 | -0.50 | -0.5-1 | +1.2+1 | +0.8+1 | 0+0.5
腰围 平量 | 66 | 70 | 74 | 78 | 83 | 89 | +1+1.5 | 0+0.6 | 0+0.6 | +1.5+1 | 0+1
臀围 | 90.8 | 94.4 | 98 | 102 | 106 | 110 | +1.6+0 | 0+0.5 | 00 | +10 | 00
腿围/2 | 27.7 | 28.85 | 30 | 31.3 | 32.6 | 33.9 | +0.40 | +0.20 | +0.20 | 00 | -0.30
膝围/2 | 18.6 | 19.3 | 20 | 20.7 | 21.4 | 22.3 | +0.20 | 00 | +0.30 | 00 | -0.20
脚口/2 | 15 | 15.5 | 16 | 16.5 | 17 | 17.7 | +0.2+0.3 | 00 | 00 | 00 | 00
总裆长（含腰） | 62.9 | 64.5 | 66 | 67.7 | 69.5 | 71.2 | 0-0.2 | +0.20 | +0.40 | -0.30 | -0.5-0.4
备注：
初期请洗测2-3件，有问题的另加测量数量。
[7 empty] | 验货时间：2023.11.9 |  | 跟单QC:周苑 |  | 工厂负责人： | 张爱萍

## 1.面料验布
TOREAD-面料验布测试报告登记表
序号 | 缸号 | 面料布种编号 | 颜色 | 涉及到的款号 | 供应商 | 自检报告 | 匹头条实物样 | 疵点 | 断纱 | 色点 | 色杠 | 折痕 | 合计数量 | 备注
[8 empty] | 数量 | 数量 | 数量 | 数量 | 数量
1 | 3-133 | FW07692 | 炭灰 | TAMMAM81023/82024 | 嘉兴正麒 |  |  | 6 |  | 2 | 有 | 4
2 | 3-131 | [6 empty] | 1 | 3 |  | 有 | 3
3 | 1-140 |  | 黑色 |  |  |  |  | 1 | 2 | 1 | 有
4 | 3-113 | [7 empty] | 2 |  | 有 | 6
5 | 1-127 | [6 empty] | 10 | 1 | 2 | 有 | 4
制表时间： | [8 empty] | 测试人签名：
测试要求： 1、面料到厂第一时间做测试，根据面料的实际情况，可每缸抽取1-2卷过验布机。
注：1.面料接头多有段差和色差
2.面料有沾污和白色点
3.面料有断纱情况
4.面料有死褶！另卷里面料有纸管形成的压痕，暂时不知是否可以熨烫好。
5.面料放置48小时后看回缩情况再报

## 2.面料缩率
TOREAD-面料缩率检测测试报告登记表
序号 | 供应商 | 缸号 | 面料布种编号 | 颜色 | 涉及到的款号 | 气缩 |  | 水缩 |  | 累计缩率 | 边中差，头尾差，实测结果 | 判定结果是否合格
[6 empty] | 径向百分比 | 纬向百分比 | 径向百分比 | 纬向百分比
1 | 嘉兴正麒 | 1-140 |  | 黑色 | 81023/82024 | 2 | 1 | 3 | 1
2 | 嘉兴正麒 | 2-127 |  | 黑色 | 81023/82024 | 2 | 1 | 3 | 1
3 | 嘉兴正麒 | 0101-6115-120 |  | 黑色 | 81023/82024 | 2 | 1 | 3 | 1
4 | 嘉兴正麒 | 0101-6115-139 |  | 黑色 | 81023/82024 | 2 | 1 | 3 | 1
5 | 嘉兴正麒 | 4403-6113-78 |  | 黑色 | 81023/82024 | 2 | 1 | 3 | 1
6 | 嘉兴正麒 | 4403-6037-144 |  | 黑色 | 81023/82024 | 2 | 1 | 3 | 1
7 | 嘉兴正麒 |  |  |  | 91247/91313
8 | 嘉兴正麒 |  |  |  | 91247/91314 |  | 测试人签名：
9 | 嘉兴正麒
10 | 嘉兴正麒 |  |  |  | 91247/91316
7 | 嘉兴正麒 | 1-131 |  | 灰色 | 81023 | 2 | 1 | 3 | 1
8 | 嘉兴正麒 | 2-143 |  | 灰色 | 81023 | 2 | 1 | 3 | 1
9 | 嘉兴正麒 | 3-133 |  | 灰色 | 81023 | 2 | 1 | 3 | 1

## 3.面料互染
TOREAD-面辅料互染测试报告登记表
项目 | 供应商 | 缸号 | 面料布种编号 | 颜色 | 涉及到的款号 | 物料1 |  |  | 物料2 |  |  | 物料3 |  |  | 物料4 |  |  | 物料5 |  |  | 结果 | 备注
[6 empty] | 物料编号 | 品名 | 供应商 | 物料编号 | 品名 | 供应商 | 物料编号 | 品名 | 供应商 | 物料编号 | 品名 | 供应商 | 物料编号 | 品名 | 供应商
洗测1次
[6 empty] | 物料6 |  |  | 物料7 |  |  | 物料8 |  |  | 物料9 |  |  | 物料10
[6 empty] | 物料编号 | 品名 | 供应商 | 物料编号 | 品名 | 供应商 | 物料编号 | 品名 | 供应商 | 物料编号 | 品名 | 供应商 | 物料编号 | 品名 | 供应商
洗测2次
洗测3次
洗测4次
洗测5次
制表时间： | [8 empty] | 测试人签名：
测试要求： 1、面辅料到厂第一时间做测试，根据面料的实际情况，每色每缸做。 2、水温40°洗水40分钟，机洗一个程序，洗水共计5次。

## 4.面料静水压
TOREAD-面料5点水压测试报告登记表
日期 | 缸号 | 面料布种编号 | 颜色 | 涉及到的款号 | 供应商 | 上午(时间） | 测试条件 | 下午（时间） | 测试条件 | 加班（时间） | 测试条件 | 结果 | 备注
日期 | 批号 | 物料编号 | 颜色 | 涉及到的款号 | 供应商 | 上午(时间） | 测试条件 | 下午（时间） | 测试条件 | 加班（时间） | 测试条件 | 结果 | 备注
制表时间： | [7 empty] | 测试人签名：
测试要求： 1、面料到厂第一时间做测试，根据面料的实际情况，每色每缸抽取1-2卷测试。 2、成衣制作时每天、每款、每色、每号需做水压测试。

## 5.特殊工艺测试
TOREAD-特殊工艺测试报告登记表
项目 | 供应商 | 缸号 | 面料布种编号 | 颜色 | 涉及到的款号 | 使用部位 | 物料工艺1 | 物料工艺2 | 物料工艺3 | 结果 | 备注
洗测1次 |  | C-17-20-79.5 |  | 灰色 | 91247 | 左前片 |  |  |  | OK
洗测2次 |  | D-13-8-79 |  | 灰色 | 91305 | 右后翘 |  |  |  | OK
洗测3次 |  | E-23-8-79.5 |  | 黑色 | 91247 | 左前片 |  |  |  | OK
洗测4次 |  | E-23-15-88.5 |  | 黑色 | 91305 | 右后翘 |  |  |  | OK
洗测5次
制表时间： | [6 empty] | 测试人签名：
测试要求： 1、胶条、装饰胶膜、印花类、生粘、激光开孔类 2、每款上线前做测试。 3、水温40°洗水40分钟，机洗一个程序，洗水共计5次。

## 6.织带类缩率测试
TOREAD - 织带类缩率测试报告登记表
序号 | 供应商 | 物料编号 | 颜色 | 涉及到的款号 | 气烫缩 | 水缩 | 累计缩率 | 判定结果是否合格
[5 empty] | 经向百分比 | 径向百分比
制表时间： |  |  |  |  | 测试人签名：
测试要求： 1、织带及弹力织带、像根松紧、包边条等到厂后第一时间，做测试。