## 首期
TOREAD-首件（首批）检验报告书
订单类别 | 探路者 |  | 合同签订方 |  | 天光 |  | 生产工厂 | 东港柏林
订单基础信息 |  |  | 生产•出货进度 |  |  |  | 指示•确认资料
款号 | TAMMAM82236 |  | 合同交期 |  | 2023.11.25/12.31 |  | 产前确认样 |  | 有 | 无
品名 | 女式徒步长裤 |  | 上线日 |  | 2023.10.21 |  | 原辅材料卡 |  | 有 | 无
色/号型数 | 2 | 7 | 缝制预计完成日 |  | 2023.11.29 |  | 大货面料确认样 |  | 有 | 无
订单数量 | 13337 |  | 包装预计完成日 |  | 2023.12.2 |  | 印花、刺绣确认样 |  | 有 | 无
采购凭证号 | CGDD23101000085 |  | 预计发货时间 |  | 2023.11.22 |  | 洗唛、合格证指示资料 |  | 有 | 无
采购凭证号 | CGDD23101000087
确认资料缺失内容说明：
【工艺确认】
原材料 | 正 | 误 |  | 印、绣花 | 正 | 误 | 无此工艺 | 洗水唛 | 正 | 误
辅料使用 | 正 | 误 |  | 胶膜工艺 | 正 | 误 | 无此工艺 | 合格证 | 正 | 误
制作工艺 | 正 | 误 |  | 压胶水压 | OK | NG | 无此工艺 | 缝纫用线 | 正 | 误
补充事项：
【面料品质确认】
物性检测 | OK | NG |  | 面料颜色 | OK | NG |  | 互染测试 | OK | NG
外观查验 | OK | NG |  | 面料缸差 | OK | NG |  | 水洗缩率 | OK | NG
问题描述：
【裁剪完成情况】
①裁剪完成比例（%）：
号型 颜色 | XXS | XS | S | M | L | XL | XXL | XXXL | XXXXL | 未裁齐原因
黑色 |  | 100% | 100% | 50% | 50% | 50% | 100% | 100% |  | 陆续裁剪
地茶色 |  | 100% | 100% | 50% | 50% | 50% | 100% |  |  | 陆续裁剪
【成品检查明细】★颜色、数量需要写清楚
黑色M#5件
【规格确认】
①规格测量明细以插入附件形式列明，并注明洗前洗后规格
②规格异常情况 |  | 有 | 无 | 备注：
【问题点与指导项目】 ★的问题应添加照片说明（包括成品及半成品检查）
无
以上问题请及时改正。
【耐洗水确认】
粘衬 | OK | NG | 无此工艺 | 胶膜 | OK | NG | 无此工艺 | 扭曲 | OK | NG
印、绣花 | OK | NG | 无此工艺 | 压胶水压 | OK | NG | 无此工艺 | 水洗缩率 | OK | NG
补充事项：
【重大改善说明及整改复核时间】
检验部门 | 服装品控部 |  | 检验担当 |  | 查验时间 |  | 工厂负责人
【整改结果】
检验部门 | 服装品控部 |  | 检验担当 | 周苑 | 复核时间 | 2023.10.25 | 工厂负责人 |  | 张爱萍

## 首期洗水尺寸表
款号 | TAMMAM82236 |  | 品名 | 女式徒步长裤 |  |  | 生产工厂 | 东港柏林
部位名称 | 指示规格 FINAL SPEC | [5 empty] | 样品规格 SAMPLE SPEC
| S | M | L | XL | XXL | XXXL | 黑色M1 | 黑色M2
| 155/74B | 160/78B | 165/82B | 170/86B | 175/90B | 180/94B | 洗前/洗后 | 洗前/洗后
裤外侧长（参考值） | 98.1 | 100 | 101.9 | 103.8 | 105.7 | 107.6 | +0.5/0 | 0/-0.5
腰围 平量 | 70 | 74 | 78 | 83 | 89 | 95 | 0/0 | 0/-1
臀围 | 93.4 | 97 | 101 | 105 | 109 | 113 | +1/+1 | 0/0
腿围/2 | 28.35 | 29.5 | 30.8 | 32.1 | 33.4 | 34.7 | +0.5/+0.5 | 0/0
膝围/2 | 20.8 | 21.5 | 22.2 | 22.9 | 23.8 | 24.7 | 0/0 | 0/0
脚口/2 | 17.5 | 18 | 18.5 | 19 | 19.7 | 20.4 | 0/0 | 0/0
前裆长 含腰 | 26.9 | 27.5 | 28.1 | 28.8 | 29.4 | 30.1 | +0.2/0 | +0.3/0
后裆长 含腰 | 37.1 | 38 | 39.1 | 40.2 | 41.3 | 42.4 | +0.5/+0.2 | +0.2/0
备注：
初期请洗测2-3件，有问题的另加测量数量。
[7 empty] | 验货时间：2023.10.26 |  | 跟单QC:周苑 | 工厂负责人：张爱萍

## 中期
TOREAD-QC中期检验报告书
订单类别 | 探路者 |  | 合同签订方 |  | 天光 |  | 生产工厂 | 东港柏林
订单基础信息 |  |  | 生产•出货进度 |  |  |  | 指示•确认资料
款号 | TAMMAM82236 |  | 合同交期 |  | 2023.11.25/12.31 |  | 首件检验报告 |  | 有 | 无
品名 | 女式徒步长裤 |  | 裁剪完成数量 |  | 8000 |  | 首件检验未尽事项 |  | 有 | 无
色/号型数 | 2 | 7 | 缝制完成数量 |  | 5000 |  | 首件检验未尽事项内容
订单数量 | 13337 |  | 包装完成数量 |  | 4000
采购凭证号 | CGDD23101000085 |  | 预计发货时间 |  | 2023.11.22
采购凭证号 | CGDD23101000087
【附属资料确认】
原材料 | 正 | 误 |  | 洗水唛 | 正 | 误 |  | 印、绣花 | 正 | 误
辅料使用 | 正 | 误 |  | 合格证 | 正 | 误 |  | 缝纫用线 | 正 | 误
备注：
【检验明细】：检验明细（要求齐色、齐号至少10件检查）
黑色：M#、L#、XXL#、XXXL#
地茶色：S#、XL#
【耐水洗测试】：耐洗水测试明细（要求齐色、齐号）
【规格确认】
①规格测量明细以插入附件形式列明，并注明洗前洗后规格
②规格异常情况 |  | 有 | 无
说明：
【耐洗水确认】
粘衬 | OK | NG | 无此工艺 | 胶膜 | OK | NG | 无此工艺 | 扭曲 | OK | NG
印、绣花 | OK | NG | 无此工艺 | 压胶水压 | OK | NG | 无此工艺 | 水洗缩率 | OK | NG
补充事项：
【问题点与指导项目】 ★的问题应添加照片说明
无
以上问题请及时改正。
【整改的严重缺陷及整改复核时间】
备注：
检验部门 | 服装品控部 |  | 检验担当 |  | 查验时间 |  | 工厂负责人
【整改结果】
检验部门 | 服装品控部 |  | 检验担当 | 周苑 | 查验时间 | 2023.11.12 | 工厂负责人 |  | 张爱萍

## 中期验货尺寸表
款号 | TAMMAM82236 |  | 品名 | 女式徒步长裤 |  |  | 生产工厂 | 东港柏林
部位名称 | 指示规格 FINAL SPEC | [5 empty] | 样品规格 SAMPLE SPEC
| S | M | L | XL | XXL | XXXL | S | M | L | XL | XXL | XXXL
| 155/74B | 160/78B | 165/82B | 170/86B | 175/90B | 180/94B | 地茶色 | 黑色 | 黑色 | 地茶色 | 黑色 | 黑色
裤外侧长（参考值） | 98.1 | 100 | 101.9 | 103.8 | 105.7 | 107.6 | +0.50 | -0.8-1 | +0.6+1 | +1+0.8 | 0+1.5 | 00
腰围 平量 | 70 | 74 | 78 | 83 | 89 | 95 | 00 | 00 | -1-0.4 | 0+0.6 | +1+1 | +0.60
臀围 | 93.4 | 97 | 101 | 105 | 109 | 113 | +0.6+0.5 | 0+1 | 00 | 0+1 | +1+1.2 | +0.40
腿围/2 | 28.35 | 29.5 | 30.8 | 32.1 | 33.4 | 34.7 | 00 | 00 | +0.20 | 00 | 0+0.3 | 0+0.2
膝围/2 | 20.8 | 21.5 | 22.2 | 22.9 | 23.8 | 24.7 | +0.20 | +0.3+0.2 | 0+0.2 | 00 | +0.4+0.3 | 0+0.2
脚口/2 | 17.5 | 18 | 18.5 | 19 | 19.7 | 20.4 | +0.7+0.4 | +0.20 | +0.5+0.4 | +0.30 | +0.3+0.2 | +0.3+0.4
前裆长 含腰 | 26.9 | 27.5 | 28.1 | 28.8 | 29.4 | 30.1 | +0.3+0.2 | +0.6+0.6 | +0.4+0.3 | +0.20 | 00 | 0+0.3
后裆长 含腰 | 37.1 | 38 | 39.1 | 40.2 | 41.3 | 42.4 | +0.40 | 00 | +0.6+0.5 | +0.3+0.4 | 0+0.2 | +0.5+0.6
备注：
初期请洗测2-3件，有问题的另加测量数量。
[7 empty] | 验货时间：2023.11.12 |  | 跟单QC:周苑 |  | 工厂负责人：张爱萍

## 尾期俄罗斯S1+2
QC出货报告书
订单类别 | 探路者 |  | 款号 | TAMMAM82236 | 产品名称 | 女式徒步长裤 |  | 生产工厂 | 东港柏林
订单数量 | 13337 |  | 合同日期 | 2023.11.25/12.31 |  |  | 检验资料确认
色/号型数 | 2 | 7 | 交货形式 |  |  |  | 面料第三方合格报告 |  | 有 | 无
验货次数 | 1 |  | 非直发 | 苏州库 | 天津库 | 俄罗斯S | 成品第三方合格报告 |  | 有 | 无
验货数量 | 70 | [5 empty] | 中期检验报告 |  | 有 | 无
采购凭证号 | CGDD23101000085 |  | 入仓数量 |  |  | 855
采购凭证号 | CGDD23101000087 |  | 入仓数量 |  |  | 25
检验方式 | 全检 | 抽检 | 免检 | 复检 | 再复检
中期检验重大改善项目 |  | 有 | 无 | 改善结果 | 已改善
全色耐洗水测试 |  | 有 | 无 | 洗后结果 | 无异常 | 洗水前后缩量正常
【附属资料确认】
洗水唛 | 正 | 误 |  | 印、绣花 | 正 | 误 |  | 装箱数量 | 正 | 误
合格证 | 正 | 误 |  | 缝纫用线 | 正 | 误 |  | 箱唛表示 | 正 | 误
吊牌 | 正 | 误 |  | 包装方式 | 正 | 误 |  | 纸箱规格 | 正 | 误
【检验时成品完成情况及检验明细】
②检验明细：地茶色：38#
黑色：34、6、13、29、21、32、
共抽验7箱，每箱10件，合计:70件
②规格异常情况 |  | 有 | 无
情况说明：
【问题点描述】
有少量轻微线毛、脏污
【检验结果】
合格：（正常接收） |  |  | 不合格： |  | ①返工翻修 |  | ②让步接受 |  | ③拒绝接收
备注： | 请按照以上提出的问题点改正
此订单13337件，分四次出货，此次出货俄罗斯S第一期855件，第二期25件，按照AQL2.5的抽验要求，抽验70件，无不良，可以出货
检验部门 | 服装QC部门 |  | 检验人 | 周苑 | 查验时间 | 2023.11.17 | 工厂负责人 |  | 张爱萍

## 尾期验货尺寸表
款号 | TAMMAM82236 |  | 品名 | 女式徒步长裤 |  |  | 生产工厂 | 东港柏林
部位名称 | 指示规格 FINAL SPEC | [5 empty] | 样品规格 SAMPLE SPEC
| S | M | L | XL | XXL | XXXL | S | M | L | XL | XXL | XXXL
| 155/74B | 160/78B | 165/82B | 170/86B | 175/90B | 180/94B | 地茶色 | 黑色 | 黑色 | 地茶色 | 黑色 | 黑色
裤外侧长（参考值） | 98.1 | 100 | 101.9 | 103.8 | 105.7 | 107.6 | +0.50 | -0.8-1 | +0.6+1 | +1+0.8 | 0+1.5 | 00
腰围 平量 | 70 | 74 | 78 | 83 | 89 | 95 | 00 | 00 | -1-0.4 | 0+0.6 | +1+1 | +0.60
臀围 | 93.4 | 97 | 101 | 105 | 109 | 113 | +0.6+0.5 | 0+1 | 00 | 0+1 | +1+1.2 | +0.40
腿围/2 | 28.35 | 29.5 | 30.8 | 32.1 | 33.4 | 34.7 | 00 | 00 | +0.20 | 00 | 0+0.3 | 0+0.2
膝围/2 | 20.8 | 21.5 | 22.2 | 22.9 | 23.8 | 24.7 | +0.20 | +0.3+0.2 | 0+0.2 | 00 | +0.4+0.3 | 0+0.2
脚口/2 | 17.5 | 18 | 18.5 | 19 | 19.7 | 20.4 | +0.7+0.4 | +0.20 | +0.5+0.4 | +0.30 | +0.3+0.2 | +0.3+0.4
前裆长 含腰 | 26.9 | 27.5 | 28.1 | 28.8 | 29.4 | 30.1 | +0.3+0.2 | +0.6+0.6 | +0.4+0.3 | +0.20 | 00 | 0+0.3
后裆长 含腰 | 37.1 | 38 | 39.1 | 40.2 | 41.3 | 42.4 | +0.40 | 00 | +0.6+0.5 | +0.3+0.4 | 0+0.2 | +0.5+0.6
备注：
初期请洗测2-3件，有问题的另加测量数量。
[7 empty] | 验货时间：2023.11.17 |  | 跟单QC:周苑 |  | 工厂负责人：张爱萍

## 1.面料验布
TOREAD-面料验布测试报告登记表
序号 | 缸号 | 面料布种编号 | 颜色 | 涉及到的款号 | 供应商 | 自检报告 | 匹头条实物样 | 疵点 | 断纱 | 色点 | 色杠 | 折痕 | 合计数量 | 备注
[8 empty] | 数量 | 数量 | 数量 | 数量 | 数量
1 | 3-A-113.2 | FW09610 | 黑色 | 82236/81237 | 鲁联 |  |  |  |  | 2 | 1
2 | 3-A-75.4 | [6 empty] | 2
3 | 2-B-115.3 |  | 地茶色 | [7 empty] | 1
4 | 2-C-82.4
5 | 2-C-128.9 | [6 empty] | 2 |  | 1 |  | 3
制表时间： | [8 empty] | 测试人签名：
测试要求： 1、面料到厂第一时间做测试，根据面料的实际情况，可每缸抽取1-2卷过验布机。
备注：面料边紧，有死褶.有薄有厚
地茶色有段差

## 2.面料缩率
TOREAD-面料缩率检测测试报告登记表
序号 | 供应商 | 缸号 | 面料布种编号 | 颜色 | 涉及到的款号 | 气缩 |  | 水缩 |  | 累计缩率 | 边中差，头尾差，实测结果 | 判定结果是否合格
[6 empty] | 径向百分比 | 纬向百分比 | 径向百分比 | 纬向百分比
1 | 鲁联 | 3-A-113.2 |  | 黑色 | 82236/237 | 1 | 0.5
2 | 鲁联 | 3-A-75.4 |  | 黑色 | 82236/237 | 1 | 0.5
3 | 鲁联 | B-37.9 |  | 黑色 | 82236/237 | 1 | 0.5
4 | 鲁联 | B-43 |  | 黑色 | 82236/237 | 1 | 0.5
5 | 鲁联 | 3-C-133.7 |  | 黑色 | 82236/237 | 1 | 0.5
6 | 鲁联 | 3-C-145.1 |  | 黑色 | 82236/237 | 1 | 0.5
7 | 鲁联 | 2-B-115.3 |  | 地茶色 | 82236/237 | 1 | 0.5
8 | 鲁联 | 3-B-112.3 |  | 地茶色 | 82236/237 | 1 | 0.5
9 | 鲁联 | 2-C-128.9 |  | 地茶色 | 82236/237 | 1 | 0.5
10 | 鲁联 | 2-C-82.4 |  | 地茶色 | 82236/237 | 1 | 0.5

## 3.面料互染
TOREAD-面辅料互染测试报告登记表
项目 | 供应商 | 缸号 | 面料布种编号 | 颜色 | 涉及到的款号 | 物料1 |  |  | 物料2 |  |  | 物料3 |  |  | 物料4 |  |  | 物料5 |  |  | 结果 | 备注
[6 empty] | 物料编号 | 品名 | 供应商 | 物料编号 | 品名 | 供应商 | 物料编号 | 品名 | 供应商 | 物料编号 | 品名 | 供应商 | 物料编号 | 品名 | 供应商
洗测1次
[6 empty] | 物料6 |  |  | 物料7 |  |  | 物料8 |  |  | 物料9 |  |  | 物料10
[6 empty] | 物料编号 | 品名 | 供应商 | 物料编号 | 品名 | 供应商 | 物料编号 | 品名 | 供应商 | 物料编号 | 品名 | 供应商 | 物料编号 | 品名 | 供应商
洗测2次
洗测3次
洗测4次
洗测5次
制表时间： | [8 empty] | 测试人签名：
测试要求： 1、面辅料到厂第一时间做测试，根据面料的实际情况，每色每缸做。 2、水温40°洗水40分钟，机洗一个程序，洗水共计5次。

## 4.面料静水压
TOREAD-面料5点水压测试报告登记表
日期 | 缸号 | 面料布种编号 | 颜色 | 涉及到的款号 | 供应商 | 上午(时间） | 测试条件 | 下午（时间） | 测试条件 | 加班（时间） | 测试条件 | 结果 | 备注
日期 | 批号 | 物料编号 | 颜色 | 涉及到的款号 | 供应商 | 上午(时间） | 测试条件 | 下午（时间） | 测试条件 | 加班（时间） | 测试条件 | 结果 | 备注
制表时间： | [7 empty] | 测试人签名：
测试要求： 1、面料到厂第一时间做测试，根据面料的实际情况，每色每缸抽取1-2卷测试。 2、成衣制作时每天、每款、每色、每号需做水压测试。

## 5.特殊工艺测试
TOREAD-特殊工艺测试报告登记表
项目 | 供应商 | 缸号 | 面料布种编号 | 颜色 | 涉及到的款号 | 使用部位 | 物料工艺1 | 物料工艺2 | 物料工艺3 | 结果 | 备注
洗测1次 |  | 3-A-113.2 |  | 黑色 | 82236 | 前下袋口 | 厚板印花 |  |  | OK
洗测2次 |  | 3-A-75.4 |  | 黑色 | 82236 | 前下袋口 | 厚板印花 |  |  | OK
洗测3次 |  | B-37.9 |  | 黑色 | 82236 | 前下袋口 | 厚板印花 |  |  | OK
OK
制表时间： | [6 empty] | 测试人签名：
测试要求： 1、胶条、装饰胶膜、印花类、生粘、激光开孔类 2、每款上线前做测试。 3、水温40°洗水40分钟，机洗一个程序，洗水共计5次。

## 6.织带类缩率测试
TOREAD - 织带类缩率测试报告登记表
序号 | 供应商 | 物料编号 | 颜色 | 涉及到的款号 | 气烫缩 | 水缩 | 累计缩率 | 判定结果是否合格
[5 empty] | 经向百分比 | 径向百分比
制表时间： |  |  |  |  | 测试人签名：
测试要求： 1、织带及弹力织带、像根松紧、包边条等到厂后第一时间，做测试。