## AQL2.5验货
探路者尾期验货抽验标准
|  | AQL1.0 |  | AQL2.5 |  | AQL4.0
整批数量 | 抽验数量 | Ac | Re | Ac | Re | Ac | Re
≤90 | 13 | 0 | 1 | 0 | 1 | 1 | 2
91-150 | 20 | 0 | 1 | 1 | 2 | 2 | 3
151-280 | 32 | 0 | 1 | 2 | 3 | 3 | 4
281-500 | 50 | 1 | 2 | 3 | 4 | 5 | 6
501-1200 | 80 | 2 | 3 | 5 | 6 | 7 | 8
1201-3200 | 125 | 3 | 4 | 7 | 8 | 10 | 11
3201-10000 | 200 | 5 | 6 | 10 | 11 | 14 | 15
10001-35000 | 315 | 7 | 8 | 14 | 15 | 21 | 22
注：探路者验货按照AQL2.5验货标准实行

## 首期
TOREAD-首件（首批）检验报告书
订单类别 | 成人期货 |  | 合同签订方 |  | 洛可西西有限公司 |  | 生产工厂 | 洛可西西
订单基础信息 |  |  | 生产•出货进度 |  |  |  | 指示•确认资料
款号 | TALLAM82580-DF4X |  | 合同交期 |  | 2023-12-26 |  | 产前确认样 |  | 有 | 无
品名 | 女士运动文胸 |  | 上线日 |  | 2023-12-01 |  | 原辅材料卡 |  | 有 | 无
色/号型数 | 24SS岩草绿 |  | 缝制预计完成日 |  | 2023-12-20 |  | 大货面料确认样 |  | 有 | 无
订单数量 | 500 |  | 包装预计完成日 |  | 2023-12-22 |  | 印花、刺绣确认样 |  | 有 | 无
|  |  | 预计发货时间 |  |  |  | 洗唛、合格证指示资料 |  | 有 | 无
确认资料缺失内容说明：
【工艺确认】
原材料 | 正 | 误 |  | 印、绣花 | 正 | 误 | 无此工艺 | 洗水唛 | 正 | 误
辅料使用 | 正 | 误 |  | 胶膜工艺 | 正 | 误 | 无此工艺 | 合格证 | 正 | 误
制作工艺 | 正 | 误 |  | 压胶水压 | OK | NG | 无此工艺 | 缝纫用线 | 正 | 误
补充事项：
【面料品质确认】
物性检测 | OK | NG |  | 面料颜色 | OK | NG |  | 互染测试 | OK | NG
外观查验 | OK | NG |  | 面料缸差 | OK | NG |  | 水洗缩率 | OK | NG
问题描述：
【裁剪完成情况】
①裁剪完成比例（%）：
号型 颜色 | XXS | XS | S | M | L | XL | XXL | XXXL | XXXXL | 未裁齐原因
24SS岩草绿 |  |  | 100% | 100% | 100% | 100% | 100%
21FW 炭灰 |  |  | 100% | 100% | 100% | 100% | 100%
【成品检查明细】★颜色、数量需要写清楚
岩草绿：S/3件 M/8件
【规格确认】
①规格测量明细以插入附件形式列明，并注明洗前洗后规格
②规格异常情况 |  | 有 | 无 | 备注：
【问题点与指导项目】 ★的问题应添加照片说明（包括成品及半成品检查）
1.线头，脏污没清干净。
2.前领不平服，夹弯尺寸偏大。
3.后中横骨偏短。
以上问题请及时改正。
【耐洗水确认】
粘衬 | OK | NG | 无此工艺 | 胶膜 | OK | NG | 无此工艺 | 扭曲 | OK | NG
印、绣花 | OK | NG | 无此工艺 | 压胶水压 | OK | NG | 无此工艺 | 水洗缩率 | OK | NG
补充事项：
【重大改善说明及整改复核时间】
检验部门 | 服装品控部 |  | 检验担当 | 施春岸 | 查验时间 | 2023.12.11 | 工厂负责人 |  | 韦雪玲 2023.12.12
【整改结果】
检验部门 | 服装品控部 |  | 检验担当 |  | 复核时间 |  | 工厂负责人

## 尾期
QC出货报告书
订单类别 |  |  | 款号 |  | 产品名称 |  |  | 生产工厂
订单数量 |  |  | 合同日期 |  |  |  | 检验资料确认
色/号型数 |  |  | 交货形式 |  |  |  | 面料第三方合格报告 |  | 有 | 无
验货次数 |  |  | 非直发 | 苏州库 | 天津库 | 直发 | 成品第三方合格报告 |  | 有 | 无
验货数量 |  |  | 入仓数量 |  |  |  | 中期检验报告 |  | 有 | 无
检验方式 | 全检 | 抽检 | 免检 | 复检 | 再复检
中期检验重大改善项目 |  | 有 | 无 | 改善结果 | 已改善
全色耐洗水测试 |  | 有 | 无 | 洗后结果 | 无异常 | 洗水前后缩量正常
【附属资料确认】
洗水唛 | 正 | 误 |  | 印、绣花 | 正 | 误 |  | 装箱数量 | 正 | 误
合格证 | 正 | 误 |  | 缝纫用线 | 正 | 误 |  | 箱唛表示 | 正 | 误
吊牌 | 正 | 误 |  | 包装方式 | 正 | 误 |  | 纸箱规格 | 正 | 误
【检验时成品完成情况及检验明细】
①成品完成比例（%）：95%
②检验明细：
②规格异常情况 |  | 有 | 无
情况说明：
【问题点描述】
【检验结果】
合格：（正常接收） |  |  | 不合格： |  | ①返工翻修 |  | ②让步接受 |  | ③拒绝接收
备注： | 请按照以上提出的问题点改正
检验部门 | 服装QC部门 |  | 检验人 |  | 查验时间 |  | 工厂负责人

## 验货尺寸表
QC规格测量表
款号 | TALLAM82580 |  | 品名 | 女士运动文胸 |  |  | 生产工厂 | 洛可西西有限公司
部位名称 | 指示规格 FINAL SPEC | [5 empty] | 样品规格 SAMPLE SPEC
| S | M | L | XL | XXL | XXXL | 24SS岩草绿 |  | 岩草绿
[7 empty] | 160/88B M（洗前） | 洗后 | S
1.衣长 | 33 | 34 | 35 | 36 |  |  | 34（+0) | 34.3(+0.3) | +0
2.1/2胸围 | 34.5 | 36.5 | 38.5 | 40.5 |  |  | 36.7(0.2) | 36.7(+0.2) | +0.5
3.1/2下摆 | 29 | 31 | 33 | 35 |  |  | 31.2(+0.2) | 31（+0) | +0
4.1/2前领 | 19.5 | 20 | 20.5 | 21 |  |  | 20.6(+0.6) | 20.7(+0.7) | +0.5
5.前肩骨宽 | 3.5 | 3.5 | 3.5 | 3.5 |  |  | 3.5（+0) | 3.5（+0) | +0
6.前夹长 | 20.7 | 21.4 | 22.1 | 22.8 |  |  | 22(+0.6) | 21.5（+0) | +0.3
7.后夹弯 | 32.5 | 34.2 | 35.9 | 37.6 |  |  | 35.3(+1.1) | 34.5(+0.3) | +1.5
8.后中横骨长 | 33 | 35 | 37 | 39 |  |  | 34.5(-0.5) | 34.1(-0.9) | +1
9.后中弧圆 | 14.5 | 14.5 | 14.5 | 14.5 |  |  | 14.3(-0.2) | 14.6（+0)
10.侧骨长 | 14 | 14.5 | 15 | 15.5 |  |  | 14.5（+0) | 14.3(-0.2) | 大货首件
备注：
1. 初期请洗测2-3件，有问题的另加测量数量。
2.中期验货需要齐色码洗水测试，并填写洗水前后尺寸 | [6 empty] | 验货时间：2023.12.11 |  | 跟单QC:施春岸 | 工厂负责人：
3.尾期验货按单量，5000件一下的齐色错码各测量3件。

## 1.面料验布
TOREAD-面料验布测试报告登记表
序号 | 缸号 | 面料布种编号 | 颜色 | 涉及到的款号 | 供应商 | 自检报告 | 匹头条实物样 | 疵点 | 断纱 | 色点 | 色杠 | 折痕 | 合计数量 | 备注
[8 empty] | 数量 | 数量 | 数量 | 数量 | 数量
1 | SK00109063 | SR-13821 | 炭灰 | TALLAM82580-G28X | 新兴 | 有 | 合格 | 3 | 2 | 1 | 0 | 3 | 9 | YES
2 | SK00109063 | SR-13821 | 米色 | TALLAM82580-DF4X | 新兴 | 有 | 合格 | 4 | 3 | 3 | 0 | 2 | 12 | YES
3 | SK00109062 | SR-13821 | 黑色 | TALLAM82580-G28X | 新兴 | 有 | 合格 | 3 | 3 | 4 | 0 | 2 | 12 | YES
4 | SK00109065 | SR-13821 | 岩草绿 | TALLAM82580-DF4X | 新兴 | 有 | 合格 | 5 | 4 | 6 | 0 | 0 | 15 | YES
制表时间：2023.11.13 | [8 empty] | 测试人签名：付强
测试要求： 1、面料到厂第一时间做测试，根据面料的实际情况，可每缸抽取1-2卷过验布机。
注：问题实物要留底保存，有问题的寄公司探讨

## 2.面料缩率
TOREAD-面料缩率检测测试报告登记表
序号 | 供应商 | 缸号 | 面料布种编号 | 颜色 | 涉及到的款号 | 气缩 |  | 水缩 |  | 累计缩率 | 边中差，头尾差，实测结果 | 判定结果是否合格
[6 empty] | 径向百分比 | 纬向百分比 | 径向百分比 | 纬向百分比
1 | 新兴 | SK00109065 | SR-13821 | 岩草绿 | TALLAM82580-DF4X | -0.3 | -0.4 | -0.2 | -0.3 | 1.3/1 | 合格 | YES
2 | 新兴 | SK00109063 | SR-13821 | 炭灰 | TALLAM82580-G28X | -0.7 | 0 | -0.6 | 0 | 1.6/1 | 合格 | YES
制表时间：11.7 | [6 empty] | 测试人签名：付强
测试要求： 1、面料到厂第一时间做测试，根据面料的实际情况，可每缸抽取1-2卷测试。 2、取布样中间部位测试，测试大小：50cmX50cm。 3、先烫缩后水洗【同一块面料进行两种测试】。（烫缩：110°-120度；洗缩：30°40分钟洗缩） 4、常规面料醒料24小时，弹力面料必须放料时长达到48小时以上。 5、测试边中色差、头尾色差情况（缝制9宫格查看）。
注：实物要留底保存，有问题的寄公司探讨

## 3.特殊工艺测试
TOREAD-特殊工艺测试报告登记表
项目 | 供应商 | 缸号 | 面料布种编号 | 颜色 | 涉及到的款号 | 使用部位 | 物料工艺1 | 物料工艺2 | 物料工艺3 | 结果 | 备注
洗测1次 | 新兴 | SK00109065 | SR-13821(TF） | 24SS岩草绿 | TALLAM82580 | 下脚 | 下脚贴35C果冻胶 |  |  | OK
洗测2次 | 新兴 | SK00109065 | SR-13821(TF） | 24SS岩草绿 | TALLAM82580 | 前领，夹弯，上比 | 贴合包边LS-5012-3喵 |  |  | OK
洗测3次 | 新兴 | SK00109063 | SR-13821 | 21FW 炭灰 | TALLAM82580 | 下脚 | 下脚贴35C果冻胶 |  |  | OK
洗测4次 | 新兴 | SK00109063 | SR-13821 | 21FW 炭灰 | TALLAM82580 | 前领，夹弯，上比 | 贴合包边LS-5012-3喵 |  |  | OK
洗测5次
制表时间：2023.11.21 | [6 empty] | 测试人签名：明巧
测试要求：水洗15次不开胶，水温40℃，机洗45分钟/次。 1、胶条、装饰胶膜、印花类、生粘、激光开孔类 2、每款上线前做测试。 3、水温40°洗水40分钟，机洗一个程序，洗水共计5次。
注：实物要留底保存，有问题的寄公司探讨

## 面料互染
TOREAD-面辅料互染测试报告登记表
项目 | 供应商 | 缸号 | 面料布种编号 | 颜色 | 涉及到的款号 | 物料1 |  |  | 物料2 |  |  | 物料3 |  |  | 物料4 |  |  | 物料5 |  |  | 结果 | 备注
[6 empty] | 物料编号 | 品名 | 供应商 | 物料编号 | 品名 | 供应商 | 物料编号 | 品名 | 供应商 | 物料编号 | 品名 | 供应商 | 物料编号 | 品名 | 供应商
洗测1次 | 新兴 | SK00109065 SK00109063 | SR-13821 | 24SS岩草绿/21FW 炭灰/黑色/米白色 | TALLAM82580 | SR-13821 | 前领，夹弯，上比 | 新兴 | [12 empty] | 合格 | YES
[6 empty] | 物料6 |  |  | 物料7 |  |  | 物料8 |  |  | 物料9 |  |  | 物料10
[6 empty] | 物料编号 | 品名 | 供应商 | 物料编号 | 品名 | 供应商 | 物料编号 | 品名 | 供应商 | 物料编号 | 品名 | 供应商 | 物料编号 | 品名 | 供应商
洗测2次
洗测3次
洗测4次
洗测5次
制表时间：11.25 | [8 empty] | 测试人签名：钟慧
测试要求： 1、面辅料到厂第一时间做测试，根据面料的实际情况，每色每缸做。 2、水温40°洗水40分钟，机洗一个程序，洗水共计5次。