## 工作内容
生产工厂前期资料准备：
1 | 下单明细及货期进度
2 | 收集工艺资料
3 | 产前样衣分析
4 | 工厂排产计划收集
5 | 开裁前召开产前会议并拍照
6 | 工厂业务每周3下班前提交（每周生产进度表)
7 | 面料辅料到厂7个工作日内完成抽检记录（6个表格）；检验结果回执给材料商、探路者质量负责人（QC）
首期验货资料及条件：
1 | 生产线出成品10件左右
2 | 业务员提前3个工作日发OA验货申请
3 | 查看面料辅料的验货记录，按款核对清楚并提交给探路者质量负责人（QC）（Excel格式）（1-6测试表）
4 | 跟踪面料辅料到厂7个工作日内验货过程
5 | 提交实物检验图片和视频
6 | 工厂检验员拍照首期验货过程及生产线情况，（洗标主标，问题点
7 | 寄3-5件给QC洗测（熨烫平整），我司留底一件首件，并发OA说明
8 | 工厂首件验货填写（首期验货报告）+洗水前后规格表（Excel格式）
9 | OA申请首期：格式写明上线时间、已出成品件数、寄评定样衣明细、收件人、快递单号。
中期验货资料及条件：
1 | 生产线下50%，包装20%
2 | 业务员提前3个工作日发OA中期验货申请
3 | 提交并核对面料第3方检测报告内各项功能信息与洗标及吊牌是否吻合
4 | 齐色错码各号型2件给我司QC洗测，并发QA说明
5 | 工厂检验员拍照和拍视频中期验货过程及生产线情况（纸箱，未拆袋产品，洗标主标，合格证，问题产品
6 | 工厂中期验货填写(中期验货报告)+测量成衣洗水前后尺寸表（Excel格式）
7 | OA申请中期：格式写明已出成品件数、已包装数量、寄评定样衣明细、收件人、快递单号。
尾期验货资料及条件：
1 | 全部下机，包装95%
2 | 业务员提前5个工作日发OA尾期验货申请
3 | 提交并核对面料和成衣第3方检测报告各项功能及吊牌信息是否吻合
4 | 工厂验货过程视频和拍照片（纸箱，未拆袋的产品，合格证及功能吊牌+各色组洗标主标，问题产品，称重照片。
5 | 工厂尾期验货填写（尾期验货报告）+齐色错码各3件以上规格测量尺寸表（Excel格式）
6 | 按公司要求按出货量比例抽验，并记录抽箱号及问题产品和数量
7 | OA申请尾期：格式写明已包装完成款式、数量、自验货时间（直发款约验货时间）、出货箱单。
注：适用于自主管理类工厂

## AQL2.5验货
探路者尾期验货抽验标准
|  | AQL1.0 |  | AQL2.5 |  | AQL4.0
整批数量 | 抽验数量 | Ac | Re | Ac | Re | Ac | Re
≤90 | 13 | 0 | 1 | 0 | 1 | 1 | 2
91-150 | 20 | 0 | 1 | 1 | 2 | 2 | 3
151-280 | 32 | 0 | 1 | 2 | 3 | 3 | 4
281-500 | 50 | 1 | 2 | 3 | 4 | 5 | 6
501-1200 | 80 | 2 | 3 | 5 | 6 | 7 | 8
1201-3200 | 125 | 3 | 4 | 7 | 8 | 10 | 11
3201-10000 | 200 | 5 | 6 | 10 | 11 | 14 | 15
10001-35000 | 315 | 7 | 8 | 14 | 15 | 21 | 22
注：探路者验货按照AQL2.5验货标准实行

## 首期
TOREAD-首件（首批）检验报告书
订单类别 | ODM |  | 合同签订方 |  | 青岛金缕衣服装有限公司 |  | 生产工厂 | 金缕衣
订单基础信息 |  |  | 生产•出货进度 |  |  |  | 指示•确认资料
款号 | TAZZAM82274 |  | 合同交期 |  | 2024.1.10 |  | 产前确认样 |  | 有 | 无
品名 | 女式皮肤衣 |  | 上线日 |  | 2023.12.2 |  | 原辅材料卡 |  | 有 | 无
色/号型数 | 4 | 6 | 缝制预计完成日 |  | 2023.12.22 |  | 大货面料确认样 |  | 有 | 无
订单数量 | 4835 |  | 包装预计完成日 |  | 2023.12.25 |  | 印花、刺绣确认样 |  | 有 | 无
采购凭证编号： |  |  | 预计发货时间 |  | 2023.12.26 |  | 洗唛、合格证指示资料 |  | 有 | 无
确认资料缺失内容说明：
【工艺确认】
原材料 | 正 | 误 |  | 印、绣花 | 正 | 误 | 无此工艺 | 洗水唛 | 正 | 误
辅料使用 | 正 | 误 |  | 胶膜工艺 | 正 | 误 | 无此工艺 | 合格证 | 正 | 误
制作工艺 | 正 | 误 |  | 压胶水压 | OK | NG | 无此工艺 | 缝纫用线 | 正 | 误
补充事项：
【面料品质确认】
物性检测 | OK | NG |  | 面料颜色 | OK | NG |  | 互染测试 | OK | NG
外观查验 | OK | NG |  | 面料缸差 | OK | NG |  | 水洗缩率 | OK | NG
问题描述：
【裁剪完成情况】
①裁剪完成比例（%）：
号型 颜色 | XXS | XS | S | M | L | XL | XXL | XXXL | XXXXL | 未裁齐原因
瓷瓦粉 |  | 100% | 100% | 100% | 100% | 100% | 100%
白色 |  | 100% | 100% | 100% | 100% | 100% | 100%
米色\地茶色 |  | 100% | 100% | 100% | 100% | 100% | 100%
小苍兰紫色水彩印花 |  | 100% | 100% | 100% | 100% | 100% | 100%
【成品检查明细】★颜色、数量需要写清楚
藏蓝：L--2,XL--2
【规格确认】
①规格测量明细以插入附件形式列明，并注明洗前洗后规格
②规格异常情况 |  | 有 | 无 | 备注：后中长超公差，
【问题点与指导项目】 ★的问题应添加照片说明（包括成品及半成品检查）
1.后领线迹不良
2.底边不平
3.线毛
以上问题请及时改正。
【耐洗水确认】
粘衬 | OK | NG | 无此工艺 | 胶膜 | OK | NG | 无此工艺 | 扭曲 | OK | NG
印、绣花 | OK | NG | 无此工艺 | 压胶水压 | OK | NG | 无此工艺 | 水洗缩率 | OK | NG
补充事项：
【重大改善说明及整改复核时间】
检验部门 | 服装品控部 |  | 检验担当 | 程丽 | 查验时间 | 2024-12-05 | 工厂负责人 |  | 刘慧
【整改结果】
检验部门 | 服装品控部 |  | 检验担当 |  | 复核时间 |  | 工厂负责人

## 验货尺寸表
QC规格测量表
款号 | TAZZAM82274 |  | 品名 | 女式皮肤衣 |  |  |  | 生产工厂 | 金缕衣
部位名称 | 指示规格 FINAL SPEC | [6 empty] | 样品规格 SAMPLE SPEC
| XS | S | M | L | XL | XXL | XXXL | L | XL | XXL
| 150/80B | 155/84B | 160/88B | 165/92B | 170/96B | 175/100B | 180/104B | 洗前/洗后 | 洗前/洗后 | 洗前/洗后
后中长 | 62 | 63 | 65 | 67 | 69 | 70 | 71 | 0/-1 | -1/-1 | 0/-1
前中长 | 58.5 | 59.5 | 61.5 | 63.5 | 65.5 | 66.5 | 67.5 | -1.5/-1 | -1/-1.5 | -1/-1
胸围 | 114 | 118 | 122 | 126 | 130 | 136 | 142 | -1/-1 | -1/-0.5 | -1/-0.5
腰围 | -8 | -4 |  | 4 | 9 | 15 | 22 | -2/-2 | -2/-1.5 | -1/-1
摆围 | 123 | 127 | 131 | 135 | 140 | 146 | 153 | -2/-1.5 | -1.3/-2 | 0/-0.4
肩宽 | 66 | 68 | 70 | 72 | 74 | 76 | 78 | -0.5/-0.5 | -0.3/-0.3 | -0.9/-0.4
肩点袖长 | 42.3 | 42.5 | 43 | 43.5 | 44 | 44.2 | 44.4 | 0/0 | 0.5/0.3 | 0.3/0.4
袖肥/2 | 20.4 | 21.2 | 22 | 22.8 | 23.6 | 24.9 | 26.2 | 0/0 | 0/0 | 0/-0.2
袖肘围/2 | -1.4 | -0.7 |  | 0.7 | 1.4 | 2.3 | 3.2 | -1/-2 | -1/-2 | -1/-1
袖口围/2（平量） | 8 | 8.5 | 9 | 9.5 | 10 | 10.7 | 11.4 | 0/0 | 0.5/0.3 | 0.3/0.4
袖口围/2（拉量） | 13 | 13.5 | 14 | 14.5 | 15 | 15.7 | 16.4 | 0/0 | 0/0 | 0/0
前领高 | 8 | 8 | 8 | 8 | 8 | 8 | 8 | -0.2/-0.3 | -0.3/-0.5 | -0.4/-0.3
下领围 | 47 | 48 | 49 | 50 | 51 | 52.5 | 54 | 0/0 | 0/0 | 0/0
帽高 | 34 | 34.5 | 35 | 35.5 | 36 | 36.5 | 36.5 | -1/-2 | -1/-2 | -1/-1
帽宽 | 24 | 24.5 | 25 | 25.5 | 26 | 26.75 | 26.75 | 0/0 | 0.5/0.3 | 0.3/0.4
袋盖长 | 13.5 | 13.5 | 14 | 14 | 15 | 15 | 15 | 0/0 | 0/0 | 0/0
备注：
初期请洗测2-3件，有问题的另加测量数量。
[8 empty] | 验货时间：2023.12.5 |  | 跟单QC:周苑 | 工厂负责人：刘慧

## 中期
TOREAD-QC中期检验报告书
订单类别 | ODM |  | 合同签订方 |  | 青岛金缕衣服装有限公司 |  | 生产工厂
订单基础信息 |  |  | 生产•出货进度 |  |  |  | 指示•确认资料
款号 | TAZZCM81602 |  | 合同交期 |  | 2024.1.10 |  | 产前确认样 |  | 有 | 无
品名 | 通款马甲 |  | 上线日 |  | 2023.12.2 |  | 原辅材料卡 |  | 有 | 无
色/号型数 | 2 | 6 | 缝制预计完成日 |  | 2023.12.22 |  | 大货面料确认样 |  | 有 | 无
订单数量 | 1491 |  | 包装预计完成日 |  | 2023.12.25 |  | 印花、刺绣确认样 |  | 有 | 无
采购凭证编号： |  |  | 预计发货时间 |  | 2023.12.26 |  | 洗唛、合格证指示资料 |  | 有 | 无
【附属资料确认】
原材料 | 正 | 误 |  | 洗水唛 | 正 | 误 |  | 印、绣花 | 正 | 误
辅料使用 | 正 | 误 |  | 合格证 | 正 | 误 |  | 缝纫用线 | 正 | 误
备注：
【检验明细】：检验明细（要求齐色、齐号至少10件检查）
全色全码各3件
【耐水洗测试】：耐洗水测试明细（要求齐色、齐号）
全色全码各2件
【规格确认】
①规格测量明细以插入附件形式列明，并注明洗前洗后规格
②规格异常情况 |  | 有 | 无
说明：正常
【耐洗水确认】
粘衬 | OK | NG | 无此工艺 | 胶膜 | OK | NG | 无此工艺 | 扭曲 | OK | NG
印、绣花 | OK | NG | 无此工艺 | 压胶水压 | OK | NG | 无此工艺 | 水洗缩率 | OK | NG
补充事项：
【问题点与指导项目】 ★的问题应添加照片说明
1.底边打扭一件
2.脏污一件
以上问题请及时改正。
【整改的严重缺陷及整改复核时间】
备注：
检验部门 | 服装品控部 |  | 检验担当 | 程丽 | 查验时间 | 2023.12.15 | 工厂负责人 |  | 刘慧
【整改结果】
检验部门 | 服装品控部 |  | 检验担当 |  | 查验时间 |  | 工厂负责人

## 验货尺寸表 （中期洗水）
QC规格测量表
款号 | TAZZAM82274 |  | 品名 | 女式皮肤衣 |  |  |  | 生产工厂 | 金缕衣
部位名称 | 指示规格 FINAL SPEC | [6 empty] | 样品规格 SAMPLE SPEC
| XS | S | M | L | XL | XXL | XXXL | 小苍兰 | 白色 | 地茶色 | 小苍兰 | 白色 | 地茶色
| 150/80B | 155/84B | 160/88B | 165/92B | 170/96B | 175/100B | 180/104B | S洗前/洗后 | M洗前/洗后 | L洗前/洗后 | XL洗前/洗后 | XXL洗前/洗后 | XXXL洗前/洗后
后中长 | 62 | 63 | 65 | 67 | 69 | 70 | 71 | -0.5/-0.7 | 0.6/0.5 | 0.5/-0.5 | 1/-0.6 | 1/1 | 0.2/1
前中长 | 58.5 | 59.5 | 61.5 | 63.5 | 65.5 | 66.5 | 67.5 | -0.5/-1 | 0/-0.5 | -0.5/0 | 0.5/-0.5 | -0.6/0 | 0.5/0.5
胸围 | 114 | 118 | 122 | 126 | 130 | 136 | 142 | -0.5/-1 | 1/0 | 0/0 | 0.5/-0.5 | -1/-0.5 | -1/-1
腰围 | -8 | -4 |  | 4 | 9 | 15 | 22 | -0.5/-0.5 | -0.6/-0.4 | 0/-1 | -1/-1 | 0/-1 | 0/-0.5
摆围 | 123 | 127 | 131 | 135 | 140 | 146 | 153 | -0.4/-0.2 | 0/-0.4 | -0.5/-0.5 | -0.8/-0.8 | 1/-0.5 | -0.9/-1.5
肩宽 | 66 | 68 | 70 | 72 | 74 | 76 | 78 | -0.2/0 | -0.4/-0.5 | -1/-0.5 | 0/-0.3 | -0.4/-0.8 | -1/-0.5
肩点袖长 | 42.3 | 42.5 | 43 | 43.5 | 44 | 44.2 | 44.4 | 0/0 | 0.5/0.3 | 0.3/0.4 | 0/1 | 0.5/0.4 | 0.3/0.5
袖肥/2 | 20.4 | 21.2 | 22 | 22.8 | 23.6 | 24.9 | 26.2 | -0.5/0 | 0/-0.5 | 0/-0.2 | 0/0 | -1/0 | 0/-0.3
袖肘围/2 | -1.4 | -0.7 |  | 0.7 | 1.4 | 2.3 | 3.2 | -1/-2 | -1/-1 | -1/-1 | -1/-0.5 | -1/-0.5 | -1/-1
袖口围/2（平量） | 8 | 8.5 | 9 | 9.5 | 10 | 10.7 | 11.4 | 0/0 | 0/0 | 0/-0.2 | 0/0 | 0/0 | 0/-0.3
袖口围/2（拉量） | 13 | 13.5 | 14 | 14.5 | 15 | 15.7 | 16.4 | 0/0 | 0/0 | 0/0 | 0/0 | 0/0 | 0/0
前领高 | 8 | 8 | 8 | 8 | 8 | 8 | 8 | -0.2/-0.2 | -0.3/-0.3 | -0.4/-0.4 | -0.2/-0.3 | -0.3/-0.4 | -0.4/-0.5
下领围 | 47 | 48 | 49 | 50 | 51 | 52.5 | 54 | 0/0 | 0/0 | 0/0 | 0/0 | 0/0 | 0/0
帽高 | 34 | 34.5 | 35 | 35.5 | 36 | 36.5 | 36.5 | -0.8/-0.8 | -0.8/-0.4 | 0/-0.5 | -1/-0.5 | 0/-1 | 0/-0.5
帽宽 | 24 | 24.5 | 25 | 25.5 | 26 | 26.75 | 26.75 | 0/0 | 0/0 | 0/0 | 0/0 | 0/0 | 0/0
袋盖长 | 13.5 | 13.5 | 14 | 14 | 15 | 15 | 15 | -0.8/-0.8 | -0.8/-0.4 | 0/-0.5 | -1/-0.5 | 0/-1 | 0/-0.5
备注：
初期请洗测2-3件，有问题的另加测量数量。
[8 empty] | 验货时间： | 2023-12-15 |  | 跟单QC:周苑 |  | 工厂负责人：刘慧

## 中期验货尺寸表
QC规格测量表
款号 | TAZZAM82274 |  | 品名 | 女式皮肤衣 |  |  |  | 生产工厂 | 青岛金缕衣
部位名称 | 指示规格 FINAL SPEC | [6 empty] | 样品规格 SAMPLE SPEC
| XS | S | M | L | XL | XXL | XXXL |  | S | M | L | XL | XXL
| 150/80B | 155/84B | 160/88B | 165/92B | 170/96B | 175/100B | 180/104B |  | 165/88B | 170/92B | 175/96B | 180/100B | 175/100B
后中长 | 62 | 63 | 65 | 67 | 69 | 70 | 71 | 后中长 | √√ | √√ | -0.5-0.5 | √√ | √√
前中长 | 58.5 | 59.5 | 61.5 | 63.5 | 65.5 | 66.5 | 67.5 | 前中长 | -0.4-0.4 | √√ | √√ | -0.5-0.5 | √√
胸围 | 114 | 118 | 122 | 126 | 130 | 136 | 142 | 胸围 | √√ | √√ | √√ | -0.5-0.5 | √√
腰围 | -8 | -4 |  | 4 | 9 | 15 | 22 | 腰围 | √+1 | √√ | √+1 | √√ | √√
摆围 | 123 | 127 | 131 | 135 | 140 | 146 | 153 | 摆围 | √√ | -1-1 | -1√ | √√ | √√
肩宽 | 66 | 68 | 70 | 72 | 74 | 76 | 78 | 肩宽 | -0.5-1 | √√ | √√ | √√ | √√
肩点袖长 | 42.3 | 42.5 | 43 | 43.5 | 44 | 44.2 | 44.4 | 肩点袖长 | -0.5√ | √√ | -0.5√ | -0.7-1 | -0.5√
袖肥/2 | 20.4 | 21.2 | 22 | 22.8 | 23.6 | 24.9 | 26.2 | 袖肥/2 | √√ | -0.5-0.3 | √√ | √√ | √√
袖肘围/2 | -1.4 | -0.7 |  | 0.7 | 1.4 | 2.3 | 3.2 | 袖肘围/2 | √-0.2 | √√ | √-0.2 | √√ | √√
袖口围/2（平量） | 8 | 8.5 | 9 | 9.5 | 10 | 10.7 | 11.4 | 袖口围/2（平量） | √-0.3 | -0.4-0.4 | √-0.3 | √√ | √√
袖口围/2（拉量） | 13 | 13.5 | 14 | 14.5 | 15 | 15.7 | 16.4 | 袖口围/2（拉量） | √-0.3 | -0.4-0.4 | √-0.3 | √√ | √√
前领高 | 8 | 8 | 8 | 8 | 8 | 8 | 8 | 前领高 | √√ | -1-1 | √√ | -1-1 | -0.5√
下领围 | 47 | 48 | 49 | 50 | 51 | 52.5 | 54 | 下领围 | √√ | -0.4-0.4 | √√ | √√ | √√
帽高 | 34 | 34.5 | 35 | 35.5 | 36 | 36.5 | 36.5 | 帽高 | √√ | √√ | √√ | -0.5-0.5 | -0.5√
帽宽 | 24 | 24.5 | 25 | 25.5 | 26 | 26.75 | 26.75 | 帽宽 | √+1 | √√ | √+1 | √√ | √√
袋盖长 | 13.5 | 13.5 | 14 | 14 | 15 | 15 | 15 | 袋盖长 | √√ | √√ | √√ | -0.5-0.5 | √√
初期请洗测2-3件，有问题的另加测量数量。 | [7 empty] | 验货时间：2023/12/15 |  | 跟单QC:周苑 |  | 工厂负责人：刘慧

## 尾期1
QC出货报告书
订单类别 | ODM |  | 款号 | TAZZAM82274 |  | 女式皮肤衣 |  | 生产工厂 | 金缕衣
订单数量 | 4835 |  | 合同日期 | 2023.12.26交4056件 ,2.10号交779件 |  |  | 检验资料确认
色/号型数 | 4 | 6 | 交货形式 |  |  |  | 面料第三方合格报告 |  | 有 | 无
验货次数 | 1 |  | 非直发 | 苏州库 | 天津库 | 直发 | 成品第三方合格报告 |  | 有 | 无
验货数量 | 125 |  | 入仓数量 |  | 4083 |  | 中期检验报告 |  | 有 | 无
检验方式 | 全检 | 抽检 | 免检 | 复检 | 再复检 | 采购凭证编号：CGDD23110200047
中期检验重大改善项目 |  | 有 | 无 | 改善结果 | 已改善
全色耐洗水测试 |  | 有 | 无 | 洗后结果 | 无异常 | 洗水前后缩量正常
【附属资料确认】
洗水唛 | 正 | 误 |  | 印、绣花 | 正 | 误 |  | 装箱数量 | 正 | 误
合格证 | 正 | 误 |  | 缝纫用线 | 正 | 误 |  | 箱唛表示 | 正 | 误
吊牌 | 正 | 误 |  | 包装方式 | 正 | 误 |  | 纸箱规格 | 正 | 误
【检验时成品完成情况及检验明细】
①成品完成比例（%）：
②检验明细：
瓷瓦粉：2/8/10
白色：13/26/38
地茶：54/68/76
小苍兰：87/95/101
共抽验12箱，每箱10件，101箱验5件，合计125件
②规格异常情况 |  | 有 | 无
情况说明：
【问题点描述】
烫印一件
线毛一件
【检验结果】
合格：（正常接收） |  |  | 不合格： |  | ①返工翻修 |  | ②让步接受 |  | ③拒绝接收
备注：
检验部门 | 服装QC部门 |  | 检验人 | 周苑 | 查验时间 | 2024.1.4 | 工厂负责人 |  | 刘慧

## 验货尺寸表1
QC规格测量表
款号 | TAZZAM82274 |  | 品名 | 女式皮肤衣 |  |  |  | 生产工厂 | 青岛金缕衣
部位名称 | 指示规格 FINAL SPEC | [6 empty] | 样品规格 SAMPLE SPEC
| XS | S | M | L | XL | XXL | XXXL |  | S | M | L | XL
| 150/80B | 155/84B | 160/88B | 165/92B | 170/96B | 175/100B | 180/104B |  | 165/88B | 170/92B | 175/96B | 180/100B
后中长 | 62 | 63 | 65 | 67 | 69 | 70 | 71 | 后中长 | √√ | √√ | -0.5-0.5 | √√
前中长 | 58.5 | 59.5 | 61.5 | 63.5 | 65.5 | 66.5 | 67.5 | 前中长 | √√ | -1-1 | √√ | -1-1
胸围 | 114 | 118 | 122 | 126 | 130 | 136 | 142 | 胸围 | √√ | √√ | √√ | √√
腰围 | -8 | -4 |  | 4 | 9 | 15 | 22 | 腰围 | √+1 | √√ | √+1 | √√
摆围 | 123 | 127 | 131 | 135 | 140 | 146 | 153 | 摆围 | √√ | -1-1 | -2√ | √√
肩宽 | 66 | 68 | 70 | 72 | 74 | 76 | 78 | 肩宽 | √√ | √√ | √√ | √√
肩点袖长 | 42.3 | 42.5 | 43 | 43.5 | 44 | 44.2 | 44.4 | 肩点袖长 | -0.5√ | √√ | -0.5√ | -0.7-1
袖肥/2 | 20.4 | 21.2 | 22 | 22.8 | 23.6 | 24.9 | 26.2 | 袖肥/2 | √√ | +0.4-0.3 | √√ | √√
袖肘围/2 | -1.4 | -0.7 |  | 0.7 | 1.4 | 2.3 | 3.2 | 袖肘围/2 | √-0.2 | √√ | √-0.2 | √√
袖口围/2（平量） | 8 | 8.5 | 9 | 9.5 | 10 | 10.7 | 11.4 | 袖口围/2（拉量） | √√ | √√ | √√ | √√
袖口围/2（拉量） | 13 | 13.5 | 14 | 14.5 | 15 | 15.7 | 16.4 | 袖口围/2（平量） | √-0.3 | -0.4-0.4 | √-0.3 | √√
前领高 | 8 | 8 | 8 | 8 | 8 | 8 | 8 | 前领高 | √√ | -1-1 | √√ | -1-1
下领围 | 47 | 48 | 49 | 50 | 51 | 52.5 | 54 | 上领围 | √√ | √-0.2 | √√ | √-0.3
帽高 | 34 | 34.5 | 35 | 35.5 | 36 | 36.5 | 36.5 | 下领围 | √√ | √√ | √√ | √√
帽宽 | 24 | 24.5 | 25 | 25.5 | 26 | 26.75 | 26.75 | 帽高 | -0.5√ | √√ | -0.5√ | √√
袋盖长 | 13.5 | 13.5 | 14 | 14 | 15 | 15 | 15 | 帽宽 | √√ | √√ | √√ | -0.5√
√√
初期请洗测2-3件，有问题的另加测量数量。 | [7 empty] | 验货时间：2024/1/4 |  | 跟单QC:周苑 |  | 工厂负责人：刘慧

## 1.面料验布
TOREAD-面料验布测试报告登记表
序号 | 缸号 | 面料布种编号 | 颜色 | 涉及到的款号 | 供应商 | 自检报告 | 匹头条实物样 | 疵点 | 断纱 | 色点 | 色杠 | 折痕 | 合计数量 | 备注
[8 empty] | 数量 | 数量 | 数量 | 数量 | 数量
1 | 8038# | 12D尼龙四面弹 | 瓷瓦粉 | TAZZAM82274 | ODM |  |  | 1 |  | 2 |  | 1 | 4 | YES
2 | 8040# | 12D尼龙四面弹 | 小苍兰 | TAZZAM82274 | ODM |  |  |  | 2 |  |  | 2 | 4 | YES
3 | 8042# | 12D尼龙四面弹 | 米色 | TAZZAM82274 | ODM |  |  |  |  | 1 |  |  | 1 | YES
4 | 8052# | 12D尼龙四面弹 | 白色 | TAZZAM82274 | ODM |  |  | 1 | [5 empty] | YES
5 | 8054# | 12D尼龙四面弹 | 地茶色 | TAZZAM82274 | ODM |  |  |  | 1 |  |  |  |  | YES
制表时间：11.12 | [8 empty] | 测试人签名：袁旗红
测试要求： 1、面料到厂第一时间做测试，根据面料的实际情况，可每缸抽取1-2卷过验布机。

## 2.面料缩率
TOREAD-面料缩率检测测试报告登记表
序号 | 供应商 | 缸号 | 面料布种编号 | 颜色 | 涉及到的款号 | 气缩 |  | 水缩 |  | 累计缩率 | 边中差，头尾差，实测结果 | 判定结果是否合格
[6 empty] | 径向百分比 | 纬向百分比 | 径向百分比 | 纬向百分比
| ODM | 8038# | 12D尼龙四面弹 | 瓷瓦粉 | TAZZAM82274 | 1-1.5% | 2% |  |  |  |  | YES
| ODM | 8040# | 12D尼龙四面弹 | 小苍兰 | TAZZAM82274 | 1-1.5% | 2% |  |  |  |  | YES
| ODM | 8042# | 12D尼龙四面弹 | 米色 | TAZZAM82274 | 1-1.5% | 2% |  |  |  |  | YES
| ODM | 8052# | 12D尼龙四面弹 | 白色 | TAZZAM82274 | 1-1.5% | 2%
| ODM | 8054# | 12D尼龙四面弹 | 地茶色 | TAZZAM82274 | 1-1.5% | 2%
制表时间： | [6 empty] | 测试人签名：赵峰
测试要求： 1、面料到厂第一时间做测试，根据面料的实际情况，可每缸抽取1-2卷测试。 2、取布样中间部位测试，测试大小：50cmX50cm。 3、先烫缩后水洗【同一块面料进行两种测试】。（烫缩：110°-120度；洗缩：30°40分钟洗缩） 4、常规面料醒料24小时，弹力面料必须放料时长达到48小时以上。 5、测试边中色差、头尾色差情况（缝制9宫格查看）。

## 3.面料互染
TOREAD-面辅料互染测试报告登记表
项目 | 供应商 | 缸号 | 面料布种编号 | 颜色 | 涉及到的款号 | 物料1 |  |  | 物料2 |  |  | 物料3 |  |  | 物料4 |  |  | 物料5 |  |  | 结果 | 备注
[6 empty] | 物料编号 | 品名 | 供应商 | 物料编号 | 品名 | 供应商 | 物料编号 | 品名 | 供应商 | 物料编号 | 品名 | 供应商 | 物料编号 | 品名 | 供应商
洗测1次 | ODM面料 | 8042# | 12D尼龙四面弹 | 米色 | TAZZAM82274 |  | 面料 | ODM |  | 包边经编 | ODM |  | 氨纶弹力网布 | ODM |  | 3#尼龙反装开尾拉链，葫芦头 | YKK | LP00157 | 拉手 | 伟星 | 合格
[6 empty] | 物料6 |  |  | 物料7 |  |  | 物料8 |  |  | 物料9 |  |  | 物料10
[6 empty] | 物料编号 | 品名 | 供应商 | 物料编号 | 品名 | 供应商 | 物料编号 | 品名 | 供应商 | 物料编号 | 品名 | 供应商 | 物料编号 | 品名 | 供应商
[6 empty] | KK00117 | 卡扣 | ODM |  | 哑光漆气眼 | ODM | SJ00015 | 三色花纹弹力绳 | ODM |  | 树脂四合扣 | ODM |  | 洗标 | 宝坤
[6 empty] | 物料11 |  |  | 物料12 |  |  | 物料13 |  |  | 物料14 |  |  | 物料15
[6 empty] | 物料编号 | 品名 | 供应商 | 物料编号 | 品名 | 供应商 | 物料编号 | 品名 | 供应商 | 物料编号 | 品名 | 供应商 | 物料编号 | 品名 | 供应商
[7 empty] | 主标 | 宝坤 |  | 猪鼻扣 | ODM |  | 气眼 | ODM | JB00336 | 标牌 | 嘉美 |  | 内包橡根 | ODM
[6 empty] | 物料11 |  |  | 物料12 |  |  | 物料13 |  |  | 物料14 |  |  | 物料15
[6 empty] | 物料编号 | 品名 | 供应商 | 物料编号 | 品名 | 供应商 | 物料编号 | 品名 | 供应商 | 物料编号 | 品名 | 供应商 | 物料编号 | 品名 | 供应商
洗测2次 | ODM面料 | 8052# | 12D尼龙四面弹 | 白色 | TAZZAM82274 |  | 面料 | ODM |  | 包边经编 | ODM |  | 氨纶弹力网布 | ODM |  | 3#尼龙反装开尾拉链，葫芦头 | YKK | LP00157 | 拉手 | 伟星 | 合格
[6 empty] | 物料6 |  |  | 物料7 |  |  | 物料8 |  |  | 物料9 |  |  | 物料10
[6 empty] | 物料编号 | 品名 | 供应商 | 物料编号 | 品名 | 供应商 | 物料编号 | 品名 | 供应商 | 物料编号 | 品名 | 供应商 | 物料编号 | 品名 | 供应商
[6 empty] | KK00117 | 卡扣 | ODM |  | 哑光漆气眼 | ODM | SJ00015 | 三色花纹弹力绳 | ODM |  | 树脂四合扣 | ODM |  | 洗标 | 宝坤
[6 empty] | 物料11 |  |  | 物料12 |  |  | 物料13 |  |  | 物料14 |  |  | 物料15
[6 empty] | 物料编号 | 品名 | 供应商 | 物料编号 | 品名 | 供应商 | 物料编号 | 品名 | 供应商 | 物料编号 | 品名 | 供应商 | 物料编号 | 品名 | 供应商
[7 empty] | 主标 | 宝坤 |  | 猪鼻扣 | ODM |  | 气眼 | ODM | JB00336 | 标牌 | 嘉美 |  | 内包橡根 | ODM
[6 empty] | 物料11 |  |  | 物料12 |  |  | 物料13 |  |  | 物料14 |  |  | 物料15
[6 empty] | 物料编号 | 品名 | 供应商 | 物料编号 | 品名 | 供应商 | 物料编号 | 品名 | 供应商 | 物料编号 | 品名 | 供应商 | 物料编号 | 品名 | 供应商
制表时间： | [8 empty] | 测试人签名：袁旗红
测试要求： 1、面辅料到厂第一时间做测试，根据面料的实际情况，每色每缸做。 2、水温40°洗水40分钟，机洗一个程序，洗水共计5次。

## 4.面料静水压
TOREAD-面料5点水压测试报告登记表
日期 | 批号 | 物料编号 | 颜色 | 涉及到的款号 | 供应商 | 上午(时间） | 测试条件 | 下午（时间） | 测试条件 | 加班（时间） | 测试条件 | 结果 | 备注
制表时间： | [7 empty] | 测试人签名：
测试要求： 1、面料到厂第一时间做测试，根据面料的实际情况，每色每缸抽取1-2卷测试。 2、成衣制作时每天、每款、每色、每号需做水压测试。

## 5.特殊工艺测试
TOREAD-特殊工艺测试报告登记表
项目 | 供应商 | 缸号 | 面料布种编号 | 颜色 | 涉及到的款号 | 使用部位 | 物料工艺1 | 物料工艺2 | 物料工艺3 | 结果 | 备注
洗测1次
洗测1次
洗测2次
洗测3次
洗测4次
洗测5次
制表时间： | [6 empty] | 测试人签名：
测试要求： 1、胶条、装饰胶膜、印花类、生粘、激光开孔类 2、每款上线前做测试。 3、水温40°洗水40分钟，机洗一个程序，洗水共计5次。

## 6.织带类缩率测试
TOREAD - 织带类缩率测试报告登记表
序号 | 供应商 | 物料编号 | 颜色 | 涉及到的款号 | 气烫缩 | 水缩 | 累计缩率 | 判定结果是否合格
[5 empty] | 经向百分比 | 径向百分比
制表时间： |  |  |  |  | 测试人签名：
测试要求： 1、织带及弹力织带、像根松紧、包边条等到厂后第一时间，做测试。