## AQL2.5验货
探路者尾期验货抽验标准
|  | AQL1.0 |  | AQL2.5 |  | AQL4.0
整批数量 | 抽验数量 | Ac | Re | Ac | Re | Ac | Re
≤90 | 13 | 0 | 1 | 0 | 1 | 1 | 2
91-150 | 20 | 0 | 1 | 1 | 2 | 2 | 3
151-280 | 32 | 0 | 1 | 2 | 3 | 3 | 4
281-500 | 50 | 1 | 2 | 3 | 4 | 5 | 6
501-1200 | 80 | 2 | 3 | 5 | 6 | 7 | 8
1201-3200 | 125 | 3 | 4 | 7 | 8 | 10 | 11
3201-10000 | 200 | 5 | 6 | 10 | 11 | 14 | 15
10001-35000 | 315 | 7 | 8 | 14 | 15 | 21 | 22
注：探路者验货按照AQL2.5验货标准实行

## 首期
TOREAD-首件（首批）检验报告书
订单类别 | 探路者 |  | 合同签订方 |  | 天光 |  | 生产工厂 | 丹东天光
订单基础信息 |  |  | 生产•出货进度 |  |  |  | 指示•确认资料
款号 | TAMMAM82234 |  | 合同交期 |  | 2023.12.31 |  | 产前确认样 |  | 有 | 无
品名 | 女式徒步九分裤 |  | 上线日 |  | 2023.12.20 |  | 原辅材料卡 |  | 有 | 无
色/号型数 | 4 | 6 | 缝制预计完成日 |  | 2023.12.25 |  | 大货面料确认样 |  | 有 | 无
订单数量 | 14502 |  | 包装预计完成日 |  | 2023.12.26 |  | 印花、刺绣确认样 |  | 有 | 无
采购凭证号 | CGDD23101000082 |  | 预计发货时间 |  | 2023.12.28 |  | 洗唛、合格证指示资料 |  | 有 | 无
确认资料缺失内容说明：
【工艺确认】
原材料 | 正 | 误 |  | 印、绣花 | 正 | 误 | 无此工艺 | 洗水唛 | 正 | 误
辅料使用 | 正 | 误 |  | 胶膜工艺 | 正 | 误 | 无此工艺 | 合格证 | 正 | 误
制作工艺 | 正 | 误 |  | 压胶水压 | OK | NG | 无此工艺 | 缝纫用线 | 正 | 误
补充事项：
【面料品质确认】
物性检测 | OK | NG |  | 面料颜色 | OK | NG |  | 互染测试 | OK | NG
外观查验 | OK | NG |  | 面料缸差 | OK | NG |  | 水洗缩率 | OK | NG
问题描述：
【裁剪完成情况】
①裁剪完成比例（%）：
号型 颜色 | XXS | XS | S | M | L | XL | XXL | XXXL | XXXXL | 未裁齐原因
黑色 |  |  | 30% | 30% | 30% | 30% | 30% | 30% |  | 陆续裁剪
岩草绿 |  |  | 30% | 30% | 30% | 30% | 30% | 30% |  | 陆续裁剪
深卡其 |  |  | 0% | 0% | 0% | 0% | 0% | 0% |  | 陆续裁剪
暮紫色 |  |  | 0% | 0% | 0% | 0% | 0% | 0% |  | 陆续裁剪
【成品检查明细】★颜色、数量需要写清楚
黑色L#2件
【规格确认】
①规格测量明细以插入附件形式列明，并注明洗前洗后规格
②规格异常情况 |  | 有 | 无 | 备注：
【问题点与指导项目】 ★的问题应添加照片说明（包括成品及半成品检查）
1.侧袋不平
2.脚口开叉不顺直
以上问题请及时改正。
【耐洗水确认】
粘衬 | OK | NG | 无此工艺 | 胶膜 | OK | NG | 无此工艺 | 扭曲 | OK | NG
印、绣花 | OK | NG | 无此工艺 | 压胶水压 | OK | NG | 无此工艺 | 水洗缩率 | OK | NG
补充事项：
【重大改善说明及整改复核时间】
检验部门 | 服装品控部 |  | 检验担当 |  | 查验时间 |  | 工厂负责人
【整改结果】
检验部门 | 服装品控部 |  | 检验担当 | 赫丹 | 复核时间 | 2023.12.25 | 工厂负责人 |  | 张爱萍

## 首期洗水尺寸表
款号 | TAMMAM82234 |  | 品名 | 女式徒步九分裤 |  |  | 生产工厂 | 丹东天光
部位名称 | 指示规格 FINAL SPEC | [5 empty] | 样品规格 SAMPLE SPEC
| S | M | L | XL | XXL | XXXL | 黑色M#1 | 黑色M#2
| 155/74B | 160/78B | 165/82B | 170/86B | 175/90B | 180/94B | 洗前/洗后 | 洗前/洗后
裤外侧长（参考值） | 86.1 | 88 | 89.9 | 91.8 | 93.7 | 95.6 | +0.5/+0.5 | +1/+1
腰围 平量 | 70 | 74 | 78 | 83 | 89 | 95 | +2/0 | +1/0
臀围 | 93.4 | 97 | 101 | 105 | 109 | 113 | 0/0 | -0.5/-1
腿围/2 | 28.55 | 29.7 | 31 | 32.3 | 33.6 | 34.9 | +0.6/+0.5 | 0/0
膝围/2 | 19.8 | 20.5 | 21.2 | 21.9 | 22.8 | 23.7 | 0/0 | 0/0
脚口/2 | 18 | 18.5 | 19 | 19.5 | 20.2 | 20.9 | -0.2/-0.3 | -0.2/-0.4
前裆长 含腰 | 26.2 | 26.8 | 27.4 | 28.1 | 28.7 | 29.4 | +0.5/+0.2 | +0.4/+0.2
后裆长 含腰 | 37.3 | 38.2 | 39.3 | 40.4 | 41.5 | 42.6 | +0.3/+0.2 | +0.5/+0.3
备注：
初期请洗测2-3件，有问题的另加测量数量。
[7 empty] | 验货时间：2023.12.26 |  | 跟单QC:周苑 | 工厂负责人： | 张爱萍

## 中期
TOREAD-QC中期检验报告书
订单类别 | 探路者 |  | 合同签订方 |  | 天光 |  | 生产工厂 | 大连弘印
订单基础信息 |  |  | 生产•出货进度 |  |  |  | 指示•确认资料
款号 | TAMMAM82234 |  | 合同交期 |  | 2024.1.26 |  | 首件检验报告 |  | 有 | 无
品名 | 女式徒步九分裤 |  | 裁剪完成数量 |  | 14502 |  | 首件检验未尽事项 |  | 有 | 无
色/号型数 | 4 | 6 | 缝制完成数量 |  | 5000 |  | 首件检验未尽事项内容
订单数量 | 14502 |  | 包装完成数量 |  | 2000
|  |  | 预计发货时间 |  | 2024.1.24
【附属资料确认】
原材料 | 正 | 误 |  | 洗水唛 | 正 | 误 |  | 印、绣花 | 正 | 误
辅料使用 | 正 | 误 |  | 合格证 | 正 | 误 |  | 缝纫用线 | 正 | 误
备注：
【检验明细】：检验明细（要求齐色、齐号至少10件检查）
黑色S#\XL#各5件、暮紫色S#\L#各5件
深卡其M#5件，岩草绿XXL#5件
【耐水洗测试】：耐洗水测试明细（要求齐色、齐号）
【规格确认】
①规格测量明细以插入附件形式列明，并注明洗前洗后规格
②规格异常情况 |  | 有 | 无
说明：
【耐洗水确认】
粘衬 | OK | NG | 无此工艺 | 胶膜 | OK | NG | 无此工艺 | 扭曲 | OK | NG
印、绣花 | OK | NG | 无此工艺 | 压胶水压 | OK | NG | 无此工艺 | 水洗缩率 | OK | NG
补充事项：
【问题点与指导项目】 ★的问题应添加照片说明
1.压腰里侧0.1线不匀
2.侧缝吃皱严重
3.合侧缝线不直
4.兜口没摘平
以上问题请及时改正。
【整改的严重缺陷及整改复核时间】
备注：
检验部门 | 服装品控部 |  | 检验担当 |  | 查验时间 |  | 工厂负责人
【整改结果】
检验部门 | 服装品控部 |  | 检验担当 | 周苑 | 查验时间 | 2024.1.15 | 工厂负责人 |  | 张爱萍

## 中期验货尺寸表
款号 | TAMMAM82234 |  | 品名 | 女式徒步九分裤 |  |  | 生产工厂 | 大连弘印
部位名称 | 指示规格 FINAL SPEC | [5 empty] | 样品规格 SAMPLE SPEC
| XS | S | M | L | XL | XXL | XS | S | M | L | XL | XXL
| 150/70B | 155/74B | 160/78B | 165/82B | 170/86B | 175/90B | 黑色 | 暮紫色 | 深卡其 | 暮紫色 | 黑色 | 岩草绿
裤外侧长（参考值） | 84.2 | 86.1 | 88 | 89.9 | 91.8 | 93.7 | +1+1 | +1+0.5 | +1+1 | +1.5+0.8 | +0.50 | 0+0.8
腰围 平量 | 66 | 70 | 74 | 78 | 83 | 89 | -10 | +1.5+1 | +1.50 | +2+1.5 | -1-1 | -10
臀围 | 89.8 | 93.4 | 97 | 101 | 105 | 109 | +0.40 | -1.2-1.4 | -1.5-1 | -0.5-1 | 0-0.6 | +10
腿围/2 | 27.4 | 28.55 | 29.7 | 31 | 32.3 | 33.6 | +0.20 | 0-0.2 | 00 | 00 | -0.3-0.4 | +0.2+0.2
脚口/2 | 17.5 | 18 | 18.5 | 19 | 19.5 | 20.2 | 00 | 0-0.2 | -0.3-0.2 | 0-0.3 | 00 | -0.20
前裆长 含腰 | 25.5 | 26.2 | 26.8 | 27.4 | 28.1 | 28.7 | -0.2+0.3 | 00 | 00 | +0.6+0.4 | 00 | -0.2-0.5
后裆长 含腰 | 36.4 | 37.3 | 38.2 | 39.3 | 40.4 | 41.5 | 00 | -0.8-0.5 | -0.40 | -0.8-0.5 | 0+0.2 | -0.20
备注：
初期请洗测2-3件，有问题的另加测量数量。
[7 empty] | 验货时间：2024.1.16 |  | 跟单QC:周苑 |  | 工厂负责人： | 张爱萍

## 尾期1
QC出货报告书
订单类别 | 探路者 |  | 款号 | TAMMAM82234 | 产品名称 | 女式徒步九分裤 |  | 生产工厂 | 丹东天光
订单数量 | 14502 |  | 合同日期 | 2023.12.31 |  |  | 检验资料确认
色/号型数 | 4 | 6 | 交货形式 |  |  |  | 面料第三方合格报告 |  | 有 | 无
验货次数 | 1 |  | 非直发 | 俄罗斯S | 天津库 | 直发 | 成品第三方合格报告 |  | 有 | 无
验货数量 | 10 | [5 empty] | 中期检验报告 |  | 有 | 无
采购凭证号 | CGDD23101000082 |  | 入仓数量 | 20
检验方式 | 全检 | 抽检 | 免检 | 复检 | 再复检
中期检验重大改善项目 |  | 有 | 无 | 改善结果 | 已改善
全色耐洗水测试 |  | 有 | 无 | 洗后结果 | 无异常 | 洗水前后缩量正常
【附属资料确认】
洗水唛 | 正 | 误 |  | 印、绣花 | 正 | 误 |  | 装箱数量 | 正 | 误
合格证 | 正 | 误 |  | 缝纫用线 | 正 | 误 |  | 箱唛表示 | 正 | 误
吊牌 | 正 | 误 |  | 包装方式 | 正 | 误 |  | 纸箱规格 | 正 | 误
【检验时成品完成情况及检验明细】
①成品完成比例（%）：95%
②检验明细：1#、2#
②规格异常情况 |  | 有 | 无
情况说明：
【问题点描述】
【检验结果】
合格：（正常接收） |  |  | 不合格： |  | ①返工翻修 |  | ②让步接受 |  | ③拒绝接收
备注： | 请按照以上提出的问题点改正
此订单14502件，此次出货俄罗斯S20件，按照AQL2.5的抽验要求，抽验10件，无不良，可以出货
检验部门 | 服装QC部门 |  | 检验人 | 赫丹 | 查验时间 | 2023.12.27 | 工厂负责人 |  | 张爱萍

## 验货尺寸表1
款号 | TAMMAM82234 |  | 品名 | 女式徒步九分裤 |  |  | 生产工厂 | 丹东天光
部位名称 | 指示规格 FINAL SPEC | [5 empty] | 样品规格 SAMPLE SPEC
| S | M | L | XL | XXL | XXXL | S | M | L | XL | XXL | XXXL
| 155/74B | 160/78B | 165/82B | 170/86B | 175/90B | 180/94B | 黑色 | 黑色 | 黑色 | 岩草绿 | 岩草绿
裤外侧长（参考值） | 86.1 | 88 | 89.9 | 91.8 | 93.7 | 95.6 | +1.4 | +1.5 | +1.2 | +1.5 | +1.3
腰围 平量 | 70 | 74 | 78 | 83 | 89 | 95 | 0 | 0 | -1 | +0.5 | +1
臀围 | 93.4 | 97 | 101 | 105 | 109 | 113 | -1 | -1 | 0 | +1 | 0
腿围/2 | 28.55 | 29.7 | 31 | 32.3 | 33.6 | 34.9 | 0 | 0 | 0 | 0 | +0.2
脚口/2 | 18 | 18.5 | 19 | 19.5 | 20.2 | 20.9 | -0.2 | -0.2 | -0.5 | 0 | -0.3
前裆长 含腰 | 26.2 | 26.8 | 27.4 | 28.1 | 28.7 | 29.4 | 0 | +0.5 | +0.4 | -0.4 | 0
后裆长 含腰 | 37.3 | 38.2 | 39.3 | 40.4 | 41.5 | 42.6 | 0 | +0.4 | +0.5 | +0.4 | 0
备注：
初期请洗测2-3件，有问题的另加测量数量。
[7 empty] | 验货时间：2023.12.27 |  | 跟单QC:周苑 |  | 工厂负责人： | 张爱萍

## 尾期2
QC出货报告书
订单类别 | 探路者 |  | 款号 | TAMMAM82234 | 产品名称 | 女式徒步九分裤 |  | 生产工厂 | 大连弘印
订单数量 | 14502 |  | 合同日期 | 2023.1.26 |  |  | 检验资料确认
色/号型数 | 4 | 6 | 交货形式 |  |  |  | 面料第三方合格报告 |  | 有 | 无
验货次数 | 2 |  | 非直发 | 俄罗斯S | 天津库 | 直发 | 成品第三方合格报告 |  | 有 | 无
验货数量 | 200 | [5 empty] | 中期检验报告 |  | 有 | 无
采购凭证号 | CGDD23101000083 |  | 入仓数量 |  | 8791
检验方式 | 全检 | 抽检 | 免检 | 复检 | 再复检
中期检验重大改善项目 |  | 有 | 无 | 改善结果 | 已改善
全色耐洗水测试 |  | 有 | 无 | 洗后结果 | 无异常 | 洗水前后缩量正常
【附属资料确认】
洗水唛 | 正 | 误 |  | 印、绣花 | 正 | 误 |  | 装箱数量 | 正 | 误
合格证 | 正 | 误 |  | 缝纫用线 | 正 | 误 |  | 箱唛表示 | 正 | 误
吊牌 | 正 | 误 |  | 包装方式 | 正 | 误 |  | 纸箱规格 | 正 | 误
【检验时成品完成情况及检验明细】
①成品完成比例（%）：95%
②检验明细：黑色：195#、176#、189#、182#、5#、
暮紫色：118#、58#、105#、79#、74#、
深卡其：92#、36#、100#、42#、29#、
岩草绿：234#、229#、231#、226#、235#
共抽20箱，每箱10件，合计：200件
②规格异常情况 |  | 有 | 无
情况说明：
【问题点描述】
1.少量线毛脏污
2.侧兜口起皱2件
3.侧缝脚口处合缝不直2件
4.抻橡筋线打套1件
5.拉袢穿反2件
6.合侧缝起皱2件
【检验结果】
合格：（正常接收） |  |  | 不合格： |  | ①返工翻修 |  | ②让步接受 |  | ③拒绝接收
备注： | 请按照以上提出的问题点改正
此订单14502件，此次出货天津NDC8791件，按照AQL2.5的抽验要求，抽验200件，不良数量9件，在允许范围内，可以出货
检验部门 | 服装QC部门 |  | 检验人 | 赫丹 | 查验时间 | 2024.2.2 | 工厂负责人 |  | 张爱萍

## 验货尺寸表2
款号 | TAMMAM82234 |  | 品名 | 女式徒步九分裤 |  |  | 生产工厂 | 大连弘印
部位名称 | 指示规格 FINAL SPEC | [5 empty] | 样品规格 SAMPLE SPEC
| XS | S | M | L | XL | XXL | XS | S | M | L | XL | XXL
| 150/70B | 155/74B | 160/78B | 165/82B | 170/86B | 175/90B | 黑色 | 暮紫色 | 深卡其 | 暮紫色 | 黑色 | 岩草绿
裤外侧长（参考值） | 84.2 | 86.1 | 88 | 89.9 | 91.8 | 93.7 | +1+1 | +1+0.5 | +1+1 | +1.5+0.8 | +0.50 | 0+0.8
腰围 平量 | 66 | 70 | 74 | 78 | 83 | 89 | -10 | +1.5+1 | +1.50 | +2+1.5 | -1-1 | -10
臀围 | 89.8 | 93.4 | 97 | 101 | 105 | 109 | +0.40 | -1.2-1.4 | -1.5-1 | -0.5-1 | 0-0.6 | +10
腿围/2 | 27.4 | 28.55 | 29.7 | 31 | 32.3 | 33.6 | +0.20 | 0-0.2 | 00 | 00 | -0.3-0.4 | +0.2+0.2
脚口/2 | 17.5 | 18 | 18.5 | 19 | 19.5 | 20.2 | 00 | 0-0.2 | -0.3-0.2 | 0-0.3 | 00 | -0.20
前裆长 含腰 | 25.5 | 26.2 | 26.8 | 27.4 | 28.1 | 28.7 | -0.2+0.3 | 00 | 00 | +0.6+0.4 | 00 | -0.2-0.5
后裆长 含腰 | 36.4 | 37.3 | 38.2 | 39.3 | 40.4 | 41.5 | 00 | -0.8-0.5 | -0.40 | -0.8-0.5 | 0+0.2 | -0.20
备注：
初期请洗测2-3件，有问题的另加测量数量。
[7 empty] | 验货时间：2024.2.2 |  | 跟单QC:周苑 |  | 工厂负责人： | 张爱萍

## 面料验布
TOREAD-面料验布测试报告登记表
序号 | 缸号 | 面料布种编号 | 颜色 | 涉及到的款号 | 供应商 | 自检报告 | 匹头条实物样 | 疵点 | 断纱 | 色点 | 色杠 | 折痕 | 合计数量 | 备注
[8 empty] | 数量 | 数量 | 数量 | 数量 | 数量
1 | 5042-150 | FW08491 | 黑色 | 81760/82749/81748/82234 | 赢合 |  |  |  | 3 | 4 |  | 1
2 | 5019-168
3 | 5041-180 |  | 岩草绿 |  |  |  |  | 5 |  | 6
4 | 5047-175 |  | 深卡其 | [6 empty] | 7
5 | 5045-167 |  | 深卡其 | [6 empty] | 8
6 | 5372-190 |  | 云母灰 |  |  |  |  | 1 |  | 6
7 | 5043-173 |  | 暮紫色 |  |  |  |  | 2 |  | 2
8 | 5043-179 |  | 暮紫色 |  |  |  |  | 1 |  | 3
9 | 5053-179 |  | 蓝岩黑 |  |  |  |  | 1 |  | 7
10 | 5367-183 |  | 可卡棕 |  |  |  |  | 1 |  | 2
制表时间：10-13 | [8 empty] | 测试人签名：
测试要求： 1、面料到厂第一时间做测试，根据面料的实际情况，可每缸抽取1-2卷过验布机。

## 面料缩率
TOREAD-面料缩率检测测试报告登记表
序号 | 供应商 | 缸号 | 面料布种编号 | 颜色 | 涉及到的款号 | 气缩 |  | 水缩 |  | 累计缩率 | 边中差，头尾差，实测结果 | 判定结果是否合格
[6 empty] | 径向百分比 | 纬向百分比 | 径向百分比 | 纬向百分比
1 | 赢合 | 5042-150 | FW08491 | 黑色 | 82234 | 0.5 | 0
2 | 赢合 | 5366 | FW08491 | 岩草绿 | 82234 | 2.8 | 1.6

## 3.面料互染
TOREAD-面辅料互染测试报告登记表
项目 | 供应商 | 缸号 | 面料布种编号 | 颜色 | 涉及到的款号 | 物料1 |  |  | 物料2 |  |  | 物料3 |  |  | 物料4 |  |  | 物料5 |  |  | 结果 | 备注
[6 empty] | 物料编号 | 品名 | 供应商 | 物料编号 | 品名 | 供应商 | 物料编号 | 品名 | 供应商 | 物料编号 | 品名 | 供应商 | 物料编号 | 品名 | 供应商
洗测1次
[6 empty] | 物料6 |  |  | 物料7 |  |  | 物料8 |  |  | 物料9 |  |  | 物料10
[6 empty] | 物料编号 | 品名 | 供应商 | 物料编号 | 品名 | 供应商 | 物料编号 | 品名 | 供应商 | 物料编号 | 品名 | 供应商 | 物料编号 | 品名 | 供应商
洗测2次
洗测3次
洗测4次
洗测5次
制表时间： | [8 empty] | 测试人签名：
测试要求： 1、面辅料到厂第一时间做测试，根据面料的实际情况，每色每缸做。 2、水温40°洗水40分钟，机洗一个程序，洗水共计5次。

## 4.面料静水压
TOREAD-面料5点水压测试报告登记表
日期 | 缸号 | 面料布种编号 | 颜色 | 涉及到的款号 | 供应商 | 上午(时间） | 测试条件 | 下午（时间） | 测试条件 | 加班（时间） | 测试条件 | 结果 | 备注
日期 | 批号 | 物料编号 | 颜色 | 涉及到的款号 | 供应商 | 上午(时间） | 测试条件 | 下午（时间） | 测试条件 | 加班（时间） | 测试条件 | 结果 | 备注
制表时间： | [7 empty] | 测试人签名：
测试要求： 1、面料到厂第一时间做测试，根据面料的实际情况，每色每缸抽取1-2卷测试。 2、成衣制作时每天、每款、每色、每号需做水压测试。

## 5.特殊工艺测试
TOREAD-特殊工艺测试报告登记表
项目 | 供应商 | 缸号 | 面料布种编号 | 颜色 | 涉及到的款号 | 使用部位 | 物料工艺1 | 物料工艺2 | 物料工艺3 | 结果 | 备注
洗测1次 |  | C-17-20-79.5 |  | 灰色 | 91247 | 左前片 |  |  |  | OK
洗测2次 |  | D-13-8-79 |  | 灰色 | 91305 | 右后翘 |  |  |  | OK
洗测3次 |  | E-23-8-79.5 |  | 黑色 | 91247 | 左前片 |  |  |  | OK
洗测4次 |  | E-23-15-88.5 |  | 黑色 | 91305 | 右后翘 |  |  |  | OK
洗测5次
制表时间： | [6 empty] | 测试人签名：
测试要求： 1、胶条、装饰胶膜、印花类、生粘、激光开孔类 2、每款上线前做测试。 3、水温40°洗水40分钟，机洗一个程序，洗水共计5次。

## 6.织带类缩率测试
TOREAD - 织带类缩率测试报告登记表
序号 | 供应商 | 物料编号 | 颜色 | 涉及到的款号 | 气烫缩 | 水缩 | 累计缩率 | 判定结果是否合格
[5 empty] | 经向百分比 | 径向百分比
制表时间： |  |  |  |  | 测试人签名：
测试要求： 1、织带及弹力织带、像根松紧、包边条等到厂后第一时间，做测试。