## AQL2.5验货
探路者尾期验货抽验标准
|  | AQL1.0 |  | AQL2.5 |  | AQL4.0
整批数量 | 抽验数量 | Ac | Re | Ac | Re | Ac | Re
≤90 | 13 | 0 | 1 | 0 | 1 | 1 | 2
91-150 | 20 | 0 | 1 | 1 | 2 | 2 | 3
151-280 | 32 | 0 | 1 | 2 | 3 | 3 | 4
281-500 | 50 | 1 | 2 | 3 | 4 | 5 | 6
501-1200 | 80 | 2 | 3 | 5 | 6 | 7 | 8
1201-3200 | 125 | 3 | 4 | 7 | 8 | 10 | 11
3201-10000 | 200 | 5 | 6 | 10 | 11 | 14 | 15
10001-35000 | 315 | 7 | 8 | 14 | 15 | 21 | 22
注：探路者验货按照AQL2.5验货标准实行

## 首期
TOREAD-首件（首批）检验报告书
订单类别 | 探路者 |  | 合同签订方 |  | 天光 |  | 生产工厂 | 丹东乐尔
订单基础信息 |  |  | 生产•出货进度 |  |  |  | 指示•确认资料
款号 | TAMMBM81826 |  | 合同交期 |  | 2023.12.22/2024.3.5 |  | 产前确认样 |  | 有 | 无
品名 | 男式长裤 |  | 上线日 |  | 2023.11.8 |  | 原辅材料卡 |  | 有 | 无
色/号型数 | 3 | 6 | 缝制预计完成日 |  | 2024.1.15 |  | 大货面料确认样 |  | 有 | 无
订单数量 | 12300 |  | 包装预计完成日 |  | 2024.1.18 |  | 印花、刺绣确认样 |  | 有 | 无
|  |  | 预计发货时间 |  | 2023.12.20 |  | 洗唛、合格证指示资料 |  | 有 | 无
确认资料缺失内容说明：
【工艺确认】
原材料 | 正 | 误 |  | 印、绣花 | 正 | 误 | 无此工艺 | 洗水唛 | 正 | 误
辅料使用 | 正 | 误 |  | 胶膜工艺 | 正 | 误 | 无此工艺 | 合格证 | 正 | 误
制作工艺 | 正 | 误 |  | 压胶水压 | OK | NG | 无此工艺 | 缝纫用线 | 正 | 误
补充事项：
【面料品质确认】
物性检测 | OK | NG |  | 面料颜色 | OK | NG |  | 互染测试 | OK | NG
外观查验 | OK | NG |  | 面料缸差 | OK | NG |  | 水洗缩率 | OK | NG
问题描述：
【裁剪完成情况】
①裁剪完成比例（%）：
号型 颜色 | XXS | XS | S | M | L | XL | XXL | XXXL | XXXXL | 未裁齐原因
黑色 |  |  | 50% | 50% | 50% | 50% | 50% | 50% |  | 陆续裁剪
太空蓝 |  |  | 50% | 50% | 50% | 50% | 50% | 50% |  | 陆续裁剪
炭灰 |  |  | 50% | 50% | 50% | 50% | 50% | 50% |  | 陆续裁剪
【成品检查明细】★颜色、数量需要写清楚
黑色L#5件
【规格确认】
①规格测量明细以插入附件形式列明，并注明洗前洗后规格
②规格异常情况 |  | 有 | 无 | 备注：
【问题点与指导项目】 ★的问题应添加照片说明（包括成品及半成品检查）
1.打结掉道
2.腰面不等宽
3.膝省尖没扒开
以上问题请及时改正。
【耐洗水确认】
粘衬 | OK | NG | 无此工艺 | 胶膜 | OK | NG | 无此工艺 | 扭曲 | OK | NG
印、绣花 | OK | NG | 无此工艺 | 压胶水压 | OK | NG | 无此工艺 | 水洗缩率 | OK | NG
补充事项：
【重大改善说明及整改复核时间】
检验部门 | 服装品控部 |  | 检验担当 |  | 查验时间 |  | 工厂负责人
【整改结果】
检验部门 | 服装品控部 |  | 检验担当 | 周苑 | 复核时间 | 2023.11.20 | 工厂负责人 |  | 张爱萍

## 洗水尺寸表
款号 | TAMMBM81826 |  | 品名 | 男式长裤 |  |  | 生产工厂 | 丹东乐尔
部位名称 | 指示规格 FINAL SPEC | [5 empty] | 样品规格 SAMPLE SPEC
| S | M | L | XL | XXL | XXXL | 黑色L#1 | 黑色L#2
| 165/80B | 170/84B | 175/88B | 180/92B | 185/96B | 190/100B | 洗前/洗后 | 洗前/洗后
裤外侧长 | 99.8 | 101.9 | 104 | 106.1 | 108.2 | 110.3 | +0.7/0 | +0.5/0
腰围 平量 | 74 | 78 | 82 | 86 | 91 | 97 | 0/-1 | 0/-0.5
臀围 | 98.8 | 102.4 | 106 | 110 | 114 | 118 | +1/+1 | +1/+1
腿围/2 | 29.7 | 30.85 | 32 | 33.3 | 34.6 | 35.9 | 0/0 | 0/0
膝围/2 | 20.6 | 21.3 | 22 | 22.7 | 23.4 | 24.3 | 0/0 | 0/0
脚口/2 | 19 | 19.5 | 20 | 20.5 | 21 | 21.7 | +0.2/+0.2 | +0.3/+0.3
前裆长 含腰 | 27.7 | 28.4 | 29 | 29.6 | 30.3 | 30.9 | 0/-0.3 | 0/-0.5
后裆长 含腰 | 40.2 | 41.1 | 42 | 43.1 | 44.2 | 45.3 | -0.3/-0.5 | -0.2/-0.5
备注：
初期请洗测2-3件，有问题的另加测量数量。
[7 empty] | 验货时间：2023.11.21 |  | 跟单QC:周苑 | 工厂负责人：张爱萍

## 中期
TOREAD-QC中期检验报告书
订单类别 | 探路者 |  | 合同签订方 |  | 天光 |  | 生产工厂 | 丹东乐尔
订单基础信息 |  |  | 生产•出货进度 |  |  |  | 指示•确认资料
款号 | TAMMBM81826 |  | 合同交期 |  | 2023.12.22/2024.3.5 |  | 首件检验报告 |  | 有 | 无
品名 | 男式长裤 |  | 裁剪完成数量 |  | 8000 |  | 首件检验未尽事项 |  | 有 | 无
色/号型数 | 3 | 6 | 缝制完成数量 |  | 3000 |  | 首件检验未尽事项内容
订单数量 | 12300 |  | 包装完成数量 |  | 2500
|  |  | 预计发货时间 |  | 2023.12.20
【附属资料确认】
原材料 | 正 | 误 |  | 洗水唛 | 正 | 误 |  | 印、绣花 | 正 | 误
辅料使用 | 正 | 误 |  | 合格证 | 正 | 误 |  | 缝纫用线 | 正 | 误
备注：
【检验明细】：检验明细（要求齐色、齐号至少10件检查）
黑色：S#XL#各5件
太空蓝：M#L#各5件
炭灰：XXL#XXXL#各5件
【耐水洗测试】：耐洗水测试明细（要求齐色、齐号）
【规格确认】
①规格测量明细以插入附件形式列明，并注明洗前洗后规格
②规格异常情况 |  | 有 | 无
说明：
【耐洗水确认】
粘衬 | OK | NG | 无此工艺 | 胶膜 | OK | NG | 无此工艺 | 扭曲 | OK | NG
印、绣花 | OK | NG | 无此工艺 | 压胶水压 | OK | NG | 无此工艺 | 水洗缩率 | OK | NG
补充事项：
【问题点与指导项目】 ★的问题应添加照片说明
1.后档没熨好
2.侧缝没熨好
3.前门襟及小裆不平
以上问题请及时改正。
【整改的严重缺陷及整改复核时间】
备注：
检验部门 | 服装品控部 |  | 检验担当 |  | 查验时间 |  | 工厂负责人
【整改结果】
检验部门 | 服装品控部 |  | 检验担当 | 周苑 | 查验时间 | 2023.12.8 | 工厂负责人 |  | 张爱萍

## 中期验货尺寸表
款号 | TAMMBM81826 |  | 品名 | 男式长裤 |  |  | 生产工厂 | 丹东乐尔
部位名称 | 指示规格 FINAL SPEC | [5 empty] | 样品规格 SAMPLE SPEC
| S | M | L | XL | XXL | XXXL | S | M | L | XL | XXL | XXXL
| 165/80B | 170/84B | 175/88B | 180/92B | 185/96B | 190/100B | 黑色 | 太空蓝 | 太空蓝 | 黑色 | 炭灰 | 炭灰
裤外侧长 | 99.8 | 101.9 | 104 | 106.1 | 108.2 | 110.3 | +0.8/0 | +0.7/0 | +0.5/0 | +1/+0.5 | -0.2/-0.6 | -0.3/-0.5
腰围 平量 | 74 | 78 | 82 | 86 | 91 | 97 | -1/-2 | 0/-1 | 0/-0.5 | 0/-0.5 | -1/-1.5 | 0/-1
臀围 | 98.8 | 102.4 | 106 | 110 | 114 | 118 | -0.8/-1 | +1/+1 | +1/+1 | 0/0 | +1/+0.5 | +1/0
腿围/2 | 29.7 | 30.85 | 32 | 33.3 | 34.6 | 35.9 | +0.3/0 | 0/0 | 0/0 | +0.7/+0.5 | 0/0 | 0/0
膝围/2 | 20.6 | 21.3 | 22 | 22.7 | 23.4 | 24.3 | 0/0 | 0/0 | 0/0 | +0.3/+0.3 | 0/0 | 0/-0.4
脚口/2 | 19 | 19.5 | 20 | 20.5 | 21 | 21.7 | +0.5/+0.5 | +0.2/+0.2 | +0.3/+0.3 | +0.6/+0.3 | +0.5/+0.3 | +0.3/0
前裆长 含腰 | 27.7 | 28.4 | 29 | 29.6 | 30.3 | 30.9 | -0.5/-0.8 | 0/-0.3 | 0/-0.5 | 0/-0.5 | -0.3/-0.5 | -0.4/-0.4
后裆长 含腰 | 40.2 | 41.1 | 42 | 43.1 | 44.2 | 45.3 | -0.2/-0.5 | -0.3/-0.5 | -0.2/-0.5 | 0/-0.3 | -0.2/-0.5 | +0.2/0
备注：
初期请洗测2-3件，有问题的另加测量数量。
[7 empty] | 验货时间：2023.12.9 |  | 跟单QC:周苑 |  | 工厂负责人：张爱萍

## 尾期1
QC出货报告书
订单类别 | 探路者 |  | 款号 | TAMMBM81826 | 产品名称 | 男式长裤 |  | 生产工厂 | 丹东乐尔
订单数量 | 12300 |  | 合同日期 | 2023.12.22/2024.3.5 |  |  | 检验资料确认
色/号型数 | 3 | 6 | 交货形式 |  |  |  | 面料第三方合格报告 |  | 有 | 无
验货次数 | 1 |  | 非直发 | 苏州库 | 天津库 | 美妙直发 | 成品第三方合格报告 |  | 有 | 无
验货数量 | 126 |  | 入仓数量 |  |  | 3694 | 中期检验报告 |  | 有 | 无
采购凭证号 | CGDD23111000042
检验方式 | 全检 | 抽检 | 免检 | 复检 | 再复检
中期检验重大改善项目 |  | 有 | 无 | 改善结果 | 已改善
全色耐洗水测试 |  | 有 | 无 | 洗后结果 | 无异常 | 洗水前后缩量正常
【附属资料确认】
洗水唛 | 正 | 误 |  | 印、绣花 | 正 | 误 |  | 装箱数量 | 正 | 误
合格证 | 正 | 误 |  | 缝纫用线 | 正 | 误 |  | 箱唛表示 | 正 | 误
吊牌 | 正 | 误 |  | 包装方式 | 正 | 误 |  | 纸箱规格 | 正 | 误
【检验时成品完成情况及检验明细】
①成品完成比例（%）：95%
②检验明细：炭灰：9#、15#、22#、109#、28#、38#
太空蓝：41#、44#、47#、49#、50#、99#
黑色：51#、56#、70#、81#、90#、97#
共抽18箱，每箱7件，合计：126件
②规格异常情况 |  | 有 | 无
情况说明：
【问题点描述】
1.小裆吃皱严重，返工翻修
【检验结果】
合格：（正常接收） |  |  | 不合格： |  | ①返工翻修 |  | ②让步接受 |  | ③拒绝接收
备注： | 请按照以上提出的问题点改正
此订单12300件，此次出货3694件，按照AQL2.5的抽验要求，抽验126件，不良：小裆吃皱严重，需翻箱返修，翻箱修理后验货合格，可以出货
检验部门 | 服装QC部门 |  | 检验人 | 周苑 | 查验时间 | 2024.1.3 | 工厂负责人 |  | 张爱萍

## 验货尺寸表1
款号 | TAMMBM81826 |  | 品名 | 男式长裤 |  |  | 生产工厂 | 丹东乐尔
部位名称 | 指示规格 FINAL SPEC | [5 empty] | 样品规格 SAMPLE SPEC
| S | M | L | XL | XXL | XXXL | S | M | L | XL | XXL | XXXL
| 165/80B | 170/84B | 175/88B | 180/92B | 185/96B | 190/100B | 黑色 | 太空蓝 | 太空蓝 | 黑色 | 炭灰 | 炭灰
裤外侧长 | 99.8 | 101.9 | 104 | 106.1 | 108.2 | 110.3 | -0.8+0.8 | +0.60 | +1+0.5 | +1+1 | -0.2+1 | -0.3-0.3
腰围 平量 | 74 | 78 | 82 | 86 | 91 | 97 | -2-1 | -1+2 | -1-1 | 0-1 | -10 | -10
臀围 | 98.8 | 102.4 | 106 | 110 | 114 | 118 | -0.8-0.8 | -0.4+0.4 | -1-1 | -10 | +10 | +10
腿围/2 | 29.7 | 30.85 | 32 | 33.3 | 34.6 | 35.9 | +0.3-0.7 | 0+0.2 | 0+0.5 | +0.70 | 0+1 | 00
膝围/2 | 20.6 | 21.3 | 22 | 22.7 | 23.4 | 24.3 | 0+0.4 | 0+0.2 | +0.5+0.4 | +0.3+0.3 | 00 | 0-0.4
脚口/2 | 19 | 19.5 | 20 | 20.5 | 21 | 21.7 | +0.5+0.5 | +0.5+0.5 | +0.5+0.5 | +0.6+0.5 | +0.5+0.4 | +0.30
前裆长 含腰 | 27.7 | 28.4 | 29 | 29.6 | 30.3 | 30.9 | -0.7-0.7 | -1-1 | -0.7-0.5 | 0-0.6 | -0.7-0.3 | -0.4-0.4
后裆长 含腰 | 40.2 | 41.1 | 42 | 43.1 | 44.2 | 45.3 | -0.2-0.5 | -0.8-1 | -10 | 00 | -0.2-1 | +0.2-0.3
备注：
初期请洗测2-3件，有问题的另加测量数量。
[7 empty] | 验货时间：2024.1.3 |  | 跟单QC:周苑 |  | 工厂负责人：张爱萍

## 尾期2
QC出货报告书
订单类别 | 探路者 |  | 款号 | TAMMBM81826 | 产品名称 | 男式长裤 |  | 生产工厂 | 丹东乐尔
订单数量 | 12300 |  | 合同日期 | 2024.3.5 |  |  | 检验资料确认
色/号型数 | 3 | 6 | 交货形式 |  |  |  | 面料第三方合格报告 |  | 有 | 无
验货次数 | 2 |  | 非直发 | 苏州库 | 天津库 | 美妙直发 | 成品第三方合格报告 |  | 有 | 无
验货数量 | 200 |  | 入仓数量 |  |  | 8589 | 中期检验报告 |  | 有 | 无
采购凭证号 | CGDD23111000043
检验方式 | 全检 | 抽检 | 免检 | 复检 | 再复检
中期检验重大改善项目 |  | 有 | 无 | 改善结果 | 已改善
全色耐洗水测试 |  | 有 | 无 | 洗后结果 | 无异常 | 洗水前后缩量正常
【附属资料确认】
洗水唛 | 正 | 误 |  | 印、绣花 | 正 | 误 |  | 装箱数量 | 正 | 误
合格证 | 正 | 误 |  | 缝纫用线 | 正 | 误 |  | 箱唛表示 | 正 | 误
吊牌 | 正 | 误 |  | 包装方式 | 正 | 误 |  | 纸箱规格 | 正 | 误
【检验时成品完成情况及检验明细】
①成品完成比例（%）：95%
②检验明细：炭灰：243#、237#、212#、270#、225#、253#、192#、
太空蓝：312#、298#、294#、286#、343#、325#、317#、
黑色：117#、132#、141#、153#、173#、332#
共验20箱，每箱10件，合计：200件
②规格异常情况 |  | 有 | 无
情况说明：
【问题点描述】
1.少量线毛脏污
2.压腰掉道2件
3.漏胶1件
【检验结果】
合格：（正常接收） |  |  | 不合格： |  | ①返工翻修 |  | ②让步接受 |  | ③拒绝接收
备注： | 请按照以上提出的问题点改正
此订单12300件，此次出货8589件，按照AQL2.5的抽验要求，抽验200件，不良数量3件，在允许范围内，可以出货
检验部门 | 服装QC部门 |  | 检验人 | 吴新艳 | 查验时间 | 2024.3.11 | 工厂负责人 |  | 张爱萍

## 验货尺寸表2
款号 | TAMMBM81826 |  | 品名 | 男式长裤 |  |  | 生产工厂 | 丹东乐尔
部位名称 | 指示规格 FINAL SPEC | [5 empty] | 样品规格 SAMPLE SPEC
| S | M | L | XL | XXL | XXXL | S | M | L | XL | XXL | XXXL
| 165/80B | 170/84B | 175/88B | 180/92B | 185/96B | 190/100B | 太空蓝 | 黑色 | 炭灰 | 太空蓝 | 黑色 | 炭灰
裤外侧长 | 99.8 | 101.9 | 104 | 106.1 | 108.2 | 110.3 | +0.2+0.2 | 0 0 | 0 0 | +0.5 0 | +1 0 | -0.3+0.3
腰围 平量 | 74 | 78 | 82 | 86 | 91 | 97 | 0 0 | -1 0 | +0.5 0 | -1 0 | -1-1.5 | -0.8-1.5
臀围 | 98.8 | 102.4 | 106 | 110 | 114 | 118 | +1+1 | -0.4-1 | -1.5-0.5 | 0 -0.5 | 0 0 | 0 0
腿围/2 | 29.7 | 30.85 | 32 | 33.3 | 34.6 | 35.9 | 0+0.3 | 0.4+0.5 | 0 0 | -0.3-0.3 | +0.3-0.5 | 0 +0.3
膝围/2 | 20.6 | 21.3 | 22 | 22.7 | 23.4 | 24.3 | 0+0.3 | 0+0.3 | 0 0 | 0 0 | 0 0 | 0 0
脚口/2 | 19 | 19.5 | 20 | 20.5 | 21 | 21.7 | 0.3+0.3 | +0.3 0 | +0.2 0 | +0.3+0.2 | 0 0 | +0.3+0.3
前裆长 含腰 | 27.7 | 28.4 | 29 | 29.6 | 30.3 | 30.9 | 0.3+0.3 | 0 0 | 0 0 | +0.2+0.3 | +0.5+0.5 | 0 0
后裆长 含腰 | 40.2 | 41.1 | 42 | 43.1 | 44.2 | 45.3 | -0.5-0.5 | 0 -0.5 | -0.5 -0.5 | -0.5 0 | -0.2-0.2 | 0 0
备注：
初期请洗测2-3件，有问题的另加测量数量。
[7 empty] | 验货时间：2024.3.11 |  | 跟单QC:周苑 |  | 工厂负责人：张爱萍

## 1.面料验布
TOREAD-面料验布测试报告登记表
序号 | 缸号 | 面料布种编号 | 颜色 | 涉及到的款号 | 供应商 | 自检报告 | 匹头条实物样 | 疵点 | 断纱 | 色点 | 色杠 | 折痕 | 合计数量 | 备注
[8 empty] | 数量 | 数量 | 数量 | 数量 | 数量
1 | 1-3-1 |  | 太空蓝 | 81826 | 台华 |  |  | 9
2 | 3-3 |  | 太空蓝 | [8 empty] | 2
3 | 9-1 |  | 炭灰 | [6 empty] | 2
4 | 1-10R |  | 黑色 |  |  |  |  | 5
5
制表时间： | [8 empty] | 测试人签名：
测试要求： 1、面料到厂第一时间做测试，根据面料的实际情况，可每缸抽取1-2卷过验布机。

## 2.面料缩率
TOREAD-面料缩率检测测试报告登记表
序号 | 供应商 | 缸号 | 面料布种编号 | 颜色 | 涉及到的款号 | 气缩 |  | 水缩 |  | 累计缩率 | 边中差，头尾差，实测结果 | 判定结果是否合格
[6 empty] | 径向百分比 | 纬向百分比 | 径向百分比 | 纬向百分比
1 | 台华 | 3-3-165M | G21SS2350 | 太空蓝 | 81826 | 0 | 0 | 0.5 | 0
2 | 台华 | 9-1-85M | G21SS2350 | 炭灰 | 81826 | 0 | 0 | 0.5 | 0
3 | 台华 | 1-3-1-173M | G21SS2350 | 太空蓝 | 81826 | 0 | 0 | 0.5 | 0
4 | 台华 | 1-3-37M | G21SS2350 | 太空蓝 | 81826 | 0 | 0 | 0.5 | 0
5 | 台华 | 1-10R-170M | G21SS2350 | 黑 | 81826 | 0 | 0 | 0.5 | 0
6
7
8
9
10
7
8
9

## 3.面料互染
TOREAD-面辅料互染测试报告登记表
项目 | 供应商 | 缸号 | 面料布种编号 | 颜色 | 涉及到的款号 | 物料1 |  |  | 物料2 |  |  | 物料3 |  |  | 物料4 |  |  | 物料5 |  |  | 结果 | 备注
[6 empty] | 物料编号 | 品名 | 供应商 | 物料编号 | 品名 | 供应商 | 物料编号 | 品名 | 供应商 | 物料编号 | 品名 | 供应商 | 物料编号 | 品名 | 供应商
洗测1次
[6 empty] | 物料6 |  |  | 物料7 |  |  | 物料8 |  |  | 物料9 |  |  | 物料10
[6 empty] | 物料编号 | 品名 | 供应商 | 物料编号 | 品名 | 供应商 | 物料编号 | 品名 | 供应商 | 物料编号 | 品名 | 供应商 | 物料编号 | 品名 | 供应商
洗测2次
洗测3次
洗测4次
洗测5次
制表时间： | [8 empty] | 测试人签名：
测试要求： 1、面辅料到厂第一时间做测试，根据面料的实际情况，每色每缸做。 2、水温40°洗水40分钟，机洗一个程序，洗水共计5次。

## 4.面料静水压
TOREAD-面料5点水压测试报告登记表
日期 | 缸号 | 面料布种编号 | 颜色 | 涉及到的款号 | 供应商 | 上午(时间） | 测试条件 | 下午（时间） | 测试条件 | 加班（时间） | 测试条件 | 结果 | 备注
日期 | 批号 | 物料编号 | 颜色 | 涉及到的款号 | 供应商 | 上午(时间） | 测试条件 | 下午（时间） | 测试条件 | 加班（时间） | 测试条件 | 结果 | 备注
制表时间： | [7 empty] | 测试人签名：
测试要求： 1、面料到厂第一时间做测试，根据面料的实际情况，每色每缸抽取1-2卷测试。 2、成衣制作时每天、每款、每色、每号需做水压测试。

## 5.特殊工艺测试
TOREAD-特殊工艺测试报告登记表
项目 | 供应商 | 缸号 | 面料布种编号 | 颜色 | 涉及到的款号 | 使用部位 | 物料工艺1 | 物料工艺2 | 物料工艺3 | 结果 | 备注
洗测1次 | [9 empty] | OK
洗测2次 | [9 empty] | OK
洗测3次 | [9 empty] | OK
洗测4次 | [9 empty] | OK
洗测5次
制表时间： | [6 empty] | 测试人签名：
测试要求： 1、胶条、装饰胶膜、印花类、生粘、激光开孔类 2、每款上线前做测试。 3、水温40°洗水40分钟，机洗一个程序，洗水共计5次。

## 6.织带类缩率测试
TOREAD - 织带类缩率测试报告登记表
序号 | 供应商 | 物料编号 | 颜色 | 涉及到的款号 | 气烫缩 | 水缩 | 累计缩率 | 判定结果是否合格
[5 empty] | 经向百分比 | 径向百分比
制表时间： |  |  |  |  | 测试人签名：
测试要求： 1、织带及弹力织带、像根松紧、包边条等到厂后第一时间，做测试。