## AQL2.5验货
探路者尾期验货抽验标准
|  | AQL1.0 |  | AQL2.5 |  | AQL4.0
整批数量 | 抽验数量 | Ac | Re | Ac | Re | Ac | Re
≤90 | 13 | 0 | 1 | 0 | 1 | 1 | 2
91-150 | 20 | 0 | 1 | 1 | 2 | 2 | 3
151-280 | 32 | 0 | 1 | 2 | 3 | 3 | 4
281-500 | 50 | 1 | 2 | 3 | 4 | 5 | 6
501-1200 | 80 | 2 | 3 | 5 | 6 | 7 | 8
1201-3200 | 125 | 3 | 4 | 7 | 8 | 10 | 11
3201-10000 | 200 | 5 | 6 | 10 | 11 | 14 | 15
10001-35000 | 315 | 7 | 8 | 14 | 15 | 21 | 22
注：探路者验货按照AQL2.5验货标准实行

## 首期
TOREAD-首件（首批）检验报告书
订单类别 | 期货 |  | 合同签订方 |  | 佛山市源莱美纺织服饰有限公司 |  | 生产工厂 | 中山源莱美
订单基础信息 |  |  | 生产•出货进度 |  |  |  | 指示•确认资料
款号 | TAEEAM92572 |  | 合同交期 |  | 2024-06-25 |  | 产前确认样 |  | 有 | 无
品名 | 女式外套 |  | 上线日 |  | 2024-06-01 |  | 原辅材料卡 |  | 有 | 无
色/号型数 | 2 | 5 | 缝制预计完成日 |  | 2024-06-21 |  | 大货面料确认样 |  | 有 | 无
订单数量 | 988 |  | 包装预计完成日 |  | 2024-06-23 |  | 印花、刺绣确认样 |  | 有 | 无
|  |  | 预计发货时间 |  | 2024-06-25 |  | 洗唛、合格证指示资料 |  | 有 | 无
确认资料缺失内容说明：
【工艺确认】
原材料 | 正 | 误 |  | 印、绣花 | 正 | 误 | 无此工艺 | 洗水唛 | 正 | 误
辅料使用 | 正 | 误 |  | 胶膜工艺 | 正 | 误 | 无此工艺 | 合格证 | 正 | 误
制作工艺 | 正 | 误 |  | 压胶水压 | OK | NG | 无此工艺 | 缝纫用线 | 正 | 误
补充事项：
【面料品质确认】
物性检测 | OK | NG |  | 面料颜色 | OK | NG |  | 互染测试 | OK | NG
外观查验 | OK | NG |  | 面料缸差 | OK | NG |  | 水洗缩率 | OK | NG
问题描述：
【裁剪完成情况】
①裁剪完成比例（%）：
号型 颜色 | XXS | XS | S | M | L | XL | XXL | XXXL | XXXXL | 未裁齐原因
黑色 |  |  | 100% | 100% | 100% | 100% | 100%
米色 |  |  | 100% | 100% | 100% | 100% | 100%
【成品检查明细】★颜色、数量需要写清楚
黑色，XXL,2件
【规格确认】
①规格测量明细以插入附件形式列明，并注明洗前洗后规格
②规格异常情况 |  | 有 | 无 | 备注：
【问题点与指导项目】 ★的问题应添加照片说明（包括成品及半成品检查）
1：主唛车的大松，不平服。大货需改善。
2：洗水唛放错方向，应在左边（穿起计）；洗水高度不够，是下摆至洗水唛边10CM.
3:前中拉链宽窄，不对称。
4：袖笼骨位和衫身骨位倒错，应往大身倒。
以上问题请及时改正。
【耐洗水确认】
粘衬 | OK | NG | 无此工艺 | 胶膜 | OK | NG | 无此工艺 | 扭曲 | OK | NG
印、绣花 | OK | NG | 无此工艺 | 压胶水压 | OK | NG | 无此工艺 | 水洗缩率 | OK | NG
补充事项：
【重大改善说明及整改复核时间】
检验部门 | 服装品控部 |  | 检验担当 | 张国辉 | 查验时间 | 2024-06-15 | 工厂负责人 |  | 包信俊
【整改结果】
检验部门 | 服装品控部 |  | 检验担当 |  | 复核时间 |  | 工厂负责人

## 首期尺寸表
QC规格测量表
款号 | TAEEAM92572 |  | 品名 | 女式外套 |  |  | 2 | 生产工厂 | 中山源莱美
部位名称 | 指示规格 FINAL SPEC | [6 empty] | 样品规格 SAMPLE SPEC
| S | M | L | XL | XXL | XXXL |  |  |  | XXL（黑色，大货首件样）
| 155/84B | 160/88B | 165/92B | 170/96B | 175/100B | 180/104B |  |  |  |  | 洗水后 | 黑XXXL
后中长 | 58.5 | 60.5 | 62.5 | 64.5 | 65.5 | 66.5 |  |  |  | +0.5 |  | +1.2
胸围 | 94 | 98 | 102 | 106 | 112 | 118 |  |  |  | +0 |  | +0
腰围 | 87 | 91 | 95 | 100 | 106 | 113 |  |  |  | +1 |  | +1
摆围（平量） | 94 | 98 | 102 | 107 | 113 | 120 |  |  |  | +1.5 |  | +3
下领围 | 54 | 55 | 56 | 57 | 58.5 | 60 |  |  |  | -0.5 |  | -1
肩宽 | 37 | 38 | 39 | 40 | 41.2 | 42.4 |  |  |  | -0.5 |  | +0.8
袖长 | 58 | 59 | 60 | 61 | 61.5 | 62 |  |  |  | +0 |  | +0.5
袖肥/2 | 17.2 | 18 | 18.8 | 19.6 | 20.7 | 21.8 |  |  |  | +0.3 |  | -0.2
袖肘围/2 | 14.9 | 15.5 | 16.1 | 16.7 | 17.65 | 18.6 |  |  |  | +0.3 |  | +0.3
袖口围/2（平量） | 10 | 10.5 | 11 | 11.5 | 12.2 | 12.9 |  |  |  | +0.2 |  | -0.3
袖口围/2（拉量） | 12.5 | 13 | 13.5 | 14 | 14.7 | 15.4
帽高 | 32.5 | 33 | 33.5 | 34 | 34.5 | 34.5 |  |  |  | +0 |  | -0.5
帽宽 | 24 | 24.5 | 25 | 25.5 | 26 | 26 |  |  |  | +0 |  | +0
前下插袋口长（包含车库） | 15.5 | 16.5 | 16.5 | 18 | 18 | 18 |  |  |  | +0
[8 empty] | 验货时间： | 2024-06-15 | 跟单QC:张国辉 |  | 工厂负责人： | 包信俊
3.尾期验货按单量，5000件一下的齐色错码各测量3件。

## 中期
TOREAD-QC中期检验报告书
订单类别 | 期货 |  | 合同签订方 |  | 佛山市源莱美纺织服饰有限公司 |  | 生产工厂 | 中山源莱美
订单基础信息 |  |  | 生产•出货进度 |  |  |  | 指示•确认资料
款号 | TAEEAM92572 |  | 合同交期 |  | 2024-06-25 |  | 首件检验报告 |  | 有 | 无
品名 | 女式外套 |  | 裁剪完成数量 |  |  |  | 首件检验未尽事项 |  | 有 | 无
色/号型数 | 2 | 5 | 缝制完成数量 |  |  |  | 首件检验未尽事项内容
订单数量 | 988 |  | 包装完成数量
预计发货时间
【附属资料确认】
原材料 | 正 | 误 |  | 洗水唛 | 正 | 误 |  | 印、绣花 | 正 | 误
辅料使用 | 正 | 误 |  | 合格证 | 正 | 误 |  | 缝纫用线 | 正 | 误
备注：
【检验明细】：检验明细（要求齐色、齐号至少10件检查）
【耐水洗测试】：耐洗水测试明细（要求齐色、齐号）
【规格确认】
①规格测量明细以插入附件形式列明，并注明洗前洗后规格
②规格异常情况 |  | 有 | 无
说明：
【耐洗水确认】
粘衬 | OK | NG | 无此工艺 | 胶膜 | OK | NG | 无此工艺 | 扭曲 | OK | NG
印、绣花 | OK | NG | 无此工艺 | 压胶水压 | OK | NG | 无此工艺 | 水洗缩率 | OK | NG
补充事项：
【问题点与指导项目】 ★的问题应添加照片说明
以上问题请及时改正。
【整改的严重缺陷及整改复核时间】
备注：
检验部门 | 服装品控部 |  | 检验担当 |  | 查验时间 |  | 工厂负责人
【整改结果】
检验部门 | 服装品控部 |  | 检验担当 |  | 查验时间 |  | 工厂负责人

## 中期尺寸表
QC规格测量表
款号 | TAEEAM92572 |  | 品名 | 女式外套 |  |  | 生产工厂 | 中山源莱美
部位名称 | 指示规格 FINAL SPEC | [5 empty] | 样品规格 SAMPLE SPEC
| S | M | L | XL | XXL | XXXL
| 155/84B | 160/88B | 165/92B | 170/96B | 175/100B | 180/104B
后中长 | 58.5 | 60.5 | 62.5 | 64.5 | 65.5 | 66.5
前中长 | 51 | 53 | 55 | 57 | 58 | 59
前中拉链长 | 51 | 53 | 55 | 57 | 58 | 59
胸围 | 94 | 98 | 102 | 106 | 112 | 118
腰围 | 87 | 91 | 95 | 100 | 106 | 113
摆围（平量） | 94 | 98 | 102 | 107 | 113 | 120
摆围（拉量） | 98 | 102 | 106 | 111 | 117 | 124
下领围 | 54 | 55 | 56 | 57 | 58.5 | 60
肩宽 | 37 | 38 | 39 | 40 | 41.2 | 42.4
袖长 | 58 | 59 | 60 | 61 | 61.5 | 62
袖肥/2 | 17.2 | 18 | 18.8 | 19.6 | 20.7 | 21.8
袖肘围/2 | 14.9 | 15.5 | 16.1 | 16.7 | 17.65 | 18.6
袖口围/2（平量） | 10 | 10.5 | 11 | 11.5 | 12.2 | 12.9
袖口围/2（拉量） | 12.5 | 13 | 13.5 | 14 | 14.7 | 15.4
帽高 | 32.5 | 33 | 33.5 | 34 | 34.5 | 34.5
帽宽 | 24 | 24.5 | 25 | 25.5 | 26 | 26
前下插袋口长（包含车库） | 15.5 | 16.5 | 16.5 | 18 | 18 | 18
备注：
1. 初期请洗测2-3件，有问题的另加测量数量。
2.中期验货需要齐色码洗水测试，并填写洗水前后尺寸 | [6 empty] | 验货时间： |  | 跟单QC: | 工厂负责人：
3.尾期验货按单量，5000件一下的齐色错码各测量3件。

## 洗水大货尺寸表
QC规格测量表
款号 | TAEEAM92572 |  | 品名 | 女式外套 |  |  | 生产工厂 | 中山源莱美
部位名称 | 指示规格 FINAL SPEC | [5 empty] | 样品规格 SAMPLE SPEC
| S | M | L | XL | XXL | XXXL
| 155/84B | 160/88B | 165/92B | 170/96B | 175/100B | 180/104B
后中长 | 58.5 | 60.5 | 62.5 | 64.5 | 65.5 | 66.5
前中长 | 51 | 53 | 55 | 57 | 58 | 59
前中拉链长 | 51 | 53 | 55 | 57 | 58 | 59
胸围 | 94 | 98 | 102 | 106 | 112 | 118
腰围 | 87 | 91 | 95 | 100 | 106 | 113
摆围（平量） | 94 | 98 | 102 | 107 | 113 | 120
摆围（拉量） | 98 | 102 | 106 | 111 | 117 | 124
下领围 | 54 | 55 | 56 | 57 | 58.5 | 60
肩宽 | 37 | 38 | 39 | 40 | 41.2 | 42.4
袖长 | 58 | 59 | 60 | 61 | 61.5 | 62
袖肥/2 | 17.2 | 18 | 18.8 | 19.6 | 20.7 | 21.8
袖肘围/2 | 14.9 | 15.5 | 16.1 | 16.7 | 17.65 | 18.6
袖口围/2（平量） | 10 | 10.5 | 11 | 11.5 | 12.2 | 12.9
袖口围/2（拉量） | 12.5 | 13 | 13.5 | 14 | 14.7 | 15.4
帽高 | 32.5 | 33 | 33.5 | 34 | 34.5 | 34.5
帽宽 | 24 | 24.5 | 25 | 25.5 | 26 | 26
前下插袋口长（包含车库） | 15.5 | 16.5 | 16.5 | 18 | 18 | 18
备注：
1. 初期请洗测2-3件，有问题的另加测量数量。
2.中期验货需要齐色码洗水测试，并填写洗水前后尺寸 | [6 empty] | 验货时间： |  | 跟单QC: | 工厂负责人：
3.尾期验货按单量，5000件一下的齐色错码各测量3件。

## 尾期
QC出货报告书
订单类别 | 期货 |  | 款号 | TAEEAM92572 | 产品名称 | 女式外套 |  | 生产工厂 | 中山源莱美
订单数量 | 988 |  | 合同日期 | 2024-06-25 |  |  | 检验资料确认
色/号型数 | 2 | 5 | 交货形式 |  |  |  | 面料第三方合格报告 |  | 有 | 无
验货次数 |  |  | 非直发 | 苏州库 | 天津库 | 直发 | 成品第三方合格报告 |  | 有 | 无
验货数量 |  |  | 入仓数量 |  |  |  | 中期检验报告 |  | 有 | 无
检验方式 | 全检 | 抽检 | 免检 | 复检 | 再复检
中期检验重大改善项目 |  | 有 | 无 | 改善结果 | 已改善
全色耐洗水测试 |  | 有 | 无 | 洗后结果 | 无异常 | 洗水前后缩量正常
【附属资料确认】
洗水唛 | 正 | 误 |  | 印、绣花 | 正 | 误 |  | 装箱数量 | 正 | 误
合格证 | 正 | 误 |  | 缝纫用线 | 正 | 误 |  | 箱唛表示 | 正 | 误
吊牌 | 正 | 误 |  | 包装方式 | 正 | 误 |  | 纸箱规格 | 正 | 误
【检验时成品完成情况及检验明细】
①成品完成比例（%）：100%
②检验明细：
沥青蓝；M/25、L/25、XL/25、XXL/25、XXXL/25
②规格异常情况 |  | 有 | 无
情况说明：
【问题点描述】
1、钮扣不居中1件
2、门襟底座歪斜1件
3、线头未清理干净1件
4、脚叉打枣位置偏高1件
5、脚叉骨位不顺1件
【检验结果】
合格：（正常接收） |  |  | 不合格： |  | ①返工翻修 |  | ②让步接受 |  | ③拒绝接收
备注： | 请按照以上提出的问题点改正
以上问题点已修正。
检验部门 | 服装QC部门 |  | 检验人 | 周志刚 | 查验时间 | 2024-05-13 | 工厂负责人 |  | 包信俊

## 尾期尺寸表
QC规格测量表
款号 | TAEEAM92572 |  | 品名 | 女式外套 |  |  | 生产工厂 | 中山源莱美
部位名称 | 指示规格 FINAL SPEC | [5 empty] | 样品规格 SAMPLE SPEC
| S | M | L | XL | XXL | XXXL |  | M | L | XL | XXL | XXXL
| 155/84B | 160/88B | 165/92B | 170/96B | 175/100B | 180/104B
后中长 | 58.5 | 60.5 | 62.5 | 64.5 | 65.5 | 66.5
前中长 | 51 | 53 | 55 | 57 | 58 | 59
前中拉链长 | 51 | 53 | 55 | 57 | 58 | 59
胸围 | 94 | 98 | 102 | 106 | 112 | 118
腰围 | 87 | 91 | 95 | 100 | 106 | 113
摆围（平量） | 94 | 98 | 102 | 107 | 113 | 120
摆围（拉量） | 98 | 102 | 106 | 111 | 117 | 124
下领围 | 54 | 55 | 56 | 57 | 58.5 | 60
肩宽 | 37 | 38 | 39 | 40 | 41.2 | 42.4
袖长 | 58 | 59 | 60 | 61 | 61.5 | 62
袖肥/2 | 17.2 | 18 | 18.8 | 19.6 | 20.7 | 21.8
袖肘围/2 | 14.9 | 15.5 | 16.1 | 16.7 | 17.65 | 18.6
袖口围/2（平量） | 10 | 10.5 | 11 | 11.5 | 12.2 | 12.9
袖口围/2（拉量） | 12.5 | 13 | 13.5 | 14 | 14.7 | 15.4
帽高 | 32.5 | 33 | 33.5 | 34 | 34.5 | 34.5
帽宽 | 24 | 24.5 | 25 | 25.5 | 26 | 26
前下插袋口长（包含车库） | 15.5 | 16.5 | 16.5 | 18 | 18 | 18
备注：
1. 初期请洗测2-3件，有问题的另加测量数量。
2.中期验货需要齐色码洗水测试，并填写洗水前后尺寸 | [6 empty] | 验货时间：5/13 |  | 跟单QC:周志刚 |  | 工厂负责人： | 包信俊
3.尾期验货按单量，5000件一下的齐色错码各测量3件。

## 1.面料验布
TOREAD-面料验布测试报告登记表
序号 | 缸号 | 面料布种编号 | 颜色 | 涉及到的款号 | 供应商 | 自检报告 | 匹头条实物样 | 疵点 | 磨花 | 色点 | 色杠 | 折痕 | 合计数量 | 备注
[8 empty] | 数量 | 数量 | 数量 | 数量 | 数量
1 | G240301140A | C23517A | 黑色 | TAEEAM91571 | 源莱美 |  |  | 1 | 0 | 0 | 0 | 1 |  | YES
2 | G240301140A | C23517A | 黑色 | TAEEAM92572 | 源莱美 |  |  | 1 | 0 | 0 | 0 | 1 |  | YES
3 | G240301140A | C23517A | 黑色 | TAMMAM92576 | 源莱美 |  |  | 1 | 0 | 0 | 0 | 1 |  | YES
4 | G240401608 | C23517A | 米色 | TAEEAM92572 | 源莱美 |  |  | 1 | 0 | 0 | 0 | 0 |  | YES
5 | G240401608 | C23517A | 米色 | TAMMAM92576 | 源莱美 |  |  | 1 | 0 | 0 | 0 | 0 |  | YES
制表时间：2024年5月23日 | [8 empty] | 测试人签名:张国辉
测试要求： 1、面料到厂第一时间做测试，根据面料的实际情况，可每缸抽取1-2卷过验布机。
注：问题实物要留底保存，有问题的寄公司探讨

## 2.面料缩率
TOREAD-面料缩率检测测试报告登记表
序号 | 供应商 | 缸号 | 面料布种编号 | 颜色 | 涉及到的款号 | 气缩 |  | 水缩 |  | 累计缩率 | 边中差，头尾差，实测结果 | 判定结果是否合格
[6 empty] | 径向百分比 | 纬向百分比 | 径向百分比 | 纬向百分比
1 | 源莱美 | G240301140A | C23517A | 黑色 | TAEEAM91571、TAEEAM92572、TAMMAM92576 | 1 | 0.5 | 1 | 0.8 |  |  | YES
2 | 源莱美 | G240401608 | C23517A | 米色 | TAEEAM92572、TAMMAM92576 | 1 | 0.5 | 1 | 0.8 |  |  | YES
制表时间：2024年5月24日 | [6 empty] | 测试人签名：小周
测试要求： 1、面料到厂第一时间做测试，根据面料的实际情况，可每缸抽取1-2卷测试。 2、取布样中间部位测试，测试大小：50cmX50cm。 3、先烫缩后水洗【同一块面料进行两种测试】。（烫缩：110°-120度；洗缩：30°40分钟洗缩） 4、常规面料醒料24小时，弹力面料必须放料时长达到48小时以上。 5、测试边中色差、头尾色差情况（缝制9宫格查看）。
注：实物要留底保存，有问题的寄公司探讨

## 3.面料互染
TOREAD-面辅料互染测试报告登记表
项目 | 供应商 | 缸号 | 面料布种编号 | 颜色 | 涉及到的款号 | 物料1 |  |  | 物料2 |  |  | 物料3 |  |  | 物料4 |  |  | 物料5 |  |  | 结果 | 备注
[6 empty] | 物料编号 | 品名 | 供应商 | 物料编号 | 品名 | 供应商 | 物料编号 | 品名 | 供应商 | 物料编号 | 品名 | 供应商 | 物料编号 | 品名 | 供应商
洗测1次
[6 empty] | 物料6 |  |  | 物料7 |  |  | 物料8 |  |  | 物料9 |  |  | 物料10
[6 empty] | 物料编号 | 品名 | 供应商 | 物料编号 | 品名 | 供应商 | 物料编号 | 品名 | 供应商 | 物料编号 | 品名 | 供应商 | 物料编号 | 品名 | 供应商
洗测2次
洗测3次
洗测4次
洗测5次
制表时间： | [8 empty] | 测试人签名：
测试要求： 1、面辅料到厂第一时间做测试，根据面料的实际情况，每色每缸做。 2、水温40°洗水40分钟，机洗一个程序，洗水共计5次。
注：实物要留底保存，有问题的寄公司探讨

## 4.面料静水压
TOREAD-面料5点水压测试报告登记表
日期 | 缸号 | 面料布种编号 | 颜色 | 涉及到的款号 | 供应商 | 上午(时间） | 测试条件 | 下午（时间） | 测试条件 | 加班（时间） | 测试条件 | 结果 | 备注
日期 | 批号 | 物料编号 | 颜色 | 涉及到的款号 | 供应商 | 上午(时间） | 测试条件 | 下午（时间） | 测试条件 | 加班（时间） | 测试条件 | 结果 | 备注
制表时间： | [7 empty] | 测试人签名：
测试要求： 1、面料到厂第一时间做测试，根据面料的实际情况，每色每缸抽取1-2卷测试。 2、成衣制作时每天、每款、每色、每号需做水压测试。
注：实物要留底保存，有问题的寄公司探讨

## 5.特殊工艺测试
TOREAD-特殊工艺测试报告登记表
项目 | 供应商 | 缸号 | 面料布种编号 | 颜色 | 涉及到的款号 | 使用部位 | 物料工艺1 | 物料工艺2 | 物料工艺3 | 结果 | 备注
洗测1次-洗测5次 | 源莱美 | G240401608 | C23517A | 米色 | TAEEAM92572 | 左前片/左前胸 | 压烫前胸标 |  |  | 未脱落
洗测1次-洗测5次 | 源莱美 | G240301140A | C23517A | 黑色 | TAEEAM92572 | 左前片/左前胸 | 压烫前胸标 |  |  | 未脱落
洗测1次-洗测5次 | 源莱美 | G240401608 | C23517A | 米色 | TAEEAM92572 | 右前片/右下角 |  | 印花 |  | 未脱落
洗测1次-洗测5次 | 源莱美 | G240301140A | C23517A | 黑色 | TAEEAM92572 | 右前片/右下角 |  | 印花 |  | 未脱落
制表时间：2024年5月30日 | [6 empty] | 测试人签名：熊小玲
测试要求： 1、胶条、装饰胶膜、印花类、生粘、激光开孔类 2、每款上线前做测试。 3、水温40°洗水40分钟，机洗一个程序，洗水共计5次。
注：实物要留底保存，有问题的寄公司探讨

## 6.织带类缩率测试
TOREAD - 织带类缩率测试报告登记表
序号 | 供应商 | 物料编号 | 颜色 | 涉及到的款号 | 气烫缩 | 水缩 | 累计缩率 | 判定结果是否合格
[5 empty] | 经向百分比 | 径向百分比
1 | 源莱美 | 1CM弹力绳 | 黑色 | TAEEAM91571、TAEEAM92572 | 9 | 0.1 |  | YES
2 | 源莱美 | 1CM弹力绳 | 米色 | TAEEAM92572 | 9 | 0.2 |  | YES
制表时间：2024年5月28日 |  |  |  |  | 测试人签名：熊小玲
测试要求： 1、织带及弹力织带、像根松紧、包边条等到厂后第一时间，做测试。
注：实物要留底保存，有问题的寄公司探讨