## 工作内容
生产工厂前期资料准备：
1 | 下单明细及面辅料货期进度。
2 | 收集工艺资料
3 | 产前样衣分析
4 | 工厂排产计划收集（开季提交排产计划）
5 | 开裁前召开产前会议现场远程都可以，并做好产前会记录，
6 | 工厂业务每周四下班前提交（每周生产进度表)
7 | 面料辅料到厂7个工作日内完成抽检记录（每款完成6个表格测试）；检验结果回执给材料商、探路者质量负责人（QC）
初期验货工作资料及条件：
1 | 生产线出成品10件左右，寄任意色，任意码3件给我司QC做洗测复核初期产品质判定（熨烫平整），我司留底一件首件。
2 | 工厂质量负责人出具初期验货报告（首期验货报告）+洗水前后规格表（Excel格式）及（1-6测试表）
中期验货工作资料及条件：
1 | 生产线下机50%，包装完成20%时段，要寄给我司QC齐色岔开码各2件大货，进行中期洗测品质判定。完成后退回样衣。
2 | 提交并核对面料第3方检测报告内各项功能信息与洗标及吊牌是否吻合。
3 | 工厂质量负责人中期验货填写(中期验货报告)+测量成衣洗水前后尺寸表（Excel格式）
尾期验货工作资料及条件：
1 | 全部下机，包装95%，工厂质量负责人按AQ2.5的抽验标准检验大货品质，未超标可按要求出具验货报告及验货资料给我司QC，以便我司QC给出具系统出货报告。
2 | 工厂质量负责人，尾期验货填写（尾期验货报告）+齐色错码各3件以上规格测量尺寸表（Excel格式）
3 | 在我司OA上发起尾期验货申请：格式写明已包装完成款式、数量、自验货时间（直发款约验货时间）、出货验货地点。

## AQL2.5验货
探路者尾期验货抽验标准
|  | AQL1.0 |  | AQL2.5 |  | AQL4.0
整批数量 | 抽验数量 | Ac | Re | Ac | Re | Ac | Re
≤90 | 13 | 0 | 1 | 0 | 1 | 1 | 2
91-150 | 20 | 0 | 1 | 1 | 2 | 2 | 3
151-280 | 32 | 0 | 1 | 2 | 3 | 3 | 4
281-500 | 50 | 1 | 2 | 3 | 4 | 5 | 6
501-1200 | 80 | 2 | 3 | 5 | 6 | 7 | 8
1201-3200 | 125 | 3 | 4 | 7 | 8 | 10 | 11
3201-10000 | 200 | 5 | 6 | 10 | 11 | 14 | 15
10001-35000 | 315 | 7 | 8 | 14 | 15 | 21 | 22
注：探路者验货按照AQL2.5验货标准实行

## 首期
TOREAD-首件（首批）检验报告书
订单类别 | 探路者 |  | 合同签订方 |  | 北京铜牛 |  | 生产工厂 | 丹东雅宁
订单基础信息 |  |  | 生产•出货进度 |  |  |  | 指示•确认资料
款号 | TAWWAM92516 |  | 合同交期 |  | 2024-07-30 |  | 产前确认样 |  | 有 | 无
品名 | 女式套冲锋衣 |  | 上线日 |  | 2024-05-18 |  | 原辅材料卡 |  | 有 | 无
色/号型数 | 4 | 6 | 缝制预计完成日 |  | 2024-07-10 |  | 大货面料确认样 |  | 有 | 无
订单数量 | 13230 |  | 包装预计完成日 |  | 2024-07-20 |  | 印花、刺绣确认样 |  | 有 | 无
采购凭证编号： | CGDD24050700031 |  | 预计发货时间 |  | 2024-08-05 |  | 洗唛、合格证指示资料 |  | 有 | 无
确认资料缺失内容说明：无异常
【工艺确认】
原材料 | 正 | 误 |  | 印、绣花 | 正 | 误 | 无此工艺 | 洗水唛 | 正 | 误
辅料使用 | 正 | 误 |  | 胶膜工艺 | 正 | 误 | 无此工艺 | 合格证 | 正 | 误
制作工艺 | 正 | 误 |  | 压胶水压 | OK | NG | 无此工艺 | 缝纫用线 | 正 | 误
补充事项：
【面料品质确认】
物性检测 | OK | NG |  | 面料颜色 | OK | NG |  | 互染测试 | OK | NG
外观查验 | OK | NG |  | 面料缸差 | OK | NG |  | 水洗缩率 | OK | NG
问题描述：无异常
【裁剪完成情况】
①裁剪完成比例（%）：
号型 颜色 | S | M | L | XL | XXL | XXXL |  |  |  | 未裁齐原因
米色 | 100% | 100% | 100% | 100% | 100% | 100%
柿子橘 | 100% | 100% | 100% | 100% | 100% | 100%
青灰绿 | 100% | 100% | 100% | 100% | 100% | 100%
原木色 | 100% | 100% | 100% | 100% | 100% | 100%
【成品检查明细】★颜色、数量需要写清楚
米色/40件
【规格确认】
①规格测量明细以插入附件形式列明，并注明洗前洗后规格
②规格异常情况 |  | 有 | 无 | 备注：
【问题点与指导项目】 ★的问题应添加照片说明（包括成品及半成品检查）
1、注意下摆贴条不要紧
2、袖口贴条不能太紧，不能吃纵不匀斜绺，
3、压胶拼缝不能出现死折，褶皱，吃纵不匀的情况
4、内外线毛一定要清理干净，
5、门襟及两侧要平服，
以上问题请及时改正。
【耐洗水确认】
粘衬 | OK | NG | 无此工艺 | 胶膜 | OK | NG | 无此工艺 | 扭曲 | OK | NG
印、绣花 | OK | NG | 无此工艺 | 压胶水压 | OK | NG | 无此工艺 | 水洗缩率 | OK | NG
补充事项：
【重大改善说明及整改复核时间】
检验部门 | 品控部 |  | 检验担当 |  | 查验时间 |  | 工厂负责人 |  | 吴爽
【整改结果】
检验部门 | 品控部 |  | 检验担当 |  | 复核时间 | 2024-05-27 | 工厂负责人 |  | 吴爽

## 验货尺寸表
QC规格测量表
款号 | TAWWAM92516 |  | 产品代码： |  |  |  | 生产工厂 | 丹东雅宁
部位名称 | 指示规格 FINAL SPEC | [5 empty] | 样品规格 SAMPLE SPEC
| XS | S | M | L | XL | XXL | S | M | L | XL | XXL | XXXL
| 150/80B | 155/84B | 160/88B | 165/92B | 170/96B | 175/100B | 165/88B | 170/92B | 175/96B | 180/100B | 185/104B | 190/108B
后中长 | 70 | 71 | 73 | 75 | 77 | 78 | +0.3/0 | 0/0 | +0.2/0 | 0/0 | +0.3/0 | 0.3+/0
前中长 | 69 | 70 | 72 | 74 | 76 | 77 | +0.3/0.3 | 0/0 | 1 | +0.2/0 | +0.4/+0.2 | +0.4/0
前中拉链长 | 67 | 68 | 70 | 72 | 74 | 75 | 0.5/0 | 0/0 | 0/0 | 0/0 | 0/0 | 0/0
内主项拉链 | 60 | 61 | 63 | 65 | 67 | 68 | 0/0 | 0/0 | 0/0 | 0/-0.5 | 0/0 | 0/0
胸围 | 112 | 116 | 120 | 124 | 128 | 134 | 0/0 | 0/0 | 0/0 | 0/0 | 0/0 | 0/0
摆围 | 122 | 126 | 130 | 134 | 139 | 145 | -0.5/-0.4 | -0.6/-0.8 | -1/-0.7 | -1/-1 | -0.6/-0.8 | -0.8/-0.8
后中袖长 | 77.5 | 78.5 | 80 | 81.5 | 83 | 84.1
袖肥/2（参考值） | 22.4 | 23.2 | 24 | 24.8 | 25.6 | 26.9 | 0/-0.1 | -0.2/-0.2 | 0/0 | 0/-0.5 | 0/0 | 0/-0.3
袖肘围/2 | 17.6 | 18.3 | 19 | 19.7 | 20.4 | 21.4 | +0.2/+0.2 | +0.3/+0.3 | +0.3/+0.3 | +0.3/+0.3 | +0.3/+0.3 | +0.3/+0.3
袖口围/2 | 14.5 | 15 | 15.5 | 16 | 16.5 | 17.2 | +0.2/0 | 0/0 | +0.2/+0.2 | +0.2/+0.2 | +0.3/+0.3 | +0.3/+0.3
前领高 | 9 | 9 | 9 | 9 | 9 | 9 | 0/0 | 0/0 | 0/0 | 0/0 | 0/0 | 0/0
下领围 | 50 | 51 | 52 | 53 | 54 | 55.5 | 0/0 | 0/0 | 0/0 | 0/0 | 0/0 | 0/0
帽高 | 35 | 35.5 | 36 | 36.5 | 37 | 37.5 |  | 0/0 | 0/0 | 0/0 | 0/0 | 0/0
帽宽 | 25.5 | 26 | 26.5 | 27 | 27.5 | 28.25 | +0.4/+0.3 | +0.3/+0.3 | +0.3/+0.3 | +0.5/+0.3 | +0.3/+0.3 | +0.3/0
内袋长 | 15.5 | 15.5 | 16 | 16 | 17.5 | 17.5 | +0.2/0 | 0/0 | +0.2/+0.2 | +0.2/+0.2 | +0.3/+0.3 | +0.3/+0.3
插手袋 | 16 | 16 | 17 | 17 | 18.5 | 18.5 | 0/-0.1 | -0.2/-0.2 | 0/0 | 0/-0.5 | 0/0 | 0/-0.3
[7 empty] | 验货时间： |  | 跟单QC: |  | 工厂负责人：

## 中期
TOREAD-QC中期检验报告书
订单类别 | 探路者 |  | 合同签订方 |  | 北京铜牛 |  | 生产工厂 | 丹东雅宁
订单基础信息 |  |  | 生产•出货进度 |  |  |  | 指示•确认资料
款号 | TAWWAM92516 |  | 合同交期 |  | 2024-07-30 |  | 首件检验报告 |  | 有 | 无
品名 | 女式套冲锋衣 |  | 裁剪完成数量 |  | 80% |  | 首件检验未尽事项 |  | 有 | 无
色/号型数 | 4 | 6 | 缝制完成数量 |  | 70% |  | 首件检验未尽事项内容
订单数量 | 13230 |  | 包装完成数量 |  | 60%
采购凭证编号： | CGDD24050700031 |  | 预计发货时间 |  | 2024-08-05 |  | 无异常
【附属资料确认】
原材料 | 正 | 误 |  | 洗水唛 | 正 | 误 |  | 印、绣花 | 正 | 误
辅料使用 | 正 | 误 |  | 合格证 | 正 | 误 |  | 缝纫用线 | 正 | 误
备注：
【检验明细】：检验明细（要求齐色、齐号至少10件检查）
无异常
【耐水洗测试】：耐洗水测试明细（要求齐色、齐号）
无异常
【规格确认】
①规格测量明细以插入附件形式列明，并注明洗前洗后规格
②规格异常情况 |  | 有 | 无
说明：无异常
【耐洗水确认】
粘衬 | OK | NG | 无此工艺 | 胶膜 | OK | NG | 无此工艺 | 扭曲 | OK | NG
印、绣花 | OK | NG | 无此工艺 | 压胶水压 | OK | NG | 无此工艺 | 水洗缩率 | OK | NG
补充事项：
【问题点与指导项目】 ★的问题应添加照片说明
1、注意压胶不要出现死折，褶皱吃纵不匀的情况
2、料残，粗纱，疵点，色点不能接受
3、门襟魔术贴位置要正确，不能歪斜，
以上问题请及时改正。
【整改的严重缺陷及整改复核时间】
备注：
检验部门 | 品控 |  | 检验担当 |  | 查验时间 |  | 工厂负责人
【整改结果】
检验部门 | 品控 |  | 检验担当 | 周苑 | 查验时间 | 2024-05-27 | 工厂负责人 |  | 吴爽

## 验货尺寸表 （中期）
QC规格测量表
款号 | TAWWAM92516 |  | 产品代码： |  |  |  | 生产工厂 | 丹东雅宁
部位名称 | 指示规格 FINAL SPEC | [5 empty] | 样品规格 SAMPLE SPEC
| XS | S | M | L | XL | XXL | S | M | L | XL | XXL | XXXL
| 150/80B | 155/84B | 160/88B | 165/92B | 170/96B | 175/100B | 165/88B | 170/92B | 175/96B | 180/100B | 185/104B | 190/108B
后中长 | 70 | 71 | 73 | 75 | 77 | 78 | +0.3/0 | 0/0 | +0.2/0 | 0/0 | +0.3/0 | 0.3+/0
前中长 | 69 | 70 | 72 | 74 | 76 | 77 | +0.3/0.3 | 0/0 | 1 | +0.2/0 | +0.4/+0.2 | +0.4/0
前中拉链长 | 67 | 68 | 70 | 72 | 74 | 75 | 0.5/0 | 0/0 | 0/0 | 0/0 | 0/0 | 0/0
内主项拉链 | 60 | 61 | 63 | 65 | 67 | 68 | 0/0 | 0/0 | 0/0 | 0/-0.5 | 0/0 | 0/0
胸围 | 112 | 116 | 120 | 124 | 128 | 134 | 0/0 | 0/0 | 0/0 | 0/0 | 0/0 | 0/0
摆围 | 122 | 126 | 130 | 134 | 139 | 145 | -0.5/-0.4 | -0.6/-0.8 | -1/-0.7 | -1/-1 | -0.6/-0.8 | -0.8/-0.8
后中袖长 | 77.5 | 78.5 | 80 | 81.5 | 83 | 84.1
袖肥/2（参考值） | 22.4 | 23.2 | 24 | 24.8 | 25.6 | 26.9 | 0/-0.1 | -0.2/-0.2 | 0/0 | 0/-0.5 | 0/0 | 0/-0.3
袖肘围/2 | 17.6 | 18.3 | 19 | 19.7 | 20.4 | 21.4 | +0.2/+0.2 | +0.3/+0.3 | +0.3/+0.3 | +0.3/+0.3 | +0.3/+0.3 | +0.3/+0.3
袖口围/2 | 14.5 | 15 | 15.5 | 16 | 16.5 | 17.2 | +0.2/0 | 0/0 | +0.2/+0.2 | +0.2/+0.2 | +0.3/+0.3 | +0.3/+0.3
前领高 | 9 | 9 | 9 | 9 | 9 | 9 | 0/0 | 0/0 | 0/0 | 0/0 | 0/0 | 0/0
下领围 | 50 | 51 | 52 | 53 | 54 | 55.5 | 0/0 | 0/0 | 0/0 | 0/0 | 0/0 | 0/0
帽高 | 35 | 35.5 | 36 | 36.5 | 37 | 37.5 |  | 0/0 | 0/0 | 0/0 | 0/0 | 0/0
帽宽 | 25.5 | 26 | 26.5 | 27 | 27.5 | 28.25 | +0.4/+0.3 | +0.3/+0.3 | +0.3/+0.3 | +0.5/+0.3 | +0.3/+0.3 | +0.3/0
内袋长 | 15.5 | 15.5 | 16 | 16 | 17.5 | 17.5 | +0.2/0 | 0/0 | +0.2/+0.2 | +0.2/+0.2 | +0.3/+0.3 | +0.3/+0.3
插手袋 | 16 | 16 | 17 | 17 | 18.5 | 18.5 | 0/-0.1 | -0.2/-0.2 | 0/0 | 0/-0.5 | 0/0 | 0/-0.3
[7 empty] | 验货时间： |  | 跟单QC: |  | 工厂负责人：

## 尾期1
QC出货报告书
订单类别 | 探路者 |  | 款号 | TAWWAM92516 | 产品名称 | 女式套冲锋衣 |  | 生产工厂 | 丹东雅宁
订单数量 | 13230 |  | 合同日期 | 2024-07-30 |  |  | 检验资料确认
色/号型数 | 4 | 6 | 交货形式 | 非直发 |  |  | 面料第三方合格报告 |  | 有 | 无
验货次数 | 6 |  | 非直发 |  | 天津仓 | 俄罗斯K | 成品第三方合格报告 |  | 有 | 无
验货数量 | 390 |  | 入仓数量 |  | 4120 |  | 中期检验报告 |  | 有 | 无
检验方式 | 全检 | 抽检 | 免检 | 复检 | 再复检 | 采购凭证编号：CGDD24050700031
中期检验重大改善项目 |  | 有 | 无 | 改善结果 | 已改善
全色耐洗水测试 |  | 有 | 无 | 洗后结果 | 无异常 | 洗水前后缩量正常
【附属资料确认】
洗水唛 | 正 | 误 |  | 印、绣花 | 正 | 误 |  | 装箱数量 | 正 | 误
合格证 | 正 | 误 |  | 缝纫用线 | 正 | 误 |  | 箱唛表示 | 正 | 误
吊牌 | 正 | 误 |  | 包装方式 | 正 | 误 |  | 纸箱规格 | 正 | 误
【检验时成品完成情况及检验明细】
①成品完成比例（%）：100%
②检验明细：
米色：7#16#21#
青灰绿：4#9#13#17#
柿子橘：5#11#15#
②规格异常情况 |  | 有 | 无
情况说明：
【问题点描述】
1，有少量脏污，
【检验结果】
合格：（正常接收） |  |  | 不合格： |  | ①返工翻修 |  | ②让步接受 |  | ③拒绝接收
备注： | 请按照以上提出的问题点改正
抽验未超标，同意出货。
检验部门 | 品控 |  | 检验人 | 周苑 | 查验时间 | 2024-05-27 | 工厂负责人 |  | 吴爽

## 验货尺寸表1
QC规格测量表
款号 | TAWWAM92516 |  | 产品代码： |  |  |  | 生产工厂 | 丹东雅宁
部位名称 | 指示规格 FINAL SPEC | [5 empty] | 样品规格 SAMPLE SPEC
| XS | S | M | L | XL | XXL | S | M | L | XL | XXL | XXXL
| 150/80B | 155/84B | 160/88B | 165/92B | 170/96B | 175/100B | 165/88B | 170/92B | 175/96B | 180/100B | 185/104B | 190/108B
后中长 | 70 | 71 | 73 | 75 | 77 | 78 | +0.3/0 | 0/0 | +0.2/0 | 0/0 | +0.3/0 | 0.3+/0
前中长 | 69 | 70 | 72 | 74 | 76 | 77 | +0.3/0.3 | 0/0 | 1 | +0.2/0 | +0.4/+0.2 | +0.4/0
前中拉链长 | 67 | 68 | 70 | 72 | 74 | 75 | 0.5/0 | 0/0 | 0/0 | 0/0 | 0/0 | 0/0
内主项拉链 | 60 | 61 | 63 | 65 | 67 | 68 | 0/0 | 0/0 | 0/0 | 0/-0.5 | 0/0 | 0/0
胸围 | 112 | 116 | 120 | 124 | 128 | 134 | 0/0 | 0/0 | 0/0 | 0/0 | 0/0 | 0/0
摆围 | 122 | 126 | 130 | 134 | 139 | 145 | -0.5/-0.4 | -0.6/-0.8 | -1/-0.7 | -1/-1 | -0.6/-0.8 | -0.8/-0.8
后中袖长 | 77.5 | 78.5 | 80 | 81.5 | 83 | 84.1
袖肥/2（参考值） | 22.4 | 23.2 | 24 | 24.8 | 25.6 | 26.9 | 0/-0.1 | -0.2/-0.2 | 0/0 | 0/-0.5 | 0/0 | 0/-0.3
袖肘围/2 | 17.6 | 18.3 | 19 | 19.7 | 20.4 | 21.4 | +0.2/+0.2 | +0.3/+0.3 | +0.3/+0.3 | +0.3/+0.3 | +0.3/+0.3 | +0.3/+0.3
袖口围/2 | 14.5 | 15 | 15.5 | 16 | 16.5 | 17.2 | +0.2/0 | 0/0 | +0.2/+0.2 | +0.2/+0.2 | +0.3/+0.3 | +0.3/+0.3
前领高 | 9 | 9 | 9 | 9 | 9 | 9 | 0/0 | 0/0 | 0/0 | 0/0 | 0/0 | 0/0
下领围 | 50 | 51 | 52 | 53 | 54 | 55.5 | 0/0 | 0/0 | 0/0 | 0/0 | 0/0 | 0/0
帽高 | 35 | 35.5 | 36 | 36.5 | 37 | 37.5 |  | 0/0 | 0/0 | 0/0 | 0/0 | 0/0
帽宽 | 25.5 | 26 | 26.5 | 27 | 27.5 | 28.25 | +0.4/+0.3 | +0.3/+0.3 | +0.3/+0.3 | +0.5/+0.3 | +0.3/+0.3 | +0.3/0
内袋长 | 15.5 | 15.5 | 16 | 16 | 17.5 | 17.5 | +0.2/0 | 0/0 | +0.2/+0.2 | +0.2/+0.2 | +0.3/+0.3 | +0.3/+0.3
插手袋 | 16 | 16 | 17 | 17 | 18.5 | 18.5 | 0/-0.1 | -0.2/-0.2 | 0/0 | 0/-0.5 | 0/0 | 0/-0.3
[7 empty] | 验货时间： |  | 跟单QC: |  | 工厂负责人：

## 1.面料验布
TOREAD-面料验布测试报告登记表
序号 | 缸号 | 面料布种编号 | 颜色 | 涉及到的款号 | 供应商 | 自检报告 | 匹头条实物样 | 疵点 | 色差 | 色点 | 色杠 | 折痕 | 合计数量 | 备注
[8 empty] | 数量 | 数量 | 数量 | 数量 | 数量
1 | 3/7 | FW1156 | 米色 | TAWWAM92516 | 台华 | OK |  | 1 |  | 1 |  | 1 | 3
2 | 2/5 | FW1156 | 柿子橘 | TAWWAM92516 | 台华 | OK |  | 1 |  |  | 1 | 1 | 3
3 | 7/9 | FW1156 | 青灰绿 | TAWWAM92516 | 台华 | OK |  |  | 1 |  | 1 |  | 2
4 | 8/11 | FW1156 | 原木色 | TAWWAM92516 | 台华 | OK |  | 1 |  | 1 |  | 1 | 3
制表时间：2024/5/27 | [8 empty] | 测试人签名：吴爽
测试要求： 1、面料到厂第一时间做测试，根据面料的实际情况，可每缸抽取1-2卷过验布机。

## 2.面料缩率
TOREAD-面料缩率检测测试报告登记表
序号 | 供应商 | 缸号 | 面料布种编号 | 颜色 | 涉及到的款号 | 气缩 |  | 水缩 |  | 累计缩率 | 边中差，头尾差，实测结果 | 判定结果是否合格
[6 empty] | 径向百分比 | 纬向百分比 | 径向百分比 | 纬向百分比
1 | 台华 | 2/5 | FW1156 | 米色 | TAWWAM92516 | -0.5% | -0.1% | -0.2% | -0.8% | -1.6% |  | YES
2 | 台华 | 4/6 | FW1156 | 柿子橘 | TAWWAM92516 | -0.4% | -0.3% | -0.3% | -0.8% | -1.8% |  | YES
3 | 台华 | 1/4 | FW1156 | 青灰绿 | TAWWAM92516 | -0.5% | -0.2% | -0.3% | -0.8% | -1.8% |  | YES
4 | 台华 | 3/9 | FW1156 | 原木色 | TAWWAM92516 | -0.5% | -0.1% | -0.2% | -0.8% | -1.6% |  | YES
制表时间：2024/5/27 | [6 empty] | 测试人签名：吴爽
测试要求： 1、面料到厂第一时间做测试，根据面料的实际情况，可每缸抽取1-2卷测试。 2、取布样中间部位测试，测试大小：50cmX50cm。 3、先烫缩后水洗【同一块面料进行两种测试】。（烫缩：110°-120度；洗缩：30°40分钟洗缩） 4、常规面料醒料24小时，弹力面料必须放料时长达到48小时以上。 5、测试边中色差、头尾色差情况（缝制9宫格查看）。

## 3.面料互染
TOREAD-面辅料互染测试报告登记表
项目 | 供应商 | 缸号 | 面料布种编号 | 颜色 | 涉及到的款号 | 物料1 |  |  | 物料2 |  |  | 物料3 |  |  | 物料4 |  |  | 物料5 |  |  | 结果 | 备注
[6 empty] | 物料编号 | 品名 | 供应商 | 物料编号 | 品名 | 供应商 | 物料编号 | 品名 | 供应商 | 物料编号 | 品名 | 供应商 | 物料编号 | 品名 | 供应商
| 台华 | 3/4 | FW1156 | 米色 | TAWWAM92516 | FW1156 | FW11560-三防版本 | 台华 | G09FW0440 | 210T | 台华 | G14FW1100 | 超细天鹅绒 | 新颜 | [6 empty] | OK
| 向兴 | 4/7 | FW1156 | 柿子橘 | TAWWAM92516
| 向兴 | 1/2 | FW1156 | 青灰绿 | TAWWAM92516 | FW1156 | FW11560-三防版本 | 台华 | G09FW0440 | 210T | 台华 | G14FW1100 | 超细天鹅绒 | 新颜 | [6 empty] | OK
| 向兴 | 3/5 | FW1156 | 原木色 | TAWWAM92516
日期：2024/5/25 | [8 empty] | 测试人签名：吴爽
测试要求： 1、面辅料到厂第一时间做测试，根据面料的实际情况，每色每缸做。 2、水温40°洗水40分钟，机洗一个程序，洗水共计5次。

## 4.面料静水压
TOREAD-面料5点水压测试报告登记表
日期 | 缸号 | 面料布种编号 | 颜色 | 涉及到的款号 | 供应商 | 上午(时间） | 测试条件 | 下午（时间） | 测试条件 | 加班（时间） | 测试条件 | 结果 | 备注
2024-03-07 | 4/9 | FW1156 | 米色 | TAWWAM92516 | 台华 | 8:00 | 7m/0.45mpa | 14:00 | 7m/0.45mpa |  |  |  | OK
2024-03-08 | 1/5 | FW1156 | 柿子橘 | TAWWAM92516 | 台华 | 9:00 | 7m/0.45mpa | 14:30 | 7m/0.45mpa |  |  |  | ok
2024-03-12 | 4/8 | FW1156 | 青灰绿 | TAWWAM92516 | 台华 | 9:30 | 7m/0.45mpa | 15:00 | 7m/0.45mpa |  |  |  | ok
2024-03-13 | 2/7 | FW1156 | 原木色 | TAWWAM92516 | 台华 | 10:00 | 7m/0.45mpa | 15:30 | 7m/0.45mpa |  |  |  | ok
制表时间：2024/5/27 | [7 empty] | 测试人签名：吴爽
测试要求： 1、面料到厂第一时间做测试，根据面料的实际情况，每色每缸抽取1-2卷测试。 2、成衣制作时每天、每款、每色、每号需做水压测试。

## 5.特殊工艺测试
TOREAD-特殊工艺测试报告登记表
项目 | 供应商 | 缸号 | 面料布种编号 | 颜色 | 涉及到的款号 | 使用部位 | 物料工艺1 | 物料工艺2 | 物料工艺3 | 结果 | 备注
洗测2次 | 台华 | 2/6 | FW1156 | 米色 | TAWWAM92516 | 所有缝份 | 胶条 | 印花 | 装饰胶 | ok
洗测2次 | 台华 | 1/4 | FW1156 | 柿子橘 | TAWWAM92516 | 所有缝份 | 胶条 | 印花 | 装饰胶 | ok
洗测3次 | 台华 | 5/7 | FW1156 | 青灰绿 | TAWWAM92516 | 所有缝份 | 胶条 | 印花 | 装饰胶 | ok
洗测4次 | 台华 | 3/9 | FW1156 | 原木色 | TAWWAM92516 | 所有缝份 | 胶条 | 印花 | 装饰胶 | ok
制表时间：2024/5/27 | [6 empty] | 测试人签名：吴爽
测试要求： 1、胶条、装饰胶膜、印花类、生粘、激光开孔类 2、每款上线前做测试。 3、水温40°洗水40分钟，机洗一个程序，洗水共计5次。

## 6.织带类缩率测试
TOREAD - 织带类缩率测试报告登记表
序号 | 供应商 | 物料编号 | 颜色 | 涉及到的款号 | 气烫缩 | 水缩 | 累计缩率 | 判定结果是否合格
[5 empty] | 经向百分比 | 径向百分比
1 | 锦湾 | 弹力绳（0.25）:G14FWXJ002 | 米色 | TAWWAM92516 | -0.8% | -1% | -1.8%
2 | 锦湾 | 弹力绳（0.25）:G14FWXJ002 | 柿子橘 | TAWWAM92516 | 0.6% | -1% | -0.4%
3 | 锦湾 | 弹力绳（0.25）:G14FWXJ002 | 青灰绿 | TAWWAM92516 | -0.7% | -0.8% | -1.5%
4 | 锦湾 | 弹力绳（0.25）:G14FWXJ002 | 原木色 | TAWWAM92516 | 0.6% | -1% | -0.4%
5 | 锦湾 | 定卡织带 | 米色 | TAWWAM92516 | -0.7% | -0.8% | -1.5%
6 | 锦湾 | 定卡织带 | 柿子橘 | TAWWAM92516 | -0.5% | -0.6% | -1.1%
7 | 锦湾 | 定卡织带 | 青灰绿 | TAWWAM92516 | -0.8% | -0.5% | -1.3%
8 | 锦湾 | 定卡织带 | 原木色 | TAWWAM92516 | -0.7% | -0.8% | -1.5%
制表时间：2024/5/27 |  |  |  |  | 测试人签名：吴爽
测试要求： 1、织带及弹力织带、像根松紧、包边条等到厂后第一时间，做测试。