## AQL2.5验货
探路者尾期验货抽验标准
|  | AQL1.0 |  | AQL2.5 |  | AQL4.0
整批数量 | 抽验数量 | Ac | Re | Ac | Re | Ac | Re
≤90 | 13 | 0 | 1 | 0 | 1 | 1 | 2
91-150 | 20 | 0 | 1 | 1 | 2 | 2 | 3
151-280 | 32 | 0 | 1 | 2 | 3 | 3 | 4
281-500 | 50 | 1 | 2 | 3 | 4 | 5 | 6
501-1200 | 80 | 2 | 3 | 5 | 6 | 7 | 8
1201-3200 | 125 | 3 | 4 | 7 | 8 | 10 | 11
3201-10000 | 200 | 5 | 6 | 10 | 11 | 14 | 15
10001-35000 | 315 | 7 | 8 | 14 | 15 | 21 | 22
注：探路者验货按照AQL2.5验货标准实行

## 首期
TOREAD-首件（首批）检验报告书
订单类别 | 探路者 |  | 合同签订方 |  | 丹东天光 |  | 生产工厂 | 丹东天光
订单基础信息 |  |  | 生产•出货进度 |  |  |  | 指示•确认资料
款号 | TAMMAM91021 |  | 合同交期 |  | 2024.8.28 |  | 产前确认样 |  | 有 | 无
品名 | 男式软壳裤 |  | 上线日 |  | 2024.6.25 |  | 原辅材料卡 |  | 有 | 无
色/号型数 | 1 | 6 | 缝制预计完成日 |  | 2024.8.20 |  | 大货面料确认样 |  | 有 | 无
订单数量 | 9651 |  | 包装预计完成日 |  | 2024.8.25 |  | 印花、刺绣确认样 |  | 有 | 无
|  |  | 预计发货时间 |  | 2024.8.28 |  | 洗唛、合格证指示资料 |  | 有 | 无
确认资料缺失内容说明：
【工艺确认】
原材料 | 正 | 误 |  | 印、绣花 | 正 | 误 | 无此工艺 | 洗水唛 | 正 | 误
辅料使用 | 正 | 误 |  | 胶膜工艺 | 正 | 误 | 无此工艺 | 合格证 | 正 | 误
制作工艺 | 正 | 误 |  | 压胶水压 | OK | NG | 无此工艺 | 缝纫用线 | 正 | 误
补充事项：
【面料品质确认】
物性检测 | OK | NG |  | 面料颜色 | OK | NG |  | 互染测试 | OK | NG
外观查验 | OK | NG |  | 面料缸差 | OK | NG |  | 水洗缩率 | OK | NG
问题描述：
【裁剪完成情况】
①裁剪完成比例（%）：
号型 颜色 | XXS | XS | S | M | L | XL | XXL | XXXL | XXXXL | 未裁齐原因
黑色 |  |  | 50% | 50% | 50% | 50% | 50% | 50% |  | 陆续裁剪
【成品检查明细】★颜色、数量需要写清楚
【规格确认】
①规格测量明细以插入附件形式列明，并注明洗前洗后规格
②规格异常情况 |  | 有 | 无 | 备注：
【问题点与指导项目】 ★的问题应添加照片说明（包括成品及半成品检查）
1.压腰里侧宽窄不等
2.线头，粉迹处理的不干净。
3.脚口明线不等宽，不圆顺。
4.侧斗口斗角处不平复，有窝斗。
以上问题请及时改正。
【耐洗水确认】
粘衬 | OK | NG | 无此工艺 | 胶膜 | OK | NG | 无此工艺 | 扭曲 | OK | NG
印、绣花 | OK | NG | 无此工艺 | 压胶水压 | OK | NG | 无此工艺 | 水洗缩率 | OK | NG
补充事项：
【重大改善说明及整改复核时间】
检验部门 | 服装品控部 |  | 检验担当 | 吴新艳 | 查验时间 | 2024.6.30 | 工厂负责人 |  | 张爱萍
【整改结果】
检验部门 | 服装品控部 |  | 检验担当 |  | 复核时间 |  | 工厂负责人

## 1验货尺寸表
款号 | TAMMAM91021 |  | 品名 | 男士软壳长裤 |  |  | 31 | 生产工厂 | 丹东天光
部位名称 | 指示规格 FINAL SPEC | [6 empty] | 样品规格 SAMPLE SPEC
| S | M | L | XL | XXL | XXXL |  | 黑色L 1 | 黑色L 2
| 165/80B | 170/84B | 175/88B | 180/92B | 185/96B | 190/100B |  | 洗水前/洗水后 | 洗水前/洗水后
裤外侧长 | 97.8 | 99.9 | 102 | 104.1 | 106.2 | 108.3 |  | +1/0 | +1/+0.8
腰围（平量） | 76 | 80 | 84 | 88 | 93 | 99 |  | 0/+1 | +0.5/+0.4
臀围 | 99.8 | 103.4 | 107 | 111 | 115 | 119 |  | +0.5/+1 | +0.6/+1
腿围 | 30.7 | 31.9 | 33 | 34.3 | 35.6 | 36.9 |  | +0.2/+0.3 | 0/+0.3
膝围 | 22.6 | 23.3 | 24 | 24.7 | 25.4 | 26.3 |  | 0/0 | -0.2/0
脚口 | 18.5 | 19 | 19.5 | 20 | 20.5 | 21.2 |  | +0.2/0 | 0/-0.3
前裆长（含腰） | 27.2 | 27.9 | 28.5 | 29.1 | 29.8 | 30.4 |  | 0/+0.2 | 0/+0.5
后裆长（含腰） | 40.2 | 41.1 | 42 | 43.1 | 44.2 | 45.3 |  | +0.2/+0.3 | 0/-0.3
备注：
初期请洗测2-3件，有问题的另加测量数量。
[8 empty] | 验货时间： |  | 跟单QC: | 工厂负责人：

## 中期
TOREAD-QC中期检验报告书
订单类别 | 探路者 |  | 合同签订方 |  | 丹东天光 |  | 生产工厂 | 丹东天光
订单基础信息 |  |  | 生产•出货进度 |  |  |  | 指示•确认资料
款号 | TAMMAM91021 |  | 合同交期 |  | 2024.8.28 |  | 首件检验报告 |  | 有 | 无
品名 | 男士软壳长裤 |  | 裁剪完成数量 |  | 9000 |  | 首件检验未尽事项 |  | 有 | 无
色/号型数 | 1 | 6 | 缝制完成数量 |  | 4000 |  | 首件检验未尽事项内容
订单数量 | 9651 |  | 包装完成数量 |  | 50
|  |  | 预计发货时间 |  | 2024.8.28
【附属资料确认】
原材料 | 正 | 误 |  | 洗水唛 | 正 | 误 |  | 印、绣花 | 正 | 误
辅料使用 | 正 | 误 |  | 合格证 | 正 | 误 |  | 缝纫用线 | 正 | 误
备注：
【检验明细】：检验明细（要求齐色、齐号至少10件检查）
黑色：S# L# XXL# 各5条
【耐水洗测试】：耐洗水测试明细（要求齐色、齐号）
【规格确认】
①规格测量明细以插入附件形式列明，并注明洗前洗后规格
②规格异常情况 |  | 有 | 无
说明：
【耐洗水确认】
粘衬 | OK | NG | 无此工艺 | 胶膜 | OK | NG | 无此工艺 | 扭曲 | OK | NG
印、绣花 | OK | NG | 无此工艺 | 压胶水压 | OK | NG | 无此工艺 | 水洗缩率 | OK | NG
补充事项：
【问题点与指导项目】 ★的问题应添加照片说明
1.腰两侧橡筋压腰后左右不对称。
2.线头，粉迹处理的不干净。
3.包装折叠后左右腿不对称.
以上问题请及时改正。
【整改的严重缺陷及整改复核时间】
备注：
检验部门 | 服装品控部 |  | 检验担当 | 吴新艳 | 查验时间 | 2024.7.18 | 工厂负责人 |  | 张爱萍
【整改结果】
检验部门 | 服装品控部 |  | 检验担当 |  | 查验时间 |  | 工厂负责人

## 验货尺寸表2
款号 | TAMMAM91021 |  | 品名 | 男士软壳长裤 |  |  | 31 | 生产工厂 | 丹东天光
部位名称 | 指示规格 FINAL SPEC | [6 empty] | 样品规格 SAMPLE SPEC
| S | M | L | XL | XXL | XXXL |  | S | M | L | XL | XXL | XXXL
| 165/80B | 170/84B | 175/88B | 180/92B | 185/96B | 190/100B |  | 黑色 | 黑色 | 黑色 | 黑色 | 黑色 | 黑色
裤外侧长 | 97.8 | 99.9 | 102 | 104.1 | 106.2 | 108.3 |  | +1/0 | +1/+0.8 | +0.5/+0.5 | +0.5/+1 | +0.3/+0.5 | +1/+0.6
腰围（平量） | 76 | 80 | 84 | 88 | 93 | 99 |  | 0/+1 | +0.5/+0.4 | +1/+1 | +0.5/+0.5 | +0.5/+1 | 0/+1
臀围 | 99.8 | 103.4 | 107 | 111 | 115 | 119 |  | +0.5/+1 | +0.6/+1 | +0.5/+0.5 | +0.5/+1 | +0.6/+0.5 | +0.5/+0.5
腿围 | 30.7 | 31.9 | 33 | 34.3 | 35.6 | 36.9 |  | +0.2/+0.3 | 0/+0.3 | 0/-0.2 | 0/+0.2 | +0.3/+0.2 | +0.2/+0.2
膝围 | 22.6 | 23.3 | 24 | 24.7 | 25.4 | 26.3 |  | 0/0 | -0.2/0 | -0.2/-0.2 | 0/-0.2 | -0.2/-0.3 | 0/-0.2
脚口 | 18.5 | 19 | 19.5 | 20 | 20.5 | 21.2 |  | +0.2/0 | 0/-0.3 | -0.3/0 | 0/0 | -0.2/0 | -0.3/0
前裆长（含腰） | 27.2 | 27.9 | 28.5 | 29.1 | 29.8 | 30.4 |  | 0/+0.2 | 0/+0.5 | 0/+0.2 | +0.4/+0.5 | +0.3/0 | +0.4/+0.2
后裆长（含腰） | 40.2 | 41.1 | 42 | 43.1 | 44.2 | 45.3 |  | +0.2/+0.3 | 0/-0.3 | 0/+0.3 | -0.2/0 | +0.2/0 | +0.4/0
备注：
初期请洗测2-3件，有问题的另加测量数量。
[8 empty] | 验货时间： |  | 跟单QC: |  | 工厂负责人：

## 尾期
QC出货报告书
订单类别 | 探路者 |  | 款号 | TAMMAM91021 | 产品名称 | 男士软壳长裤 |  | 生产工厂 | 丹东天光
订单数量 | 9651 |  | 合同日期 | 2024.8.28 |  |  | 检验资料确认
色/号型数 | 1 | 6 | 交货形式 |  |  |  | 面料第三方合格报告 |  | 有 | 无
验货次数 | 1 |  | 非直发 | 苏州库 | 天津库 | 直发 | 成品第三方合格报告 |  | 有 | 无
验货数量 | 200 |  | 入仓数量 |  | 9651 |  | 中期检验报告 |  | 有 | 无
采购凭证号 | CGDD24041800016
检验方式 | 全检 | 抽检 | 免检 | 复检 | 再复检
中期检验重大改善项目 |  | 有 | 无 | 改善结果 | 已改善
全色耐洗水测试 |  | 有 | 无 | 洗后结果 | 无异常 | 洗水前后缩量正常
【附属资料确认】
洗水唛 | 正 | 误 |  | 印、绣花 | 正 | 误 |  | 装箱数量 | 正 | 误
合格证 | 正 | 误 |  | 缝纫用线 | 正 | 误 |  | 箱唛表示 | 正 | 误
吊牌 | 正 | 误 |  | 包装方式 | 正 | 误 |  | 纸箱规格 | 正 | 误
【检验时成品完成情况及检验明细】
①成品完成比例（%）：95%
②检验明细：
黑色：360.260.432.421.366.374.334.183
②规格异常情况 |  | 有 | 无
情况说明：
【问题点描述】
1.腰部明线宽窄部均匀 1条
2.少量线毛未处理干净。
【检验结果】
合格：（正常接收） |  |  | 不合格： |  | ①返工翻修 |  | ②让步接受 |  | ③拒绝接收
备注： | 请按照以上提出的问题点改正
此订单9651条，此次出货 9651条 按照AQL2.5的抽验要求，抽验200条，不良数量1条，在允许范围之内，可以正常出货，
检验部门 | 服装QC部门 |  | 检验人 | 吴新艳 | 查验时间 | 2024.8.27 | 工厂负责人 |  | 张爱萍

## 验货尺寸表
款号 | TAMMAM91021 |  | 品名 | 男士软壳长裤 |  |  | 31 | 生产工厂 | 丹东天光
部位名称 | 指示规格 FINAL SPEC | [6 empty] | 样品规格 SAMPLE SPEC
| S | M | L | XL | XXL | XXXL |  | S | M | L | XL | XXL | XXXL
| 165/80B | 170/84B | 175/88B | 180/92B | 185/96B | 190/100B |  | 黑色 | 黑色 | 黑色 | 黑色 | 黑色 | 黑色
裤外侧长 | 97.8 | 99.9 | 102 | 104.1 | 106.2 | 108.3 |  | +1/0 | +1/+1.2 | +1/+0.5 | +0.5/+1 | +0.3/+0.5 | +1/+0.6
腰围（平量） | 76 | 80 | 84 | 88 | 93 | 99 |  | 0/+1 | +0.5/+0.4 | +1/+1 | +0.5/+0.5 | +0.5/+1 | 0/+1
臀围 | 99.8 | 103.4 | 107 | 111 | 115 | 119 |  | -0.5/0 | -0.6/+1 | 0/0 | -0.5/-1 | -1/0 | -0.5/-0.5
腿围 | 30.7 | 31.9 | 33 | 34.3 | 35.6 | 36.9 |  | +0.2/+0.3 | 0/+0.3 | 0/0 | 0/+0.2 | +0.3/+0.2 | +0.3/+0.2
膝围 | 22.6 | 23.3 | 24 | 24.7 | 25.4 | 26.3 |  | 0/0 | -0.2/0 | +0.2/0 | 0/-0.2 | +0.2/0 | 0/0
脚口 | 18.5 | 19 | 19.5 | 20 | 20.5 | 21.2 |  | +0.2/0 | 0/-0.3 | -0.3/0 | 0/0 | -0.2/0 | +0.3/0
前裆长（含腰） | 27.2 | 27.9 | 28.5 | 29.1 | 29.8 | 30.4 |  | 0/+0.2 | 0/+0.5 | 0/+0.2 | +0.4/+0.5 | +0.3/0 | +0.4/+0.2
后裆长（含腰） | 40.2 | 41.1 | 42 | 43.1 | 44.2 | 45.3 |  | +0.2/+0.3 | 0/-0.3 | 0/+0.3 | -0.2/0 | +0.2/0 | +0.4/0
备注：
初期请洗测2-3件，有问题的另加测量数量。
[8 empty] | 验货时间： |  | 跟单QC: |  | 工厂负责人：

## 1.面料验布
TOREAD-面料验布测试报告登记表
序号 | 缸号 | 面料布种编号 | 颜色 | 涉及到的款号 | 供应商 | 自检报告 | 匹头条实物样 | 疵点 | 断纱 | 色点 | 色杠 | 折痕 | 合计数量 | 备注
[8 empty] | 数量 | 数量 | 数量 | 数量 | 数量
1 | 2101 | 1 | 炭灰色 | TAMMAM91021/TAMMAM22022 |  |  |  |  | 1 |  |  | 1 | 2
2 |  | 7 |  | TAMMAM91021/TAMMAM22022 |  |  |  | 1 |  | 2 |  |  | 3
3 |  | 14 |  | TAMMAM91021/TAMMAM22022 |  |  |  | 2 | 1 |  |  | 1 | 4
4 |  | 21 |  | TAMMAM91021/TAMMAM22022 |  |  |  | 1 |  |  |  | 1 | 2
5 | 3101 | 1 |  | TAMMAM91021/TAMMAM22022 | [5 empty] | 2 |  | 2 | 4
6 | 0103 | 2 | 黑色 | TAMMAM91021/TAMMAM22022 |  |  |  | 4 |  |  |  |  | 4
7 |  | 17 |  | TAMMAM91021/TAMMAM22022 |  |  |  | 3 |  | 1 |  |  | 4
8 |  | 19 |  | TAMMAM91021/TAMMAM22022 |  |  |  | 2 |  |  |  |  | 2
9 |  | 23 |  | TAMMAM91021/TAMMAM22022 | [8 empty] | 0
10 | 0104 | 3 |  | TAMMAM91021/TAMMAM22022 |  |  |  | 1 |  |  | 1 |  | 2
11 |  | 7 |  | TAMMAM91021/TAMMAM22022 |  |  |  | 2 |  |  |  |  | 2
12 |  | 10 |  | TAMMAM91021/TAMMAM22022 |  |  |  |  | 3 |  | 2 |  | 5
13 |  | 16 |  | TAMMAM91021/TAMMAM22022 | [8 empty] | 0
14 | 0110 | 6 |  | TAMMAM91021/TAMMAM22022 |  |  |  | 1 |  |  |  |  | 1
15 |  | 8 |  | TAMMAM91021/TAMMAM22022 |  |  |  | 3 |  |  | 2 |  | 5
16 |  | 16 |  | TAMMAM91021/TAMMAM22022 |  |  |  | 1 |  |  |  |  | 1
17 |  | 19 |  | TAMMAM91021/TAMMAM22022 |  |  |  | 2 |  |  |  | 1 | 3
18 | 0108 | 6 |  | TAMMAM91021/TAMMAM22022 |  |  |  | 2 |  |  |  | 1 | 3
19 |  | 13 |  | TAMMAM91021/TAMMAM22022 | [8 empty] | 0
20 |  | 16 |  | TAMMAM91021/TAMMAM22022 |  |  |  | 3 |  |  | 1 |  | 4
21 |  | 20 |  | TAMMAM91021/TAMMAM22022 | [5 empty] | 2 |  | 2 | 4
22 | 0109 | 2 |  | TAMMAM91021/TAMMAM22022 |  |  |  | 1 |  | 1 |  | 1 | 3
23 |  | 6 |  | TAMMAM91021/TAMMAM22022 |  |  |  | 2 |  |  |  |  | 2
24 |  | 14 |  | TAMMAM91021/TAMMAM22022 |  |  |  | 1 | 1 |  |  | 1 | 3
25 |  | 16 |  | TAMMAM91021/TAMMAM22022 |  |  |  |  | 2 |  |  | 1 | 3
26 | 0105 | 8 |  | TAMMAM91021/TAMMAM22022 |  |  |  | 4 |  |  |  | 1 | 5
27 |  | 7 |  | TAMMAM91021/TAMMAM22022 |  |  |  | 4 | 1 |  |  |  | 5
28 |  | 11 |  | TAMMAM91021/TAMMAM22022 |  |  |  | 3 |  |  |  | 2 | 5
29 |  | 20 |  | TAMMAM91021/TAMMAM22022 |  |  |  | 2 |  | 1 |  |  | 3
30 |  | 16 |  | TAMMAM91021/TAMMAM22022 |  |  |  | 1 | 1 |  | 1 |  | 3
31 | 5101 | 6 |  | TAMMAM91021/TAMMAM22022 | [7 empty] | 1 | 1
32 |  | 5 |  | TAMMAM91021/TAMMAM22022 |  |  |  | 2 | 2 |  |  |  | 4
33 |  | 7 |  | TAMMAM91021/TAMMAM22022 |  |  |  | 4 |  | 1 |  | 1 | 6
34 |  | 18 |  | TAMMAM91021/TAMMAM22022 |  |  |  | 2 | 1 |  |  |  | 3
35 |  | 19 |  | TAMMAM91021/TAMMAM22022 |  |  |  | 1 | 1 |  |  | 1 | 3
36 |  | 21 |  | TAMMAM91021/TAMMAM22022 |  |  |  | 2 |  | 1 |  |  | 3
37 | 0112 | 12 |  | TAMMAM91021/TAMMAM22022 |  |  |  | 3 |  | 1 |  |  | 4
38 |  | 15 |  | TAMMAM91021/TAMMAM22022 |  |  |  |  | 1 |  | 2 | 1 | 4
39 |  | 18 |  | TAMMAM91021/TAMMAM22022 |  |  |  |  | 1 |  |  | 1 | 2
40 |  | 22 |  | TAMMAM91021/TAMMAM22022 |  |  |  | 3 |  |  | 1 | 2 | 6
41 | 0113 | 9 |  | TAMMAM91021/TAMMAM22022 |  |  |  |  | 1 |  | 2 |  | 3
42 |  | 15 |  | TAMMAM91021/TAMMAM22022 |  |  |  | 3 |  |  |  | 1 | 4
43 |  | 19 |  | TAMMAM91021/TAMMAM22022 | [5 empty] | 2 |  | 1 | 3
44 |  | 26 |  | TAMMAM91021/TAMMAM22022 |  |  |  | 1 |  | 2 |  |  | 3
45 |  | 24 |  | TAMMAM91021/TAMMAM22022 |  |  |  | 2 |  |  |  | 2 | 4
46 | 0107 | 1 |  | TAMMAM91021/TAMMAM22022 |  |  |  | 1 |  |  |  | 1 | 2
47 |  | 12 |  | TAMMAM91021/TAMMAM22022 | [5 empty] | 2 |  | 1 | 3
48 |  | 15 |  | TAMMAM91021/TAMMAM22022 |  |  |  | 1 |  |  |  | 2 | 3
49 |  | 7 |  | TAMMAM91021/TAMMAM22022 | [5 empty] | 2 |  | 1 | 3
50 | 0106 | 0.2 |  | TAMMAM91021/TAMMAM22022 |  |  |  | 1 |  |  |  |  | 1
51 |  | 6 |  | TAMMAM91021/TAMMAM22022 | [5 empty] | 1 |  | 1 | 2
52 |  | 8 |  | TAMMAM91021/TAMMAM22022 |  |  |  | 1 |  |  |  | 2 | 3
53 |  | 10 |  | TAMMAM91021/TAMMAM22022 |  |  |  | 2 |  | 3 |  |  | 5
54 |  | 11 |  | TAMMAM91021/TAMMAM22022 |  |  |  | 1 |  | 1 |  |  | 2
55 | 0111 | 10 |  | TAMMAM91021/TAMMAM22022 | [7 empty] | 2 | 2
56 |  | 15 |  | TAMMAM91021/TAMMAM22022 |  |  |  | 3 |  | 2 |  | 1 | 6
57 |  | 16 |  | TAMMAM91021/TAMMAM22022 |  |  |  | 1 |  | 3 |  |  | 4
58 |  | 21 |  | TAMMAM91021/TAMMAM22022 |  |  |  | 2 |  |  |  | 1 | 3
59 |  | 24 |  | TAMMAM91021/TAMMAM22022 |  |  |  | 3 |  | 2 |  | 2 | 7
60 |  | 5 |  | TAMMAM91021/TAMMAM22022 |  |  |  | 2 |  | 3 |  |  | 5
制表时间： | [8 empty] | 测试人签名：
测试要求： 1、面料到厂第一时间做测试，根据面料的实际情况，可每缸抽取1-2卷过验布机。

## 2.面料缩率
TOREAD-面料缩率检测测试报告登记表
序号 | 供应商 | 缸号 | 面料布种编号 | 颜色 | 涉及到的款号 | 气缩 |  | 水缩 |  | 累计缩率 | 边中差，头尾差，实测结果 | 判定结果是否合格
[6 empty] | 径向百分比 | 纬向百分比 | 径向百分比 | 纬向百分比
1 |  | 2101 | 1 | 灰色 | TAMMAM91021/TAMMAM22022 | -2 | -1.8 | 0 | 0
2 |  |  | 7 |  | TAMMAM91021/TAMMAM22022 | -2 | -1.8 | 0 | 0
3 |  |  | 14 |  | TAMMAM91021/TAMMAM22022 | -2 | -1.8 | 0 | 0
4 |  |  | 21 |  | TAMMAM91021/TAMMAM22022 | -2 | -1.8 | 0 | 0
5 |  | 3101 | 1 |  | TAMMAM91021/TAMMAM22022 | -2 | -1.8 | 0 | 0
6 |  | 0103 | 2 | 黑色 | TAMMAM91021/TAMMAM22022 | -2 | -1.8 | 0 | 0
7 |  |  | 17 |  | TAMMAM91021/TAMMAM22022 | -2 | -1.8 | 0 | 0
8 |  |  | 19 |  | TAMMAM91021/TAMMAM22022 | -2 | -1.8 | 0 | 0
9 |  |  | 23 |  | TAMMAM91021/TAMMAM22022 | -2 | -1.8 | 0 | 0
10 |  | 0104 | 3 |  | TAMMAM91021/TAMMAM22022 | -2 | -2 | 0 | 0
11 |  |  | 7 |  | TAMMAM91021/TAMMAM22022 | -2 | -1.8 | 0 | 0
12 |  |  | 10 |  | TAMMAM91021/TAMMAM22022 | -2 | -1.8 | 0 | 0
13 |  |  | 16 |  | TAMMAM91021/TAMMAM22022 | -2 | -1.8 | 0 | 0
14 |  | 0110 | 6 |  | TAMMAM91021/TAMMAM22022 | -2 | -2 | 0 | 0
15 |  |  | 8 |  | TAMMAM91021/TAMMAM22022 | -2 | -1.8 | 0 | 0
16 |  |  | 16 |  | TAMMAM91021/TAMMAM22022 | -2 | -2 | 0 | 0
17 |  |  | 19 |  | TAMMAM91021/TAMMAM22022 | -2 | -1.8 | 0 | 0
18 |  | 0108 | 6 |  | TAMMAM91021/TAMMAM22022 | -2 | -1.8 | 0 | 0
19 |  |  | 13 |  | TAMMAM91021/TAMMAM22022 | -2 | -1.8 | 0 | 0
20 |  |  | 16 |  | TAMMAM91021/TAMMAM22022 | -2 | -1.8 | 0 | 0
21 |  |  | 20 |  | TAMMAM91021/TAMMAM22022 | -2 | -1.8 | 0 | 0
22 |  | 0109 | 2 |  | TAMMAM91021/TAMMAM22022 | -2 | -2 | 0 | 0
23 |  |  | 6 |  | TAMMAM91021/TAMMAM22022 | -2 | -1.8 | 0 | 0
24 |  |  | 14 |  | TAMMAM91021/TAMMAM22022 | -2 | -1.8 | 0 | 0
25 |  |  | 16 |  | TAMMAM91021/TAMMAM22022 | -2 | -1.8 | 0 | 0
26 |  | 0105 | 8 |  | TAMMAM91021/TAMMAM22022 | -2 | -1.8 | 0 | 0
27 |  |  | 7 |  | TAMMAM91021/TAMMAM22022 | -2 | -1.6 | 0 | 0
28 |  |  | 11 |  | TAMMAM91021/TAMMAM22022 | -2 | -1.8 | 0 | 0
29 |  |  | 20 |  | TAMMAM91021/TAMMAM22022 | -2 | -1.8 | 0 | 0
30 |  |  | 16 |  | TAMMAM91021/TAMMAM22022 | -2 | -1.8 | 0 | 0
31 |  | 5101 | 6 |  | TAMMAM91021/TAMMAM22022 | -2 | -1.8 | 0 | 0
32 |  |  | 5 |  | TAMMAM91021/TAMMAM22022 | -2 | -2 | 0 | 0
33 |  |  | 7 |  | TAMMAM91021/TAMMAM22022 | -2 | -1.8 | 0 | 0
34 |  |  | 18 |  | TAMMAM91021/TAMMAM22022 | -2 | -1.8 | 0 | 0
35 |  |  | 19 |  | TAMMAM91021/TAMMAM22022 | -2 | -1.8 | 0 | 0
36 |  |  | 21 |  | TAMMAM91021/TAMMAM22022 | -2 | -2 | 0 | 0
37 |  | 0112 | 12 |  | TAMMAM91021/TAMMAM22022 | -2 | -1.8 | 0 | 0
38 |  |  | 15 |  | TAMMAM91021/TAMMAM22022 | -2 | -1.8 | 0 | 0
39 |  |  | 18 |  | TAMMAM91021/TAMMAM22022 | -2 | -1.8 | 0 | 0
40 |  |  | 22 |  | TAMMAM91021/TAMMAM22022 | -2 | -1.8 | 0 | 0
41 |  | 0113 | 9 |  | TAMMAM91021/TAMMAM22022 | -2 | -1.8 | 0 | 0
42 |  |  | 15 |  | TAMMAM91021/TAMMAM22022 | -2 | -1.8 | 0 | 0
43 |  |  | 19 |  | TAMMAM91021/TAMMAM22022 | -2 | -1.8 | 0 | 0
44 |  |  | 26 |  | TAMMAM91021/TAMMAM22022 | -2 | -1.8 | 0 | 0
45 |  |  | 24 |  | TAMMAM91021/TAMMAM22022 | -2 | -1.8 | 0 | 0
46 |  | 0107 | 1 |  | TAMMAM91021/TAMMAM22022 | -2 | -1.8 | 0 | 0
47 |  |  | 12 |  | TAMMAM91021/TAMMAM22022 | -2 | -1.8 | 0 | 0
48 |  |  | 15 |  | TAMMAM91021/TAMMAM22022 | -2 | -1.8 | 0 | 0
49 |  |  | 7 |  | TAMMAM91021/TAMMAM22022 | -2 | -1.8 | 0 | 0
50 |  | 0106 | 0.2 |  | TAMMAM91021/TAMMAM22022 | -2 | -1.6 | 0 | 0
51 |  |  | 6 |  | TAMMAM91021/TAMMAM22022 | -2 | -1.8 | 0 | 0
52 |  |  | 8 |  | TAMMAM91021/TAMMAM22022 | -2 | -1.8 | 0 | 0
53 |  |  | 10 |  | TAMMAM91021/TAMMAM22022 | -2 | -1.6 | 0 | 0
54 |  |  | 11 |  | TAMMAM91021/TAMMAM22022 | -2 | -1.8 | 0 | 0
55 |  | 0111 | 10 |  | TAMMAM91021/TAMMAM22022 | -2 | -1.8 | 0 | 0
56 |  |  | 15 |  | TAMMAM91021/TAMMAM22022 | -2 | -1.6 | 0 | 0
57 |  |  | 16 |  | TAMMAM91021/TAMMAM22022 | -2 | -1.8 | 0 | 0
58 |  |  | 21 |  | TAMMAM91021/TAMMAM22022 | -2 | -1.8 | 0 | 0
59 |  |  | 24 |  | TAMMAM91021/TAMMAM22022 | -2 | -1.8 | 0 | 0
60 |  |  | 5 |  | TAMMAM91021/TAMMAM22022 | -2 | -1.6 | 0 | 0

## 3.面料互染
TOREAD-面辅料互染测试报告登记表
项目 | 供应商 | 缸号 | 面料布种编号 | 颜色 | 涉及到的款号 | 物料1 |  |  | 物料2 |  |  | 物料3 |  |  | 物料4 |  |  | 物料5 |  |  | 结果 | 备注
[6 empty] | 物料编号 | 品名 | 供应商 | 物料编号 | 品名 | 供应商 | 物料编号 | 品名 | 供应商 | 物料编号 | 品名 | 供应商 | 物料编号 | 品名 | 供应商
洗测1次 | 宝庆 |  | FW11790 | 黑色 | 91021.92022 | YK00028 | 拉链 | YKK | YK00104 | 3#尼龙闭尾反装，DABLH拉头，不含上下止（拉头在中间） | YKK | YK00042 | 3#尼龙闭尾反装，DSBYG黑色包胶拉头，不含上下止，拉头古银色 | YKK | SK00054 | 喷弹性漆TOREAD裤钩扣 | 天路达 | LP00098 | 拉袢 | 伟星
[6 empty] | 物料6 |  |  | 物料7 |  |  | 物料8 |  |  | 物料9 |  |  | 物料10
[6 empty] | 物料编号 | 品名 | 供应商 | 物料编号 | 品名 | 供应商 | 物料编号 | 品名 | 供应商 | 物料编号 | 品名 | 供应商 | 物料编号 | 品名 | 供应商
[6 empty] | ZY00251 | 亮光TOREAD标准字体（6CM） | 川海 | ZM00057 | 尺码标 | 常美 | ZM00056 | 主唛 | 常美 | TAZ14S0012 | 洗水唛 | 宝绅
洗测2次
洗测3次
洗测4次
洗测5次
制表时间： | [8 empty] | 测试人签名：
测试要求： 1、面辅料到厂第一时间做测试，根据面料的实际情况，每色每缸做。 2、水温40°洗水40分钟，机洗一个程序，洗水共计5次。

## 4.面料静水压
TOREAD-面料5点水压测试报告登记表
日期 | 缸号 | 面料布种编号 | 颜色 | 涉及到的款号 | 供应商 | 上午(时间） | 测试条件 | 下午（时间） | 测试条件 | 加班（时间） | 测试条件 | 结果 | 备注
日期 | 批号 | 物料编号 | 颜色 | 涉及到的款号 | 供应商 | 上午(时间） | 测试条件 | 下午（时间） | 测试条件 | 加班（时间） | 测试条件 | 结果 | 备注
制表时间： | [7 empty] | 测试人签名：
测试要求： 1、面料到厂第一时间做测试，根据面料的实际情况，每色每缸抽取1-2卷测试。 2、成衣制作时每天、每款、每色、每号需做水压测试。

## 5.特殊工艺测试
TOREAD-特殊工艺测试报告登记表
项目 | 供应商 | 缸号 | 面料布种编号 | 颜色 | 涉及到的款号 | 使用部位 | 物料工艺1 | 物料工艺2 | 物料工艺3 | 结果 | 备注
印花 |  |  | FW11790 | 黑色 | 91021.92022 | 后膝 | 印花 |  |  | YES
制表时间：2024 | [6 empty] | 测试人签名：
测试要求： 1、胶条、装饰胶膜、印花类、生粘、激光开孔类 2、每款上线前做测试。 3、水温40°洗水40分钟，机洗一个程序，洗水共计5次。

## 6.织带类缩率测试
TOREAD - 织带类缩率测试报告登记表
序号 | 供应商 | 物料编号 | 颜色 | 涉及到的款号 | 气烫缩 | 水缩 | 累计缩率 | 判定结果是否合格
[5 empty] | 经向百分比 | 径向百分比
1 | 泰丰 | SJ00109 | 黑色 | 91021.92022 | 5% | 5% |  | YES
制表时间：2024.7 |  |  |  |  | 测试人签名：
测试要求： 1、织带及弹力织带、像根松紧、包边条等到厂后第一时间，做测试。