## AQL2.5验货
探路者尾期验货抽验标准
|  | AQL1.0 |  | AQL2.5 |  | AQL4.0
整批数量 | 抽验数量 | Ac | Re | Ac | Re | Ac | Re
≤90 | 13 | 0 | 1 | 0 | 1 | 1 | 2
91-150 | 20 | 0 | 1 | 1 | 2 | 2 | 3
151-280 | 32 | 0 | 1 | 2 | 3 | 3 | 4
281-500 | 50 | 1 | 2 | 3 | 4 | 5 | 6
501-1200 | 80 | 2 | 3 | 5 | 6 | 7 | 8
1201-3200 | 125 | 3 | 4 | 7 | 8 | 10 | 11
3201-10000 | 200 | 5 | 6 | 10 | 11 | 14 | 15
10001-35000 | 315 | 7 | 8 | 14 | 15 | 21 | 22
注：探路者验货按照AQL2.5验货标准实行

## 首期
TOREAD-首件（首批）检验报告书
订单类别 | 探路者 |  | 合同签订方 |  | 天光 |  | 生产工厂 | 东港柏林
订单基础信息 |  |  | 生产•出货进度 |  |  |  | 指示•确认资料
款号 | TAMMBM82749 |  | 合同交期 |  | 2024.1.15/2.20 |  | 产前确认样 |  | 有 | 无
品名 | 女式徒步长裤 |  | 上线日 |  | 2023.11.27 |  | 原辅材料卡 |  | 有 | 无
色/号型数 | 1 | 5 | 缝制预计完成日 |  | 2023.12.5 |  | 大货面料确认样 |  | 有 | 无
订单数量 | 1250 |  | 包装预计完成日 |  | 2023.12.7 |  | 印花、刺绣确认样 |  | 有 | 无
|  |  | 预计发货时间 |  | 2024.1.10 |  | 洗唛、合格证指示资料 |  | 有 | 无
确认资料缺失内容说明：
【工艺确认】
原材料 | 正 | 误 |  | 印、绣花 | 正 | 误 | 无此工艺 | 洗水唛 | 正 | 误
辅料使用 | 正 | 误 |  | 胶膜工艺 | 正 | 误 | 无此工艺 | 合格证 | 正 | 误
制作工艺 | 正 | 误 |  | 压胶水压 | OK | NG | 无此工艺 | 缝纫用线 | 正 | 误
补充事项：
【面料品质确认】
物性检测 | OK | NG |  | 面料颜色 | OK | NG |  | 互染测试 | OK | NG
外观查验 | OK | NG |  | 面料缸差 | OK | NG |  | 水洗缩率 | OK | NG
问题描述：
【裁剪完成情况】
①裁剪完成比例（%）：
号型 颜色 | XXS | XS | S | M | L | XL | XXL | XXXL | XXXXL | 未裁齐原因
黑色 |  |  | 100% | 100% | 100% | 100% | 100%
【成品检查明细】★颜色、数量需要写清楚
黑色M#5件
【规格确认】
①规格测量明细以插入附件形式列明，并注明洗前洗后规格
②规格异常情况 |  | 有 | 无 | 备注：
【问题点与指导项目】 ★的问题应添加照片说明（包括成品及半成品检查）
1.压腰不直
2.合下档吃皱
以上问题请及时改正。
【耐洗水确认】
粘衬 | OK | NG | 无此工艺 | 胶膜 | OK | NG | 无此工艺 | 扭曲 | OK | NG
印、绣花 | OK | NG | 无此工艺 | 压胶水压 | OK | NG | 无此工艺 | 水洗缩率 | OK | NG
补充事项：
【重大改善说明及整改复核时间】
检验部门 | 服装品控部 |  | 检验担当 |  | 查验时间 |  | 工厂负责人
【整改结果】
检验部门 | 服装品控部 |  | 检验担当 | 周苑 | 复核时间 | 2023.11.30 | 工厂负责人 |  | 张爱萍

## 洗水尺寸表
QC规格测量表
款号 | TAMMBM82749 |  | 品名 | 女式徒步长裤 |  |  | 生产工厂 | 东港柏林
部位名称 | 指示规格 FINAL SPEC | [5 empty] | 样品规格 SAMPLE SPEC
| XS | S | M | L | XL | XXL | 黑色M#1 | 黑色M#2
| 150/70B | 155/74B | 160/78B | 165/82B | 170/86B | 175/90B | 黑色 | 黑色
裤外侧长（参考值） | 96.2 | 98.1 | 100 | 101.9 | 103.8 | 105.7 | +0.5/0 | -1/-1.5
腰围 平量 | 66 | 70 | 74 | 78 | 83 | 89 | +2/+1 | -1/-2
臀围 | 90.8 | 94.4 | 98 | 102 | 106 | 110 | +2/+1.5 | +1/+0.5
腿围/2 | 27.7 | 28.85 | 30 | 31.3 | 32.6 | 33.9 | +0.5/0 | 0/-0.5
膝围/2 | 20.1 | 20.8 | 21.5 | 22.2 | 22.9 | 23.8 | 0/0 | 0/0
脚口/2 | 16.5 | 17 | 17.5 | 18 | 18.5 | 19.2 | 0/0 | -0.3/-0.4
前裆长 含腰 | 25.7 | 26.4 | 27 | 27.6 | 28.3 | 28.9 | +0.5/+0.3 | -0.2/-0.5
后裆长 含腰 | 36.2 | 37.1 | 38 | 39.1 | 40.2 | 41.3 | 0/-0.2 | 0/-0.2
备注：
初期请洗测2-3件，有问题的另加测量数量。
[7 empty] | 验货时间：2023.12.1 |  | 跟单QC:周苑 | 工厂负责人：张爱萍

## 尾期
QC出货报告书
订单类别 | 探路者 |  | 款号 | TAMMBM82749 | 产品名称 | 女式长裤 |  | 生产工厂 | 东港柏林
订单数量 | 1250 |  | 合同日期 | 2024.1.15/2.20 |  |  | 检验资料确认
色/号型数 | 1 | 5 | 交货形式 |  |  |  | 面料第三方合格报告 |  | 有 | 无
验货次数 | 1 |  | 非直发 | 苏州库 | 天津NDC库 | 美妙直发 | 成品第三方合格报告 |  | 有 | 无
验货数量 | 80 | [5 empty] | 中期检验报告 |  | 有 | 无
采购凭证号 | CGDD23101000097 |  | 入仓数量 |  | 303
采购凭证号 | CGDD23101000097 |  | 入仓数量 |  |  | 286
采购凭证号 | CGDD23101000098 |  | 入仓数量 |  |  | 661
检验方式 | 全检 | 抽检 | 免检 | 复检 | 再复检
中期检验重大改善项目 |  | 有 | 无 | 改善结果 | 已改善
全色耐洗水测试 |  | 有 | 无 | 洗后结果 | 无异常 | 洗水前后缩量正常
【附属资料确认】
洗水唛 | 正 | 误 |  | 印、绣花 | 正 | 误 |  | 装箱数量 | 正 | 误
合格证 | 正 | 误 |  | 缝纫用线 | 正 | 误 |  | 箱唛表示 | 正 | 误
吊牌 | 正 | 误 |  | 包装方式 | 正 | 误 |  | 纸箱规格 | 正 | 误
【检验时成品完成情况及检验明细】
①成品完成比例（%）：95%
②检验明细：
黑色：22#、25#、30#、36#、40#
共抽5箱+2箱+1箱=8箱
每箱10件，合计：80件
②规格异常情况 |  | 有 | 无
情况说明：
【问题点描述】
1.油污1件
2.少量脏污线毛
3.抽验混号了
【检验结果】
合格：（正常接收） |  |  | 不合格： |  | ①返工翻修 |  | ②让步接受 |  | ③拒绝接收
备注： | 请按照以上提出的问题点改正
此订单1250件，分三次出货，按照AQL2.5的抽验要求，抽验80件，不良数量1件，在运行范围内，可以出货
检验部门 | 服装QC部门 |  | 检验人 | 周苑 | 查验时间 | 2023.12.26 | 工厂负责人 |  | 张爱萍

## 验货尺寸表
QC规格测量表
款号 | TAMMBM82749 |  | 品名 | 女式徒步长裤 |  |  | 生产工厂 | 东港柏林
部位名称 | 指示规格 FINAL SPEC | [5 empty] | 样品规格 SAMPLE SPEC
| XS | S | M | L | XL | XXL | S | M | L | XL | XXL
| 150/70B | 155/74B | 160/78B | 165/82B | 170/86B | 175/90B | 黑色 | 黑色 | 黑色 | 黑色 | 黑色
裤外侧长（参考值） | 96.2 | 98.1 | 100 | 101.9 | 103.8 | 105.7 | +0.5-1 | -1-1 | +1+0.6 | +0.5+0.5 | +1.5+1
腰围 平量 | 66 | 70 | 74 | 78 | 83 | 89 | +1-1 | -1-1 | -1.5-1 | -1-0.6 | +1.2+1
臀围 | 90.8 | 94.4 | 98 | 102 | 106 | 110 | 0+0.3 | +1.2+1 | -1-1 | -1+0.5 | +0.50
腿围/2 | 27.7 | 28.85 | 30 | 31.3 | 32.6 | 33.9 | -0.30 | 0-0.4 | -0.5-0.6 | -0.40 | 0-0.2
膝围/2 | 20.1 | 20.8 | 21.5 | 22.2 | 22.9 | 23.8 | -0.30 | 00 | -0.3-0.2 | -0.3-0.2 | 0-0.3
脚口/2 | 16.5 | 17 | 17.5 | 18 | 18.5 | 19.2 | -0.40 | -0.3-0.2 | -0.20 | -0.20 | 00
前裆长 含腰 | 25.7 | 26.4 | 27 | 27.6 | 28.3 | 28.9 | 00 | -0.2-0.5 | 00 | -0.6-0.2 | -0.20
后裆长 含腰 | 36.2 | 37.1 | 38 | 39.1 | 40.2 | 41.3 | -0.40 | 0-0.7 | -0.50 | -0.8-0.5 | -0.30
备注：
初期请洗测2-3件，有问题的另加测量数量。
[7 empty] | 验货时间：2023.12.26 |  | 跟单QC:周苑 |  | 工厂负责人：张爱萍

## 1.面料验布
TOREAD-面料验布测试报告登记表
序号 | 缸号 | 面料布种编号 | 颜色 | 涉及到的款号 | 供应商 | 自检报告 | 匹头条实物样 | 疵点 | 断纱 | 色点 | 色杠 | 折痕 | 合计数量 | 备注
[8 empty] | 数量 | 数量 | 数量 | 数量 | 数量
1 | 5042-150 | FW08491 | 黑色 | 81760/82749/81748/82234 | 赢合 |  |  |  | 3 | 4 |  | 1
2 | 5019-168
制表时间： | [8 empty] | 测试人签名：
测试要求： 1、面料到厂第一时间做测试，根据面料的实际情况，可每缸抽取1-2卷过验布机。

## 2.面料缩率
TOREAD-面料缩率检测测试报告登记表
序号 | 供应商 | 缸号 | 面料布种编号 | 颜色 | 涉及到的款号 | 气缩 |  | 水缩 |  | 累计缩率 | 边中差，头尾差，实测结果 | 判定结果是否合格
[6 empty] | 径向百分比 | 纬向百分比 | 径向百分比 | 纬向百分比
1 |  |  | 6-5370-175 | 黑色 | 82749 | 0 | 0.5 | 0 | 1
2 |  |  | 8-5070-172 | 黑色 | 82749 | 0 | 0.5
3 |  |  | 2-3-5056-175 | 黑色 | 82749 | 0.5 | 0.5
4 |  |  | 2-9-5369-174 | 黑色 | 82749 | 0.5 | 0.5 | 0.5 | 1
5 |  |  | 2-3-5369-182 | 黑色 | 82749 | 1 | 0.5 | 1 | 1
6 |  |  | 1-5054-184 | 黑色 | 82749 | 1 | 0.5
7 |  |  | 5-5042-150 | 黑色 | 82749 | 1 | 0.5
8 |  |  | 2-6-5368-173 | 黑色 | 82749 |  |  | 0 | 1
9 |  |  | 4-5374-215 | 黑色 | 82749 |  |  | 0.5 | 2
10 |  |  | 9-5370-162 | 黑色 | 82749 |  |  | 0.5 | 1
2023-11-20

## 3.面料互染
TOREAD-面辅料互染测试报告登记表
项目 | 供应商 | 缸号 | 面料布种编号 | 颜色 | 涉及到的款号 | 物料1 |  |  | 物料2 |  |  | 物料3 |  |  | 物料4 |  |  | 物料5 |  |  | 结果 | 备注
[6 empty] | 物料编号 | 品名 | 供应商 | 物料编号 | 品名 | 供应商 | 物料编号 | 品名 | 供应商 | 物料编号 | 品名 | 供应商 | 物料编号 | 品名 | 供应商
洗测1次
[6 empty] | 物料6 |  |  | 物料7 |  |  | 物料8 |  |  | 物料9 |  |  | 物料10
[6 empty] | 物料编号 | 品名 | 供应商 | 物料编号 | 品名 | 供应商 | 物料编号 | 品名 | 供应商 | 物料编号 | 品名 | 供应商 | 物料编号 | 品名 | 供应商
洗测2次
洗测3次
洗测4次
洗测5次
制表时间： | [8 empty] | 测试人签名：
测试要求： 1、面辅料到厂第一时间做测试，根据面料的实际情况，每色每缸做。 2、水温40°洗水40分钟，机洗一个程序，洗水共计5次。

## 4.面料静水压
TOREAD-面料5点水压测试报告登记表
日期 | 缸号 | 面料布种编号 | 颜色 | 涉及到的款号 | 供应商 | 上午(时间） | 测试条件 | 下午（时间） | 测试条件 | 加班（时间） | 测试条件 | 结果 | 备注
日期 | 批号 | 物料编号 | 颜色 | 涉及到的款号 | 供应商 | 上午(时间） | 测试条件 | 下午（时间） | 测试条件 | 加班（时间） | 测试条件 | 结果 | 备注
制表时间： | [7 empty] | 测试人签名：
测试要求： 1、面料到厂第一时间做测试，根据面料的实际情况，每色每缸抽取1-2卷测试。 2、成衣制作时每天、每款、每色、每号需做水压测试。

## 5.特殊工艺测试
TOREAD-特殊工艺测试报告登记表
项目 | 供应商 | 缸号 | 面料布种编号 | 颜色 | 涉及到的款号 | 使用部位 | 物料工艺1 | 物料工艺2 | 物料工艺3 | 结果 | 备注
制表时间： | [6 empty] | 测试人签名：
测试要求： 1、胶条、装饰胶膜、印花类、生粘、激光开孔类 2、每款上线前做测试。 3、水温40°洗水40分钟，机洗一个程序，洗水共计5次。

## 6.织带类缩率测试
TOREAD - 织带类缩率测试报告登记表
序号 | 供应商 | 物料编号 | 颜色 | 涉及到的款号 | 气烫缩 | 水缩 | 累计缩率 | 判定结果是否合格
[5 empty] | 经向百分比 | 径向百分比
制表时间： |  |  |  |  | 测试人签名：
测试要求： 1、织带及弹力织带、像根松紧、包边条等到厂后第一时间，做测试。