## 工作内容
生产工厂前期资料准备：
1 | 下单明细及货期进度
2 | 收集工艺资料
3 | 产前样衣分析
4 | 工厂排产计划收集
5 | 开裁前召开产前会议并拍照
6 | 工厂业务每周3下班前提交（每周生产进度表)
7 | 面料辅料到厂7个工作日内完成抽检记录（6个表格）；检验结果回执给材料商、探路者质量负责人（QC）
首期验货资料及条件：
1 | 生产线出成品10件左右
2 | 业务员提前3个工作日发OA验货申请
3 | 查看面料辅料的验货记录，按款核对清楚并提交给探路者质量负责人（QC）（Excel格式）（1-6测试表）
4 | 跟踪面料辅料到厂7个工作日内验货过程
5 | 提交实物检验图片和视频
6 | 工厂检验员拍照首期验货过程及生产线情况，（洗标主标，问题点
7 | 寄3-5件给QC洗测（熨烫平整），我司留底一件首件，并发OA说明
8 | 工厂首件验货填写（首期验货报告）+洗水前后规格表（Excel格式）
9 | OA申请首期：格式写明上线时间、已出成品件数、寄评定样衣明细、收件人、快递单号。
中期验货资料及条件：
1 | 生产线下50%，包装20%
2 | 业务员提前3个工作日发OA中期验货申请
3 | 提交并核对面料第3方检测报告内各项功能信息与洗标及吊牌是否吻合
4 | 齐色错码各号型2件给我司QC洗测，并发QA说明
5 | 工厂检验员拍照和拍视频中期验货过程及生产线情况（纸箱，未拆袋产品，洗标主标，合格证，问题产品
6 | 工厂中期验货填写(中期验货报告)+测量成衣洗水前后尺寸表（Excel格式）
7 | OA申请中期：格式写明已出成品件数、已包装数量、寄评定样衣明细、收件人、快递单号。
尾期验货资料及条件：
1 | 全部下机，包装95%
2 | 业务员提前5个工作日发OA尾期验货申请
3 | 提交并核对面料和成衣第3方检测报告各项功能及吊牌信息是否吻合
4 | 工厂验货过程视频和拍照片（纸箱，未拆袋的产品，合格证及功能吊牌+各色组洗标主标，问题产品，称重照片。
5 | 工厂尾期验货填写（尾期验货报告）+齐色错码各3件以上规格测量尺寸表（Excel格式）
6 | 按公司要求按出货量比例抽验，并记录抽箱号及问题产品和数量
7 | OA申请尾期：格式写明已包装完成款式、数量、自验货时间（直发款约验货时间）、出货箱单。
注：适用于自主管理类工厂

## AQL2.5验货
探路者尾期验货抽验标准
|  | AQL1.0 |  | AQL2.5 |  | AQL4.0
整批数量 | 抽验数量 | Ac | Re | Ac | Re | Ac | Re
≤90 | 13 | 0 | 1 | 0 | 1 | 1 | 2
91-150 | 20 | 0 | 1 | 1 | 2 | 2 | 3
151-280 | 32 | 0 | 1 | 2 | 3 | 3 | 4
281-500 | 50 | 1 | 2 | 3 | 4 | 5 | 6
501-1200 | 80 | 2 | 3 | 5 | 6 | 7 | 8
1201-3200 | 125 | 3 | 4 | 7 | 8 | 10 | 11
3201-10000 | 200 | 5 | 6 | 10 | 11 | 14 | 15
10001-35000 | 315 | 7 | 8 | 14 | 15 | 21 | 22
注：探路者验货按照AQL2.5验货标准实行

## 首期
TOREAD-首件（首批）检验报告书
订单类别 | 探路者童装 |  | 合同签订方 |  | 大连信和服装有限公司 |  | 生产工厂 | 大连信和服装有限公司
订单基础信息 |  |  | 生产•出货进度 |  |  |  | 指示•确认资料
款号 | QAEEAM95652 |  | 合同交期 |  | 2024-06-25 |  | 产前确认样 |  | 有✓ | 无
品名 | 儿童软壳外套 |  | 上线日 |  | 2024-06-05 |  | 原辅材料卡 |  | 有✓ | 无
色/号型数 | 2 | 6 | 缝制预计完成日 |  | 2024-07-06 |  | 大货面料确认样 |  | 有✓ | 无
订单数量 | 2385 |  | 包装预计完成日 |  | 2024-07-08 |  | 印花、刺绣确认样 |  | 有✓ | 无
采购凭证编号： | CGDD24051100003 |  | 预计发货时间 |  | 2024-07-10 |  | 洗唛、合格证指示资料 |  | 有✓ | 无
确认资料缺失内容说明：
【工艺确认】
原材料 | 正✓ | 误 |  | 印、绣花 | 正✓ | 误 | 无此工艺 | 洗水唛 | 正✓ | 误
辅料使用 | 正✓ | 误 |  | 胶膜工艺 | 正 | 误 | 无此工艺 | 合格证 | 正 | 误
制作工艺 | 正✓ | 误 |  | 压胶水压 | OK | NG | 无此工艺 | 缝纫用线 | 正✓ | 误
补充事项：
【面料品质确认】
物性检测 | OK✓ | NG |  | 面料颜色 | OK✓ | NG |  | 互染测试 | OK✓ | NG
外观查验 | OK✓ | NG |  | 面料缸差 | OK✓ | NG |  | 水洗缩率 | OK✓ | NG
问题描述：
【裁剪完成情况】
①裁剪完成比例（%）：
号型 颜色 | 120/60 | 130/64 | 140/68 | 150/72 | 160/80 | 170/88 |  |  |  | 未裁齐原因
【成品检查明细】★颜色、数量需要写清楚
晨雾蓝20件
【规格确认】
①规格测量明细以插入附件形式列明，并注明洗前洗后规格
②规格异常情况 |  | 有 | 无✓ | 备注：
【问题点与指导项目】 ★的问题应添加照片说明（包括成品及半成品检查）
1.合缝线迹不良
2.左右兜不等高
3.领圈撸条紧起皱
4.袖口橡筋载点短
5.夹洗麦打褶
以上问题请及时改正。
【耐洗水确认】
粘衬 | OK✓ | NG | 无此工艺 | 胶膜 | OK | NG | 无此工艺 | 扭曲 | OK | NG
印、绣花 | OK✓ | NG | 无此工艺 | 压胶水压 | OK | NG | 无此工艺 | 水洗缩率 | OK | NG
补充事项：
【重大改善说明及整改复核时间】
检验部门 | 服装品控部 |  | 检验担当 | 关俊华 | 查验时间 | 2024.6.22 | 工厂负责人 |  | 高玉玲
【整改结果】
检验部门 | 服装品控部 |  | 检验担当 | 关俊华 | 复核时间 | 2024.6.22 | 工厂负责人 |  | 高玉玲

## 验货尺寸表
QC规格测量表
款号 | QAEEAM93652 |  | 品名 | 中童外套 |  |  | 生产工厂 | 大连信和服装有限公司
部位名称 | 指示规格 FINAL SPEC | [5 empty] | 样品规格 SAMPLE SPEC
| 120/60 | 130/64 | 140/68 | 150/72 | 160/80 | 170/88 | 120/60 | 130/64 | 140/68 | 150/72 | 160/80 | 170/88
后中长 | 47 | 51 | 55 | 59 | 63 | 67 |  |  |  |  | +0.5
胸围 | 80 | 84 | 88 | 94 | 100 | 106 |  |  |  |  | /
摆围 | 78 | 82 | 86 | 92 | 98 | 104 |  |  |  |  | -1
领围 | 46.5 | 47.5 | 48.5 | 50 | 51.5 | 53 |  |  |  |  | /
肩宽 | 31.5 | 33 | 35.2 | 37.4 | 39.6 | 41.8 |  |  |  |  | /
肩点袖长 | 41 | 45 | 48.4 | 51.8 | 55.2 | 58.6 |  |  |  |  | /
袖肥/2 | 15.8 | 17 | 18.2 | 19.4 | 20.6 | 21.8 |  |  |  |  | /
袖肘围/2 | 12.7 | 13.5 | 14.3 | 15.3 | 16.3 | 17.1 |  |  |  |  | /
袖口围/2（拉量） | 11.8 | 12 | 12.2 | 12.6 | 13 | 13.4 |  |  |  |  | /
袖口围/2（平量） | 8.8 | 9 | 9.2 | 9.6 | 10 | 10.4 |  |  |  |  | /
帽高 | 30.2 | 31 | 31.8 | 32.6 | 33.4 | 34.2 |  |  |  |  | /
帽宽 | 29.7 | 30.2 | 30.7 | 31.45 | 32.2 | 32.95 |  |  |  |  | /
腰兜长（不含兜盖） | 13.2 | 14 | 14.8 | 15.8 | 16.8 | 17.8 |  |  |  |  | /
左胸标位距前中 | 6.2 | 6.5 | 6.9 | 7.4 | 7.9 | 8.4 |  |  |  |  | /
备注：
初期请洗测2-3件，有问题的另加测量数量。
[7 empty] | 验货时间： | 2024.6.22 | 跟单QC: | 关俊华 | 工厂负责人： | 高玉玲

## 中期
TOREAD-QC中期检验报告书
订单类别 | 探路者童装 |  | 合同签订方 |  | 大连信和服装有限公司 |  | 生产工厂 | 大连信和服装有限公司
订单基础信息 |  |  | 生产•出货进度 |  |  |  | 指示•确认资料
款号 | QAEEAM95652 |  | 合同交期 |  | 2024-06-25 |  | 首件检验报告 |  | 有✓ | 无
品名 | 儿童软壳外套 |  | 裁剪完成数量 |  | 2440 |  | 首件检验未尽事项 |  | 有 | 无✓
色/号型数 | 2 | 6 | 缝制完成数量 |  | 1600 |  | 首件检验未尽事项内容
订单数量 | 2385 |  | 包装完成数量
采购凭证编号： | CGDD24051100003 |  | 预计发货时间
【附属资料确认】
原材料 | 正✓ | 误 |  | 洗水唛 | 正✓ | 误 |  | 印、绣花 | 正✓ | 误
辅料使用 | 正✓ | 误 |  | 合格证 | 正✓ | 误 |  | 缝纫用线 | 正✓ | 误
备注：
【检验明细】：检验明细（要求齐色、齐号至少10件检查）
齐色齐码32件
【耐水洗测试】：耐洗水测试明细（要求齐色、齐号）
齐色齐码各1件
【规格确认】
①规格测量明细以插入附件形式列明，并注明洗前洗后规格
②规格异常情况 |  | 有 | 无✓
说明：
【耐洗水确认】
粘衬 | OK✓ | NG | 无此工艺 | 胶膜 | OK | NG | 无此工艺 | 扭曲 | OK✓ | NG
印、绣花 | OK✓ | NG | 无此工艺 | 压胶水压 | OK | NG | 无此工艺 | 水洗缩率 | OK✓ | NG
补充事项：
【问题点与指导项目】 ★的问题应添加照片说明
1.袖下整烫不良起皱
2.线毛没处理干净
3.明线跳线
以上问题请及时改正。
【整改的严重缺陷及整改复核时间】
备注：
检验部门 | 服装品控部 |  | 检验担当 | 关俊华 | 查验时间 | 2024.6.28 | 工厂负责人 |  | 高玉玲
【整改结果】
检验部门 | 服装品控部 |  | 检验担当 | 关俊华 | 查验时间 | 2024.6.28 | 工厂负责人 |  | 高玉玲

## 中期验货尺寸表
QC规格测量表
款号 | QAEEAM93652 |  | 品名 | 中童外套 |  |  | 生产工厂 | 大连信和服装有限公司
部位名称 | 指示规格 FINAL SPEC | [5 empty] | 样品规格 SAMPLE SPEC
| 120/60 | 130/64 | 140/68 | 150/72 | 160/80 | 170/88 | 120/60 | 130/64 | 140/68 | 150/72 | 160/80 | 170/88
后中长 | 47 | 51 | 55 | 59 | 63 | 67 | / | +0.5 | +0.5 | / | -1 | +0.5
胸围 | 80 | 84 | 88 | 94 | 100 | 106 | / | / | +1 | +1 | / | +1
摆围 | 78 | 82 | 86 | 92 | 98 | 104 | / | / | / | -1 | / | /
领围 | 46.5 | 47.5 | 48.5 | 50 | 51.5 | 53 | +0.5 | +0.5 | / | +0.5 | / | /
肩宽 | 31.5 | 33 | 35.2 | 37.4 | 39.6 | 41.8 | -0.5 | / | / | / | / | /
肩点袖长 | 41 | 45 | 48.4 | 51.8 | 55.2 | 58.6 | / | / | / | +1 | +0.5 | /
袖肥/2 | 15.8 | 17 | 18.2 | 19.4 | 20.6 | 21.8 | / | / | / | / | / | /
袖肘围/2 | 12.7 | 13.5 | 14.3 | 15.3 | 16.3 | 17.1 | / | / | / | / | / | /
袖口围/2（拉量） | 11.8 | 12 | 12.2 | 12.6 | 13 | 13.4 | / | / | / | / | / | /
袖口围/2（平量） | 8.8 | 9 | 9.2 | 9.6 | 10 | 10.4 | / | / | / | / | / | /
帽高 | 30.2 | 31 | 31.8 | 32.6 | 33.4 | 34.2 | / | / | / | / | / | /
帽宽 | 29.7 | 30.2 | 30.7 | 31.45 | 32.2 | 32.95 | / | / | / | / | / | /
腰兜长（不含兜盖） | 13.2 | 14 | 14.8 | 15.8 | 16.8 | 17.8 | / | / | / | / | / | /
左胸标位距前中 | 6.2 | 6.5 | 6.9 | 7.4 | 7.9 | 8.4 | / | / | / | / | / | /
备注：
初期请洗测2-3件，有问题的另加测量数量。
[7 empty] | 验货时间： | 2024.6.28 | 跟单QC: | 关俊华 | 工厂负责人： | 高玉玲

## 尾期
QC出货报告书
订单类别 | 探路者童装 |  | 款号 | QAEEAM95652 | 产品名称 | 儿童软壳外套 |  | 生产工厂 | 大连信和服装有限公司
订单数量 | 2385 |  | 合同日期 | 2024-06-25 |  |  | 检验资料确认
色/号型数 | 2 | 6 | 交货形式 | 入库 |  |  | 面料第三方合格报告 |  | 有✓ | 无
验货次数 | 1 |  | 非直发 |  | 天津库 |  | 成品第三方合格报告 |  | 有✓ | 无
验货数量 | 125 |  | 入仓数量 |  | 2422 |  | 中期检验报告 |  | 有✓ | 无
检验方式 | 全检 | 抽检✓ | 免检 | 复检 | 再复检 | 采购凭证编号：CGDD24051100003
中期检验重大改善项目 |  | 有 | 无✓ | 改善结果 | 已改善
全色耐洗水测试 |  | 有✓ | 无 | 洗后结果 | 无异常✓ | 洗水前后缩量正常✓
【附属资料确认】
洗水唛 | 正✓ | 误 |  | 印、绣花 | 正✓ | 误 |  | 装箱数量 | 正✓ | 误
合格证 | 正✓ | 误 |  | 缝纫用线 | 正✓ | 误 |  | 箱唛表示 | 正✓ | 误
吊牌 | 正✓ | 误 |  | 包装方式 | 正✓ | 误 |  | 纸箱规格 | 正✓ | 误
【检验时成品完成情况及检验明细】
①成品完成比例（%）：100%
②检验明细：齐色齐码各一箱随机抽检125件
②规格异常情况 |  | 有 | 无✓
情况说明：
【问题点描述】
1.脏污2件
2.线毛2件
【检验结果】合格
合格：（正常接收）✓ |  |  | 不合格： |  | ①返工翻修 |  | ②让步接受 |  | ③拒绝接收
备注： | 请按照以上提出的问题点改正
检验部门 | 服装QC部门 |  | 检验人 | 关俊华 | 查验时间 | 2024.7.10 | 工厂负责人 |  | 高玉玲

## 尾期验货尺寸表
QC规格测量表
款号 | QAEEAM93652 |  | 品名 | 中童外套 |  |  | 生产工厂 | 大连信和
部位名称 | 指示规格 FINAL SPEC | [5 empty] | 样品规格 SAMPLE SPEC
| 120/60 | 130/64 | 140/68 | 150/72 | 160/80 | 170/88 | 120/60 | 130/64 | 140/68 | 150/72 | 160/80 | 170/88
后中长 | 47 | 51 | 55 | 59 | 63 | 67 | +0.5 | / | +0.5 | / | -0.5 | /
胸围 | 80 | 84 | 88 | 94 | 100 | 106 | +0.5 | +0.5 | / | / | / | +1
摆围 | 78 | 82 | 86 | 92 | 98 | 104 | +0.5 | -0.5 | / | -0.5 | / | +1
领围 | 46.5 | 47.5 | 48.5 | 50 | 51.5 | 53 | / | +0.5 | / | +0.5 | / | /
肩宽 | 31.5 | 33 | 35.2 | 37.4 | 39.6 | 41.8 | / | / | / | / | / | /
肩点袖长 | 41 | 45 | 48.4 | 51.8 | 55.2 | 58.6 | / | / | +0.5 | +0.5 | / | /
袖肥/2 | 15.8 | 17 | 18.2 | 19.4 | 20.6 | 21.8 | / | / | / | / | / | /
袖肘围/2 | 12.7 | 13.5 | 14.3 | 15.3 | 16.3 | 17.1 | / | / | / | / | / | /
袖口围/2（拉量） | 11.8 | 12 | 12.2 | 12.6 | 13 | 13.4 | / | / | / | / | / | /
袖口围/2（平量） | 8.8 | 9 | 9.2 | 9.6 | 10 | 10.4 | / | / | / | / | / | /
帽高 | 30.2 | 31 | 31.8 | 32.6 | 33.4 | 34.2 | / | / | / | / | / | /
帽宽 | 29.7 | 30.2 | 30.7 | 31.45 | 32.2 | 32.95 | / | / | / | / | / | /
腰兜长（不含兜盖） | 13.2 | 14 | 14.8 | 15.8 | 16.8 | 17.8 | / | / | / | / | / | /
左胸标位距前中 | 6.2 | 6.5 | 6.9 | 7.4 | 7.9 | 8.4 | / | / | / | / | / | /
备注：
初期请洗测2-3件，有问题的另加测量数量。
[7 empty] | 验货时间： | 2024.7.10 | 跟单QC:关俊华 |  | 工厂负责人： | 高玉玲

## 1.面料验布
TOREAD-面料验布测试报告登记表
序号 | 缸号 | 面料布种编号 | 颜色 | 涉及到的款号 | 供应商 | 自检报告 | 匹头条实物样 | 疵点 | 断纱 | 色点 | 色杠 | 折痕 | 合计数量 | 备注
[8 empty] | 数量 | 数量 | 数量 | 数量 | 数量
1 | 2170-1# | 100D软壳材料 | 20SS本白/H20//19SS高级灰 | QAEEAM95652 | 上海汇良纺织材料有限公司 | 有 |  | 1 |  |  |  |  | 1 | YES
2 | 5244-1# | 100D软壳材料 | 24FW晨雾蓝/R181//19SS高级灰 | QAEEAM95652 | 上海汇良纺织材料有限公司 | 有 |  |  |  | 1 |  |  | 1 | YES
3 | 0502#-1 | 100D软壳材料 | 24FW远山紫/R175//19SS高级灰 | QAEEAM95652 | 上海汇良纺织材料有限公司 | 有 | [5 empty] | 1 | 1 | YES
4 | 5244-2# | 100D软壳材料 | 24FW蔚海蓝/R183//19SS高级灰 | QAEEAM95652 | 上海汇良纺织材料有限公司 | 有 | [5 empty] | 1 | 1 | YES
5 | 5244-3# | 100D软壳材料 | 24SS紫棠/R88//19SS高级灰 | QAEEAM95652 | 上海汇良纺织材料有限公司 | 有 | [6 empty] | 0 | YES
6 | 5142-1# | 100D软壳材料 | 19SS藏蓝/E72//19FW木炭灰 | QAEEAM95652 | 上海汇良纺织材料有限公司 | 有 | [6 empty] | 0 | YES
7 | 5244-4# | FW09980单表布 | 24SS紫棠/R88// | QAEEAM95652 | 上海汇良纺织材料有限公司 | 有 |  | 1 |  |  |  |  | 1 | YES
8 | 5142-2# | FW09980单表布 | 19SS藏蓝/E72// | QAEEAM95652 | 上海汇良纺织材料有限公司 | 有 | [6 empty] | 0 | YES
9 | 0502#-2 | FW09980单表布 | 24FW远山紫/R175// | QAEEAM95652 | 上海汇良纺织材料有限公司 | 有 |  | 1 |  |  |  |  | 1 | YES
10 | 5244-5# | FW09980单表布 | 24FW蔚海蓝/R183// | QAEEAM95652 | 上海汇良纺织材料有限公司 | 有 | [6 empty] | 0 | YES
11 | 8611 | G19SS1221/经编面料1 | 19SS明灰/E75// | QAEEAM95652 | 福建乾丰纺织科技有限公司 | 有 | [5 empty] | 1 | 1 | YES
制表时间： | [8 empty] | 测试人签名：
测试要求： 1、面料到厂第一时间做测试，根据面料的实际情况，可每缸抽取1-2卷过验布机。

## 2.面料缩率
TOREAD-面料缩率检测测试报告登记表
序号 | 供应商 | 缸号 | 面料布种编号 | 颜色 | 涉及到的款号 | 气缩 |  | 水缩 |  | 累计缩率 | 边中差，头尾差，实测结果 | 判定结果是否合格
[6 empty] | 径向百分比 | 纬向百分比 | 径向百分比 | 纬向百分比
1 | 上海汇良纺织材料有限公司 | 2170-2# | 100D软壳材料 | 20SS本白/H20//19SS高级灰 | QAEEAM95652 | 1% |  |  |  | 1% | 1.5cm | YES
2 | 上海汇良纺织材料有限公司 | 5244-6# | 100D软壳材料 | 24FW晨雾蓝/R181//19SS高级灰 | QAEEAM95652 | 1% |  |  |  | 1% | 1.5cm | YES
3 | 上海汇良纺织材料有限公司 | 0502#-3 | 100D软壳材料 | 24FW远山紫/R175//19SS高级灰 | QAEEAM95652 | 1% |  |  |  | 1% | 1.5cm | YES
4 | 上海汇良纺织材料有限公司 | 5244-7# | 100D软壳材料 | 24FW蔚海蓝/R183//19SS高级灰 | QAEEAM95652 | 1% |  |  |  | 1% | 1.5cm | YES
5 | 上海汇良纺织材料有限公司 | 5244-8# | 100D软壳材料 | 24SS紫棠/R88//19SS高级灰 | QAEEAM95652 | 1% |  |  |  | 1% | 1.5cm | YES
6 | 上海汇良纺织材料有限公司 | 5142-3# | 100D软壳材料 | 19SS藏蓝/E72//19FW木炭灰 | QAEEAM95652 | 1% |  |  |  | 1% | 1.5cm | YES
7 | 上海汇良纺织材料有限公司 | 5244-9# | FW09980单表布 | 24SS紫棠/R88// | QAEEAM95652 | 1% |  |  |  | 1% | 1.5cm | YES
8 | 上海汇良纺织材料有限公司 | 5142-4# | FW09980单表布 | 19SS藏蓝/E72// | QAEEAM95652 | 1% |  |  |  | 1% | 1.5cm | YES
9 | 上海汇良纺织材料有限公司 | 0502#-4 | FW09980单表布 | 24FW远山紫/R175// | QAEEAM95652 | 1% |  |  |  | 1% | 1.5cm | YES
10 | 上海汇良纺织材料有限公司 | 5244-10# | FW09980单表布 | 24FW蔚海蓝/R183// | QAEEAM95652 | 1% |  |  |  | 1% | 1.5cm | YES
11 | 福建乾丰纺织科技有限公司 | 2451144 | G19SS1221/经编面料1 | 19SS明灰/E75// | QAEEAM95652 |  | 1% |  |  | 1% | 1.5cm | YES
制表时间： | [6 empty] | 测试人签名：
测试要求： 1、面料到厂第一时间做测试，根据面料的实际情况，可每缸抽取1-2卷测试。 2、取布样中间部位测试，测试大小：50cmX50cm。 3、先烫缩后水洗【同一块面料进行两种测试】。（烫缩：110°-120度；洗缩：30°40分钟洗缩） 4、常规面料醒料24小时，弹力面料必须放料时长达到48小时以上。 5、测试边中色差、头尾色差情况（缝制9宫格查看）。

## 3.面料互染
TOREAD-面辅料互染测试报告登记表
项目 | 供应商 | 缸号 | 面料布种编号 | 颜色 | 涉及到的款号 | 物料1 |  |  | 物料2 |  |  | 物料3 |  |  | 物料4 |  |  | 物料5 |  |  | 结果 | 备注
[6 empty] | 物料编号 | 品名 | 供应商 | 物料编号 | 品名 | 供应商 | 物料编号 | 品名 | 供应商 | 物料编号 | 品名 | 供应商 | 物料编号 | 品名 | 供应商
洗测5次 | 大连信和 | 0520-1 | FW09980 | 远山紫 | QAEEAM95652 | FW09980 | 100D软壳材料 | 上海汇良纺织材料有限公司 | FW09980 | 100D软壳材料 | 上海汇良纺织材料有限公司 | FW09980 | 100D软壳材料 | 上海汇良纺织材料有限公司 | FW09981 | FW09980单表布 | 上海汇良纺织材料有限公司 | FW09981 | FW09980单表布 | 上海汇良纺织材料有限公司 | 合格
[6 empty] | 物料6 |  |  | 物料7 |  |  | 物料8 |  |  | 物料9 |  |  | 物料10
[6 empty] | 物料编号 | 品名 | 供应商 | 物料编号 | 品名 | 供应商 | 物料编号 | 品名 | 供应商 | 物料编号 | 品名 | 供应商 | 物料编号 | 品名 | 供应商
[6 empty] | FK03701 | G19SS1221/经编面料1 | 福建乾丰纺织科技有限公司 | SJ00006 | 松紧带（2CM） | 上海锦湾实业有限公司 | BB00019 | TOREAD压花弹力后领带 | 上海锦湾实业有限公司 | WX00063 | 5#树脂开尾， | WX | MS00044 | 魔术贴 | 江苏百宏复合材料科技股份有限公司
洗测5次 | 大连信和 | 0520-2 | FW09980 | 晨雾蓝 | QAEEAM95652 | 物料1 |  |  | 物料2 |  |  | 物料3 |  |  | 物料4 |  |  | 物料5
[6 empty] | 物料编号 | 品名 | 供应商 | 物料编号 | 品名 | 供应商 | 物料编号 | 品名 | 供应商 | 物料编号 | 品名 | 供应商 | 物料编号 | 品名 | 供应商
[6 empty] | FW09980 | 100D软壳材料 | 上海汇良纺织材料有限公司 | FW09980 | 100D软壳材料 | 上海汇良纺织材料有限公司 | FW09980 | 100D软壳材料 | 上海汇良纺织材料有限公司 | FW09981 | FW09980单表布 | 上海汇良纺织材料有限公司 | FW09981 | FW09980单表布 | 上海汇良纺织材料有限公司 | 合格
[6 empty] | 物料6 |  |  | 物料7 |  |  | 物料8 |  |  | 物料9 |  |  | 物料10
[6 empty] | 物料编号 | 品名 | 供应商 | 物料编号 | 品名 | 供应商 | 物料编号 | 品名 | 供应商 | 物料编号 | 品名 | 供应商 | 物料编号 | 品名 | 供应商
[6 empty] | FK03701 | G19SS1221/经编面料1 | 福建乾丰纺织科技有限公司 | SJ00006 | 松紧带（2CM） | 上海锦湾实业有限公司 | BB00019 | TOREAD压花弹力后领带 | 上海锦湾实业有限公司 | WX00063 | 5#树脂开尾， | WX | MS00044 | 魔术贴 | 江苏百宏复合材料科技股份有限公司
制表时间： | [8 empty] | 测试人签名：
测试要求： 1、面辅料到厂第一时间做测试，根据面料的实际情况，每色每缸做。 2、水温40°洗水40分钟，机洗一个程序，洗水共计5次。

## 4.面料静水压
TOREAD-面料5点水压测试报告登记表
日期 | 缸号 | 面料布种编号 | 颜色 | 涉及到的款号 | 供应商 | 上午(时间） | 测试条件 | 下午（时间） | 测试条件 | 加班（时间） | 测试条件 | 结果 | 备注
2024-05-06 | 0429-1 | 100D软壳材料 | 20SS本白/H20//19SS高级灰 | QAEEAM95652 | 上海汇良纺织材料有限公司 | 10:00 | 水压5000 |  |  |  |  | YES
2024-05-06 | 0429-2 | 100D软壳材料 | 24FW晨雾蓝/R181//19SS高级灰 | QAEEAM95652 | 上海汇良纺织材料有限公司 |  |  | 14:30 | 水压5000 |  |  | YES
2024-05-07 | 0429-3 | 100D软壳材料 | 24FW远山紫/R175//19SS高级灰 | QAEEAM95652 | 上海汇良纺织材料有限公司 |  |  | 15:00 | 水压5000 |  |  | YES
2024-05-07 | 0429-4 | 100D软壳材料 | 24FW蔚海蓝/R183//19SS高级灰 | QAEEAM95652 | 上海汇良纺织材料有限公司 |  |  | 14:17 | 水压5000 |  |  | YES
2024-05-08 | 0429-5 | 100D软壳材料 | 24SS紫棠/R88//19SS高级灰 | QAEEAM95652 | 上海汇良纺织材料有限公司 | 9:56 | 水压5000 |  |  |  |  | YES
2024-05-08 | 0429-6 | 100D软壳材料 | 19SS藏蓝/E72//19FW木炭灰 | QAEEAM95652 | 上海汇良纺织材料有限公司 | 14:28 | 水压5000 |  |  |  |  | YES
2024-05-09 | 0429-7 | FW09980单表布 | 24SS紫棠/R88// | QAEEAM95652 | 上海汇良纺织材料有限公司 | 10:18 | 水压5000 |  |  |  |  | YES
2024-05-09 | 0429-8 | FW09980单表布 | 19SS藏蓝/E72// | QAEEAM95652 | 上海汇良纺织材料有限公司 |  |  | 9:45 | 水压5000 |  |  | YES
2024-05-09 | 0429-9 | FW09980单表布 | 24FW远山紫/R175// | QAEEAM95652 | 上海汇良纺织材料有限公司 |  |  | 11:25 | 水压5000 |  |  | YES
2024-05-10 | 0429-10 | FW09980单表布 | 24FW蔚海蓝/R183// | QAEEAM95652 | 上海汇良纺织材料有限公司 |  |  | 14:36 | 水压5000 |  |  | YES
制表时间： | [7 empty] | 测试人签名：
测试要求： 1、面料到厂第一时间做测试，根据面料的实际情况，每色每缸抽取1-2卷测试。 2、成衣制作时每天、每款、每色、每号需做水压测试。

## 5.特殊工艺测试
TOREAD-特殊工艺测试报告登记表
项目 | 供应商 | 缸号 | 面料布种编号 | 颜色 | 涉及到的款号 | 使用部位 | 物料工艺1 | 物料工艺2 | 物料工艺3 | 结果 | 备注
洗测5次 |  | 0520-3 | 100D软壳材料 | 远山紫 | QAEEAM95652 | 前牌、下摆贴、兜盖 | 压胶 | 粘衬 |  | YES
洗测5次 |  | 0520-4 | 100D软壳材料 | 晨雾蓝 | QAEEAM95652 | 前牌、下摆贴、兜盖 | 压胶 | 粘衬 |  | YES
制表时间： | [6 empty] | 测试人签名：
测试要求： 1、胶条、装饰胶膜、印花类、生粘、激光开孔类 2、每款上线前做测试。 3、水温40°洗水40分钟，机洗一个程序，洗水共计5次。

## 6.织带类缩率测试
TOREAD - 织带类缩率测试报告登记表
序号 | 供应商 | 物料编号 | 颜色 | 涉及到的款号 | 气烫缩 | 水缩 | 累计缩率 | 判定结果是否合格
[5 empty] | 经向百分比 | 径向百分比
1 | 上海锦湾实业有限公司 | SJ00006 | 19SS白色/E73// | QAEEAM95652 | 1% | 1% | 2% | YES
2 | 上海锦湾实业有限公司 | BB00019 | 24FW闪耀橙/R182// '19SS藏蓝/E72// | QAEEAM95652 | 1% | 1% | 2% | YES
制表时间： |  |  |  |  | 测试人签名：
测试要求： 1、织带及弹力织带、像根松紧、包边条等到厂后第一时间，做测试。