## AQL2.5验货
探路者尾期验货抽验标准
|  | AQL1.0 |  | AQL2.5 |  | AQL4.0
整批数量 | 抽验数量 | Ac | Re | Ac | Re | Ac | Re
≤90 | 13 | 0 | 1 | 0 | 1 | 1 | 2
91-150 | 20 | 0 | 1 | 1 | 2 | 2 | 3
151-280 | 32 | 0 | 1 | 2 | 3 | 3 | 4
281-500 | 50 | 1 | 2 | 3 | 4 | 5 | 6
501-1200 | 80 | 2 | 3 | 5 | 6 | 7 | 8
1201-3200 | 125 | 3 | 4 | 7 | 8 | 10 | 11
3201-10000 | 200 | 5 | 6 | 10 | 11 | 14 | 15
10001-35000 | 315 | 7 | 8 | 14 | 15 | 21 | 22
注：探路者验货按照AQL2.5验货标准实行

## 首期
TOREAD-首件（首批）检验报告书
订单类别 | 探路者 |  | 合同签订方 |  | 丹东天光 |  | 生产工厂 | 丹东天光
订单基础信息 |  |  | 生产•出货进度 |  |  |  | 指示•确认资料
款号 | QAMMAM93230 |  | 合同交期 |  | 2024.7.5 |  | 产前确认样 |  | 有 | 无
品名 | 儿童长裤 |  | 上线日 |  | 2024.6.6 |  | 原辅材料卡 |  | 有 | 无
色/号型数 | 2 | 6 | 缝制预计完成日 |  | 2024.6.19 |  | 大货面料确认样 |  | 有 | 无
订单数量 | 2226 |  | 包装预计完成日 |  | 2024.6.23 |  | 印花、刺绣确认样 |  | 有 | 无
|  |  | 预计发货时间 |  | 2024.6.25 |  | 洗唛、合格证指示资料 |  | 有 | 无
确认资料缺失内容说明：
【工艺确认】
原材料 | 正 | 误 |  | 印、绣花 | 正 | 误 | 无此工艺 | 洗水唛 | 正 | 误
辅料使用 | 正 | 误 |  | 胶膜工艺 | 正 | 误 | 无此工艺 | 合格证 | 正 | 误
制作工艺 | 正 | 误 |  | 压胶水压 | OK | NG | 无此工艺 | 缝纫用线 | 正 | 误
补充事项：
【面料品质确认】
物性检测 | OK | NG |  | 面料颜色 | OK | NG |  | 互染测试 | OK | NG
外观查验 | OK | NG |  | 面料缸差 | OK | NG |  | 水洗缩率 | OK | NG
问题描述：
【裁剪完成情况】
①裁剪完成比例（%）：
号型 颜色 | 120 | 130 | 140 | 150 | 160 | 170 |  |  |  | 未裁齐原因
黑色 | 70% | 100% | 70% | 70% | 70% | 70% |  |  |  | 陆续裁剪
岩石绿 | 70% | 100% | 100% | 100% | 70% | 70% |  |  |  | 陆续裁剪
【成品检查明细】★颜色、数量需要写清楚
黑色：130# 5条
【规格确认】
①规格测量明细以插入附件形式列明，并注明洗前洗后规格
②规格异常情况 |  | 有 | 无 | 备注：
【问题点与指导项目】 ★的问题应添加照片说明（包括成品及半成品检查）
1.斗盖织带倒针没有打住。
2.脚口缝份有倒错方向的。
3.挽脚口明线没有完全压住松紧带。
以上问题请及时改正。
【耐洗水确认】
粘衬 | OK | NG | 无此工艺 | 胶膜 | OK | NG | 无此工艺 | 扭曲 | OK | NG
印、绣花 | OK | NG | 无此工艺 | 压胶水压 | OK | NG | 无此工艺 | 水洗缩率 | OK | NG
补充事项：
【重大改善说明及整改复核时间】
检验部门 | 服装品控部 |  | 检验担当 | 吴新艳 | 查验时间 | 2024.6.8 | 工厂负责人 |  | 吴新艳
【整改结果】
检验部门 | 服装品控部 |  | 检验担当 |  | 复核时间 |  | 工厂负责人

## 1验货尺寸表
款号 | 932230 |  | 品名 | 儿童长裤 |  |  | 生产工厂 | 丹东天光
部位名称 | 指示规格 FINAL SPEC | [5 empty] | 样品规格 SAMPLE SPEC
[7 empty] | 130# 1 | 130# 2
| 120/56 | 130/59 | 140/57 | 150/63 | 160/69 | 170/75 | 洗水前/洗水后 | 洗水前/洗水后
裤外侧长 | 71 | 76 | 82 | 88 | 94 | 100 | 0.6/+0.5 | +0.5/0
腰围平量 | 51 | 54 | 57 | 60 | 64 | 68 | -1/-0.6 | -0.8/-1
腰围拉量 | 73 | 78 | 84 | 90 | 94 | 98 | 0/+0.5 | 0/+0.8
臀围 | 79 | 84 | 90 | 96 | 100 | 104 | 0/-0.3 | +0.2/0
腿围 | 23.4 | 25 | 26.9 | 28.8 | 30.7 | 32 | +0.5/0 | 0/-0.3
膝围 | 18.5 | 19.5 | 20.7 | 21.9 | 23.1 | 23.8 | 0/0 | 0/-0.3
脚口 | 10 | 10.5 | 11 | 11.5 | 12 | 12.5 | +0.2/-0.3 | 0/-0.2
脚口拉量 | 14.5 | 15 | 15.5 | 16 | 16.5 | 17 | 0/0 | 0/0
前档长 | 22.5 | 24 | 25.7 | 27.4 | 29.1 | 30.7 | +0.5/0 | +0.2/+0.3
后裆长 | 32.2 | 34 | 36.25 | 38.5 | 40.7 | 42.75 | 0/+0.3 | 0/+0.5
备注：
初期请洗测2-3件，有问题的另加测量数量。
[7 empty] | 验货时间： |  | 跟单QC: | 工厂负责人：

## 中期
TOREAD-QC中期检验报告书
订单类别 | 探路者 |  | 合同签订方 |  | 丹东天光 |  | 生产工厂 | 丹东天光
订单基础信息 |  |  | 生产•出货进度 |  |  |  | 指示•确认资料
款号 | QAMMAM93230 |  | 合同交期 |  | 2024.7.5 |  | 首件检验报告 |  | 有 | 无
品名 | 儿童长裤 |  | 裁剪完成数量 |  | 2200 |  | 首件检验未尽事项 |  | 有 | 无
色/号型数 | 2 | 6 | 缝制完成数量 |  | 1000 |  | 首件检验未尽事项内容
订单数量 | 2226 |  | 包装完成数量 |  | 200
|  |  | 预计发货时间 |  | 2024.6.25
【附属资料确认】
原材料 | 正 | 误 |  | 洗水唛 | 正 | 误 |  | 印、绣花 | 正 | 误
辅料使用 | 正 | 误 |  | 合格证 | 正 | 误 |  | 缝纫用线 | 正 | 误
备注：
【检验明细】：检验明细（要求齐色、齐号至少10件检查）
黑色：130#/120#/140#/150# 各5条
岩石绿：160#/170# 各5条
【耐水洗测试】：耐洗水测试明细（要求齐色、齐号）
【规格确认】
①规格测量明细以插入附件形式列明，并注明洗前洗后规格
②规格异常情况 |  | 有 | 无
说明：
【耐洗水确认】
粘衬 | OK | NG | 无此工艺 | 胶膜 | OK | NG | 无此工艺 | 扭曲 | OK | NG
印、绣花 | OK | NG | 无此工艺 | 压胶水压 | OK | NG | 无此工艺 | 水洗缩率 | OK | NG
补充事项：
【问题点与指导项目】 ★的问题应添加照片说明
1.线毛处理的不干净。
2.小号有毛漏，倒针没有打住的。
以上问题请及时改正。
【整改的严重缺陷及整改复核时间】
备注：
检验部门 | 服装品控部 |  | 检验担当 | 吴新艳 | 查验时间 | 2024.6.13 | 工厂负责人 |  | 张爱萍
【整改结果】
检验部门 | 服装品控部 |  | 检验担当 |  | 查验时间 |  | 工厂负责人

## 验货尺寸表2
款号 | 932230 |  | 品名 | 儿童长裤 |  |  | 生产工厂 | 丹东天光
部位名称 | 指示规格 FINAL SPEC | [5 empty] | 样品规格 SAMPLE SPEC
[7 empty] | 120/56 | 130/59 | 140/57 | 150/63 | 160/69 | 170/75
| 120/56 | 130/59 | 140/57 | 150/63 | 160/69 | 170/75 | 黑色 | 黑色 | 黑色 | 黑色 | 岩石绿 | 岩石绿
裤外侧长 | 71 | 76 | 82 | 88 | 94 | 100 | +0.4/0 | -0.4/+0.6 | +0.5/0 | +0.6/+0.4 | +0.3/+0.5 | +0.3/0
腰围平量 | 51 | 54 | 57 | 60 | 64 | 68 | -1/-0.8 | -1/-0.6 | -0.8/-1 | -1/-0.5 | -1/-0.6 | -1/-0.5
腰围拉量 | 73 | 78 | 84 | 90 | 94 | 98 | 0/0 | 0/0 | 0/0 | 0/0 | 0/0 | 0/0
臀围 | 79 | 84 | 90 | 96 | 100 | 104 | +1/+1 | 0/+0.6 | +0.8/0 | +1/0 | -0.8/-0.6 | +1/0
腿围 | 23.4 | 25 | 26.9 | 28.8 | 30.7 | 32 | +0.2/+0.3 | +0.3/+0.5 | +0.4/0 | +0.3/+0.4 | +0.4/+0.2 | +0.3/0
膝围 | 18.5 | 19.5 | 20.7 | 21.9 | 23.1 | 23.8 | +1/+0.3 | +0.5/+0.5 | 0/-0.2 | 0/0 | -0.4/+0.2 | -0.3/0
脚口 | 10 | 10.5 | 11 | 11.5 | 12 | 12.5 | +0.5+0.5 | 0/+0.5 | 0/+0.2 | +0.4/+0.5 | +0.5/0 | +0.4/+0.5
脚口拉量 | 14.5 | 15 | 15.5 | 16 | 16.5 | 17 | 0/0 | 0/0 | 0/0 | 0/0 | 0/0 | 0/0
前档长 | 22.5 | 24 | 25.7 | 27.4 | 29.1 | 30.7 | +0.3/0 | +0.2/-0.2 | -0.4/-0.5 | +0.3/+0.4 | +0.2/+0.3 | +0.3/+0.5
后裆长 | 32.2 | 34 | 36.25 | 38.5 | 40.7 | 42.75 | +0.3/0 | +0.2/-0.2 | -0.4/-0.5 | +0.3/+0.4 | +1/+0.3 | +0.5/+0.5
备注：
初期请洗测2-3件，有问题的另加测量数量。
[7 empty] | 验货时间： |  | 跟单QC: |  | 工厂负责人：

## 尾期
QC出货报告书
订单类别 | 探路者 |  | 款号 | QAMMAM93230 | 产品名称 | 儿童长裤 |  | 生产工厂 | 丹东天光
订单数量 | 2226 |  | 合同日期 | 2024.7.5 |  |  | 检验资料确认
色/号型数 | 2 | 6 | 交货形式 |  |  |  | 面料第三方合格报告 |  | 有 | 无
验货次数 | 1 |  | 非直发 | 苏州库 | 天津库 | 直发 | 成品第三方合格报告 |  | 有 | 无
验货数量 | 125 |  | 入仓数量 |  |  |  | 中期检验报告 |  | 有 | 无
采购凭证号 | CGDD24062800002 |  |  |  | 2237
检验方式 | 全检 | 抽检 | 免检 | 复检 | 再复检
中期检验重大改善项目 |  | 有 | 无 | 改善结果 | 已改善
全色耐洗水测试 |  | 有 | 无 | 洗后结果 | 无异常 | 洗水前后缩量正常
【附属资料确认】
洗水唛 | 正 | 误 |  | 印、绣花 | 正 | 误 |  | 装箱数量 | 正 | 误
合格证 | 正 | 误 |  | 缝纫用线 | 正 | 误 |  | 箱唛表示 | 正 | 误
吊牌 | 正 | 误 |  | 包装方式 | 正 | 误 |  | 纸箱规格 | 正 | 误
【检验时成品完成情况及检验明细】
①成品完成比例（%）：95%
②检验明细：
黑色：3.6.14.23.35.46
岩石绿：51.54.58.63.67.71
②规格异常情况 |  | 有 | 无
情况说明：
【问题点描述】
1.腰部明线断线 1条
2.少量线毛没有处理干净。
【检验结果】
合格：（正常接收） |  |  | 不合格： |  | ①返工翻修 |  | ②让步接受 |  | ③拒绝接收
备注： | 请按照以上提出的问题点改正
此订单2226条，此次出货2237条，按照AQL2.5的抽验要求，抽验125件，不良数量1条，在允许范围之内，可以正常出货
检验部门 | 服装QC部门 |  | 检验人 | 吴新艳 | 查验时间 | 2024.6.26 | 工厂负责人 |  | 张爱萍

## 验货尺寸表
款号 | 932230 |  | 品名 | 儿童长裤 |  |  | 生产工厂 | 丹东天光
部位名称 | 指示规格 FINAL SPEC | [5 empty] | 样品规格 SAMPLE SPEC
[7 empty] | 120/56 | 130/59 | 140/57 | 150/63 | 160/69 | 170/75
| 120/56 | 130/59 | 140/57 | 150/63 | 160/69 | 170/75 | 黑色 | 岩石绿 | 黑色 | 黑色 | 岩石绿 | 岩石绿
裤外侧长 | 71 | 76 | 82 | 88 | 94 | 100 | +0.4/0 | -0.4/+0.6 | +0.5/0 | +0.6/+0.4 | +0.3/+0.5 | +0.3/0
腰围平量 | 51 | 54 | 57 | 60 | 64 | 68 | -1/-0.8 | -1/-0.6 | -0.8/-1 | -1/-0.5 | -1/-0.6 | -1/-0.5
腰围拉量 | 73 | 78 | 84 | 90 | 94 | 98 | 0/0 | 0/0 | 0/0 | 0/0 | 0/0 | 0/0
臀围 | 79 | 84 | 90 | 96 | 100 | 104 | +1/+1 | 0/+0.6 | +0.8/0 | +1/0 | -0.8/-0.6 | +1/0
腿围 | 23.4 | 25 | 26.9 | 28.8 | 30.7 | 32 | +0.2/+0.3 | +0.3/+0.5 | +0.4/0 | +0.3/+0.4 | +0.4/+0.2 | +0.3/0
膝围 | 18.5 | 19.5 | 20.7 | 21.9 | 23.1 | 23.8 | +1/+0.3 | +0.5/+0.5 | 0/-0.2 | 0/0 | -0.4/+0.2 | -0.3/0
脚口 | 10 | 10.5 | 11 | 11.5 | 12 | 12.5 | +0.5+0.5 | 0/+0.5 | 0/+0.2 | +0.4/+0.5 | +0.5/0 | +0.4/+0.5
脚口拉量 | 14.5 | 15 | 15.5 | 16 | 16.5 | 17 | 0/0 | 0/0 | 0/0 | 0/0 | 0/0 | 0/0
前档长 | 22.5 | 24 | 25.7 | 27.4 | 29.1 | 30.7 | +0.3/0 | +0.2/-0.2 | -0.4/-0.5 | +0.3/+0.4 | +0.2/+0.3 | +0.3/+0.5
后裆长 | 32.2 | 34 | 36.25 | 38.5 | 40.7 | 42.75 | +0.3/0 | +0.2/-0.2 | -0.4/-0.5 | +0.3/+0.4 | +1/+0.3 | +0.5/+0.5
备注：
初期请洗测2-3件，有问题的另加测量数量。
[7 empty] | 验货时间： |  | 跟单QC: |  | 工厂负责人：

## 1.面料验布
TOREAD-面料验布测试报告登记表
序号 | 缸号 | 面料布种编号 | 颜色 | 涉及到的款号 | 供应商 | 自检报告 | 匹头条实物样 | 疵点 | 断纱 | 色点 | 色杠 | 折痕 | 合计数量 | 备注
[8 empty] | 数量 | 数量 | 数量 | 数量 | 数量
1 | 10853 | FW11750 | 黑色 | 93230 | 汇良 |  |  | 2 |  |  |  | 2
2 |  |  | 黑色 | 93230 |  |  |  | 1 |  | 1 |  | 1
3 | 6570 |  | 黑色 | 93230 |  |  |  | 1 |  |  | 3 | 1
制表时间： | [8 empty] | 测试人签名：
测试要求： 1、面料到厂第一时间做测试，根据面料的实际情况，可每缸抽取1-2卷过验布机。

## 2.面料缩率
TOREAD-面料缩率检测测试报告登记表
序号 | 供应商 | 缸号 | 面料布种编号 | 颜色 | 涉及到的款号 | 气缩 |  | 水缩 |  | 累计缩率 | 边中差，头尾差，实测结果 | 判定结果是否合格
[6 empty] | 径向百分比 | 纬向百分比 | 径向百分比 | 纬向百分比
1 | 汇良 | 10853 | FW09970 | 黑色 | 93230 | 2.3% | 0%
2 |  |  |  | 黑色 |  | 2.6% | 0%
3 |  | 6570 |  | 黑色 |  | 1.2% | 0%

## 3.面料互染
TOREAD-面辅料互染测试报告登记表
项目 | 供应商 | 缸号 | 面料布种编号 | 颜色 | 涉及到的款号 | 物料1 |  |  | 物料2 |  |  | 物料3 |  |  | 物料4 |  |  | 物料5 |  |  | 结果 | 备注
[6 empty] | 物料编号 | 品名 | 供应商 | 物料编号 | 品名 | 供应商 | 物料编号 | 品名 | 供应商 | 物料编号 | 品名 | 供应商 | 物料编号 | 品名 | 供应商
洗测1次 | 汇良 |  | FW09970 | 黑色 | 93230 | JB00377 | 反光底视野TOREAD硅胶厚板印章牌（5*2CM） | 南京嘉美 | TAZ14S0012 | 探路者成衣洗水标 | 宝绅 | 弹力织带（0.8CM） | G19SSZD104 | 泰丰 | G20SSZD087 | 尼龙密身斜纹织带（2CM） | 泰丰 | G14FWMS020 | 魔术贴毛面 | 百宏 | YES
[6 empty] | 物料6 |  |  | 物料7 |  |  | 物料8 |  |  | 物料9 |  |  | 物料10
[6 empty] | 物料编号 | 品名 | 供应商 | 物料编号 | 品名 | 供应商 | 物料编号 | 品名 | 供应商 | 物料编号 | 品名 | 供应商 | 物料编号 | 品名 | 供应商
[6 empty] | ZM00057 | 尺码标 | 常美 | ZM00056 | 主唛 | 常美 | G14FWMS111 | 魔术贴毛面 | 百宏 | [6 empty] | YES
洗测2次
洗测3次
洗测4次
洗测5次
制表时间： | [8 empty] | 测试人签名：
测试要求： 1、面辅料到厂第一时间做测试，根据面料的实际情况，每色每缸做。 2、水温40°洗水40分钟，机洗一个程序，洗水共计5次。

## 4.面料静水压
TOREAD-面料5点水压测试报告登记表
日期 | 缸号 | 面料布种编号 | 颜色 | 涉及到的款号 | 供应商 | 上午(时间） | 测试条件 | 下午（时间） | 测试条件 | 加班（时间） | 测试条件 | 结果 | 备注
日期 | 批号 | 物料编号 | 颜色 | 涉及到的款号 | 供应商 | 上午(时间） | 测试条件 | 下午（时间） | 测试条件 | 加班（时间） | 测试条件 | 结果 | 备注
制表时间： | [7 empty] | 测试人签名：
测试要求： 1、面料到厂第一时间做测试，根据面料的实际情况，每色每缸抽取1-2卷测试。 2、成衣制作时每天、每款、每色、每号需做水压测试。

## 5.特殊工艺测试
TOREAD-特殊工艺测试报告登记表
项目 | 供应商 | 缸号 | 面料布种编号 | 颜色 | 涉及到的款号 | 使用部位 | 物料工艺1 | 物料工艺2 | 物料工艺3 | 结果 | 备注
无
制表时间： | [6 empty] | 测试人签名：
测试要求： 1、胶条、装饰胶膜、印花类、生粘、激光开孔类 2、每款上线前做测试。 3、水温40°洗水40分钟，机洗一个程序，洗水共计5次。

## 6.织带类缩率测试
TOREAD - 织带类缩率测试报告登记表
序号 | 供应商 | 物料编号 | 颜色 | 涉及到的款号 | 气烫缩 | 水缩 | 累计缩率 | 判定结果是否合格
[5 empty] | 经向百分比 | 径向百分比
1 | 锦湾 | SJ00009 | 白 | 93230 | 5% | 5% |  | YES
2 | 泰丰 | SJ00007 | 白 | 93230 | 5% | 5%
制表时间： |  |  |  |  | 测试人签名：
测试要求： 1、织带及弹力织带、像根松紧、包边条等到厂后第一时间，做测试。