## 工作内容
开季培训
生产工厂前期资料准备：
1 | 下单明细及货期进度
2 | 收集工艺资料
3 | 产前样衣分析
4 | 工厂排产计划收集
5 | 开裁前召开产前会议并拍照
6 | 工厂业务每周3下班前提交（每周生产进度表，探路者格式)
7 | 面料辅料到厂7个工作日内完成抽检记录（6个表格）；检验结果回执给材料商、探路者质量负责人（QC）
首期验货资料及条件：
1 | 生产线出成品10件左右
2 | 业务员提前3个工作日发OA验货申请
3 | 查看面料辅料的验货记录，按款核对清楚并提交给探路者质量负责人（QC）（Excel格式）（1-6测试表）
4 | 提交实物检验图片和视频
5 | 工厂检验员拍照首期验货过程及生产线情况，（洗标主标，问题点
6 | 面料九宫格，缸差表，面料辅料缩率测试实物，（三样缺一不可）
7 | 工厂首件验货填写（首期验货报告）+洗水前后规格表（Excel格式）
中期验货资料及条件：
1 | 生产线下50%，包装20%
2 | 业务员提前3个工作日发OA中期验货申请
3 | 提交并核对面料第3方检测报告内各项功能信息与洗标及吊牌是否吻合
4 | 齐色错码各号型2件到公司，并发QA说明
5 | 寄封样给公司1件（包装完整，附尺寸表一份）发OA，并抄给库房闫
6 | 工厂检验员拍照和拍视频中期验货过程及生产线情况（纸箱，未拆袋产品，洗标主标，合格证，问题产品
7 | 工厂中期验货填写(中期验货报告)+测量成衣洗水前后尺寸表（Excel格式）
尾期验货资料及条件：
1 | 全部下机，包装90%
2 | 业务员提前3个工作日发OA尾期验货申请
3 | 提交并核对面料和成衣第3方检测报告各项功能及吊牌信息是否吻合
4 | 工厂验货过程视频和拍照片（装箱称重，未拆袋的产品，合格证及功能吊牌+各色组洗标主标，问题产品，
5 | 工厂尾期验货填写（尾期验货报告）+齐色错码各3件以上规格测量尺寸表（Excel格式）
6 | 按公司要求按出货量比例抽验，并记录抽箱号及问题产品和数量
7 | 提供出货箱单（Excel格式）

## AQL2.5验货
探路者尾期验货抽验标准
|  | AQL1.0 |  | AQL2.5 |  | AQL4.0
整批数量 | 抽验数量 | Ac | Re | Ac | Re | Ac | Re
≤90 | 13 | 0 | 1 | 0 | 1 | 1 | 2
91-150 | 20 | 0 | 1 | 1 | 2 | 2 | 3
151-280 | 32 | 0 | 1 | 2 | 3 | 3 | 4
281-500 | 50 | 1 | 2 | 3 | 4 | 5 | 6
501-1200 | 80 | 2 | 3 | 5 | 6 | 7 | 8
1201-3200 | 125 | 3 | 4 | 7 | 8 | 10 | 11
3201-10000 | 200 | 5 | 6 | 10 | 11 | 14 | 15
10001-35000 | 315 | 7 | 8 | 14 | 15 | 21 | 22
注：探路者验货按照AQL2.5验货标准实行

## 首期
TOREAD-首件（首批）检验报告书
订单类别 | 成衣 |  | 合同签订方 |  | 青岛润安源智能科技有限公司 |  | 生产工厂 | 青岛润安源
订单基础信息 |  |  | 生产•出货进度 |  |  |  | 指示•确认资料
款号 | TABBAM91091 |  | 合同交期 |  | 2024-09-30 |  | 产前确认样 |  | 有 | 无
品名 | 男式戈尔冲锋衣 |  | 上线日 |  | 2024-09-05 |  | 原辅材料卡 |  | 有 | 无
色/号型数 | 暮岩色/黑色 |  | 缝制预计完成日 |  | 2024-10-06 |  | 大货面料确认样 |  | 有 | 无
订单数量 | 1000 |  | 包装预计完成日 |  | 2024-10-10 |  | 印花、刺绣确认样 |  | 有 | 无
|  |  | 预计发货时间 |  | 2024-10-11 |  | 洗唛、合格证指示资料 |  | 有 | 无
确认资料缺失内容说明：
【工艺确认】
原材料 | 正 | 误 |  | 印、绣花 | 正 | 误 | 无此工艺 | 洗水唛 | 正 | 误
辅料使用 | 正 | 误 |  | 胶膜工艺 | 正 | 误 | 无此工艺 | 合格证 | 正 | 误
制作工艺 | 正 | 误 |  | 压胶水压 | OK | NG | 无此工艺 | 缝纫用线 | 正 | 误
补充事项：
【面料品质确认】
物性检测 | OK | NG |  | 面料颜色 | OK | NG |  | 互染测试 | OK | NG
外观查验 | OK | NG |  | 面料缸差 | OK | NG |  | 水洗缩率 | OK | NG
问题描述：
【裁剪完成情况】
①裁剪完成比例（%）：
号型 颜色 | XXS | XS | S | M | L | XL | XXL | XXXL | XXXXL | 未裁齐原因
暮岩色 |  |  | 100% | 100% | 100% | 100% | 100% | 100%
黑色 |  |  | 100% | 100% | 100% | 100% | 100% | 100%
【成品检查明细】★颜色、数量需要写清楚
黑色一件 / L
【规格确认】
①规格测量明细以插入附件形式列明，并注明洗前洗后规格
②规格异常情况 |  | 有 | 无 | 备注：
【问题点与指导项目】 ★的问题应添加照片说明（包括成品及半成品检查）
1，帽里布吃量不均匀。
2，拉链库起皱，褶。
3，拼缝起豆角。
4，袋口不平服，有起浪现象。
以上问题请及时改正。
【耐洗水确认】
粘衬 | OK | NG | 无此工艺 | 胶膜 | OK | NG | 无此工艺 | 扭曲 | OK | NG
印、绣花 | OK | NG | 无此工艺 | 压胶水压 | OK | NG | 无此工艺 | 水洗缩率 | OK | NG
补充事项：
【重大改善说明及整改复核时间】
检验部门 | 品质部 |  | 检验担当 | 王宪敏 | 查验时间 | 2024-09-20 | 工厂负责人 |  | Amy
【整改结果】
班组已经开始改善。
检验部门 |  |  | 检验担当 |  | 复核时间 |  | 工厂负责人

## 首期尺寸表
QC规格测量表
款号 | TABBAM91091 |  |  |  | 品名 | 男式戈尔冲锋衣 |  |  | 生产工厂 | 青岛润安源
部位名称 | 指示规格 FINAL SPEC | [7 empty] | 样品规格 SAMPLE SPEC
| XS | S | M | L | XL | XXL | XXXL | XXXXL | L | L
|  | 165/88B | 170/92B | 175/96B | 180/100B | 185/104B | 190/108B |  | 水洗前 | 水洗后
后中长 |  | 74 | 75 | 77 | 79 | 81 | 82 |  | / | /
前中长 |  | 72.5 | 73.5 | 75.5 | 77.5 | 79.5 | 80.5 |  | +0.5 | +0.5
胸围 |  | 112 | 116 | 120 | 124 | 128 | 134 |  | +1 | +1
腰围 |  | -8 | -4 | 0 | 4 | 9 | 15
摆围 |  | 106 | 110 | 114 | 118 | 123 | 129 |  | / | -1
肩宽 |  | 50.1 | 51.3 | 52.5 | 53.7 | 54.9 | 56.3 |  | -0.3 | -0.5
肩点袖长 |  | 62.7 | 63.3 | 64.5 | 65.7 | 66.9 | 67.5 |  | -0.5 | /
袖肥/2（参考值见注解） |  | 22.9 | 23.7 | 24.5 | 25.3 | 26.1 | 27.4 |  | +1 | +1
袖肘围/2 |  | 18.6 | 19.3 | 20 | 20.7 | 21.4 | 22.4 |  | / | -0.5
袖口围/2 |  | 14 | 14.5 | 15 | 15.5 | 16 | 16.7 |  | / | /
前领高 |  | 15 | 15 | 15 | 15 | 15 | 15 |  | / | /
下领围 |  | 56 | 57 | 58 | 59 | 60 | 61.5 |  | / | /
帽高 |  | 40 | 40.5 | 41 | 41.5 | 42 | 42.5 |  | / | /
帽宽 |  | 27.5 | 28 | 28.5 | 29 | 29.5 | 30.25 |  | +0.5 | /
左防水拉链胸袋 |  | 23 | 23 | 24 | 24 | 25.5 | 25.5 |  | / | -0.2
下插手袋长 |  | 21 | 21 | 22 | 22 | 23.5 | 23.5 |  | / | /
内挂面袋 |  | 15 | 15 | 16 | 16 | 17.5 | 17.5 |  | / | /
腋下透气位 |  | 41 | 41 | 41 | 41 | 44 | 44 |  | -0.3 | -0.2
备注：
初期请洗测2-3件，有问题的另加测量数量。
[9 empty] | 验货时间： | 2024-09-13 | 跟单QC: | 王宪敏 | 工厂负责人： | Amy

## 中期 (hidden)
TOREAD-QC中期检验报告书
订单类别 |  |  | 合同签订方 |  |  |  | 生产工厂
订单基础信息 |  |  | 生产•出货进度 |  |  |  | 指示•确认资料
款号 |  |  | 合同交期 |  |  |  | 首件检验报告 |  | 有 | 无
品名 |  |  | 裁剪完成数量 |  |  |  | 首件检验未尽事项 |  | 有 | 无
色/号型数 |  |  | 缝制完成数量 |  |  |  | 首件检验未尽事项内容
订单数量 |  |  | 包装完成数量
预计发货时间
【附属资料确认】
原材料 | 正 | 误 |  | 洗水唛 | 正 | 误 |  | 印、绣花 | 正 | 误
辅料使用 | 正 | 误 |  | 合格证 | 正 | 误 |  | 缝纫用线 | 正 | 误
备注：
【检验明细】：检验明细（要求齐色、齐号至少10件检查）
【耐水洗测试】：耐洗水测试明细（要求齐色、齐号）
【规格确认】
①规格测量明细以插入附件形式列明，并注明洗前洗后规格
②规格异常情况 |  | 有 | 无
说明：
【耐洗水确认】
粘衬 | OK | NG | 无此工艺 | 胶膜 | OK | NG | 无此工艺 | 扭曲 | OK | NG
印、绣花 | OK | NG | 无此工艺 | 压胶水压 | OK | NG | 无此工艺 | 水洗缩率 | OK | NG
补充事项：
【问题点与指导项目】 ★的问题应添加照片说明
以上问题请及时改正。
【整改的严重缺陷及整改复核时间】
备注：
检验部门 | 服装品控部 |  | 检验担当 |  | 查验时间 |  | 工厂负责人
【整改结果】
检验部门 | 服装品控部 |  | 检验担当 |  | 查验时间 |  | 工厂负责人

## 中期尺寸表 (hidden)
QC规格测量表
款号 |  |  | 品名 |  |  |  | 生产工厂
部位名称 | 指示规格 FINAL SPEC | [5 empty] | 样品规格 SAMPLE SPEC
| S | M | L | XL | XXL | XXXL
备注：
初期请洗测2-3件，有问题的另加测量数量。
[7 empty] | 验货时间： | 跟单QC: | 工厂负责人：

## 尾期
QC出货报告书
订单类别 | 大货 |  | 款号 | TABBAM91091 | 产品名称 | 男式戈尔冲锋衣 |  | 生产工厂 | 青岛润安源
订单数量 | 1000 |  | 合同日期 | 2024-09-30 |  |  | 检验资料确认
色/号型数 | 暮岩色/黑色 |  | 交货形式 | 天津仓 |  |  | 面料第三方合格报告 |  | 有 | 无
验货次数 | 1 |  | 非直发 | 苏州库 | 天津库 | 直发 | 成品第三方合格报告 |  | 有 | 无
验货数量 |  |  | 入仓数量 |  | 1000 |  | 中期检验报告 |  | 有 | 无
检验方式 | 全检 | 抽检 | 免检 | 复检 | 再复检
中期检验重大改善项目 |  | 有 | 无 | 改善结果 | 已改善
全色耐洗水测试 |  | 有 | 无 | 洗后结果 | 无异常 | 洗水前后缩量正常
【附属资料确认】
洗水唛 | 正 | 误 |  | 印、绣花 | 正 | 误 |  | 装箱数量 | 正 | 误
合格证 | 正 | 误 |  | 缝纫用线 | 正 | 误 |  | 箱唛表示 | 正 | 误
吊牌 | 正 | 误 |  | 包装方式 | 正 | 误 |  | 纸箱规格 | 正 | 误
【检验时成品完成情况及检验明细】
①成品完成比例（100%）：
②检验明细：抽验12箱，共验80件.
②规格异常情况 |  | 有 | 无
情况说明：
【问题点描述】
1,前中下摆不平服。
2，脏污。
3，死褶。
4，胶条起泡。
5，内口袋不平服。
【检验结果】
合格：（正常接收） |  |  | 不合格： |  | ①返工翻修 |  | ②让步接受 |  | ③拒绝接收
备注： | 请按照以上提出的问题点改正
检验部门 | 服装QC部门 |  | 检验人 | 王宪敏 | 查验时间 | 2024-10-11 | 工厂负责人 |  | Amy

## 验货尺寸表
QC规格测量表
款号 | TABBAM91091 |  |  |  | 品名 | 男式戈尔冲锋衣 | [5 empty] | 青岛锦川
部位名称 | XS | S | M | L | XL | XXL | XXXL | XXXXL | S |  | M |  | L |  | XL |  | 2XL |  | 3XL
|  | 165/88B | 170/92B | 175/96B | 180/100B | 185/104B | 190/108B |  | 165/88B |  | 170/92B |  | 175/96B |  | 180/100B |  | 185/104B |  | 190/108B
[9 empty] | 黑色 | 暮岩色 | 黑色 | 暮岩色 | 黑色 | 暮岩色 | 黑色 | 暮岩色 | 黑色 | 暮岩色 | 黑色 | 暮岩色
后中长 |  | 74 | 75 | 77 | 79 | 81 | 82 |  | / | +0.5 | 0.3 | +0.5 | / | -0.3 | / | +0.6 | / | / | / | /
前中长 |  | 72.5 | 73.5 | 75.5 | 77.5 | 79.5 | 80.5 |  | 0.8 | +0.5 | +0.5 | / | +0.5 | +0.5 | / | / | +1 | +0.5 | / | +0.6
胸围 |  | 112 | 116 | 120 | 124 | 128 | 134 |  | / | +0.5 | / | +1 | +0.7 | +0.7 | +0.5 | / | +0.5 | / | +1 | /
摆围 |  | 106 | 110 | 114 | 118 | 123 | 129 |  | / | +0.5 | / | / | +0.5 | / | +0.5 | +0.7 | / | +1 | +0.5 | /
肩宽 |  | 50.1 | 51.3 | 52.5 | 53.7 | 54.9 | 56.3 |  | -0.3 | / | / | +0.5 | / | +0.5 | / | +0.5 | +0.3 | / | / | /
肩点袖长 |  | 62.7 | 63.3 | 64.5 | 65.7 | 66.9 | 67.5 |  | / | +0+5 | +0.3 | / | / | -0.4 | / | / | +0.6 | +0.5 | / | +0.5
袖肥/2（参考值见注解） |  | 22.9 | 23.7 | 24.5 | 25.3 | 26.1 | 27.4 |  | / | +0.5 | +0.3 | / | +0.3 | +0.5 | +0.3 | / | +0.5 | / | +0.5 | +0.7
袖肘围/2 |  | 18.6 | 19.3 | 20 | 20.7 | 21.4 | 22.4 |  | / | / | / | +0.3 | / | +0.3 | / | +0.3 | / | / | +0.3 | +0.5
袖口围/2 |  | 14 | 14.5 | 15 | 15.5 | 16 | 16.7 |  | -0.2 | / | / | / | / | / | / | / | -0.2 | -0.2 | / | /
前领高 |  | 15 | 15 | 15 | 15 | 15 | 15 |  | / | / | / | / | / | / | / | / | / | / | / | /
下领围 |  | 56 | 57 | 58 | 59 | 60 | 61.5 |  | / | +0.5 | +1 | +0.6 | / | / | +0.5 | / | +0.7 | +1 | / | +0.5
帽高 |  | 40 | 40.5 | 41 | 41.5 | 42 | 42.5 |  | -0.3 | / | -0.5 | -0.5 | -0.3 | / | / | / | /-0.3 | / | -0.3 | /
帽宽 |  | 27.5 | 28 | 28.5 | 29 | 29.5 | 30.25 |  | / | +0.5 | / | / | +0.5 | / | +0.5 | +0.3 | / | / | / | /
左防水拉链胸袋 |  | 23 | 23 | 24 | 24 | 25.5 | 25.5 |  | / | / | -0.3 | / | / | -0.2 | / | / | -0.2 | / | / | /
下插手袋长 |  | 21 | 21 | 22 | 22 | 23.5 | 23.5 |  | / | / | / | / | / | / | / | / | / | / | / | -0.
内挂面袋 |  | 15 | 15 | 16 | 16 | 17.5 | 17.5 |  | / | / | / | / | / | / | / | / | / | / | / | /
腋下透气位 |  | 41 | 41 | 41 | 41 | 44 | 44 |  | / | / | / | / | / | -0.2 | / | / | -0.2 | / | / | /
备注：
初期请洗测2-3件，有问题的另加测量数量。
[10 empty] | 验货时间： |  | 2024-10-11 |  | 跟单QC: | C:Evan |  | 工厂负责人： |  | Amy
/

## 1.面料验布
TOREAD-面料验布测试报告登记表
序号 | 缸号 | 面料布种编号 | 颜色 | 涉及到的款号 | 供应商 | 自检报告 | 匹头条实物样 | 疵点 | 断纱 | 色点 | 色杠 | 折痕 | 合计数量 | 备注
[8 empty] | 数量 | 数量 | 数量 | 数量 | 数量
1 | 78040 | 戈尔 bnspL70XK 2L | 慕岩色 | TABBAM91091/ TAWWBM91093 | 戈尔 | 有 | 合格 | 3 | 2 |  |  | 2 | 7 | YES
2 | 78040 | 戈尔 bnspL70XK 2L | 慕岩色 | TABBAM91091/ TAWWBM91093 | 戈尔 | 有 | 合格 | 8 | 3 |  |  |  | 11 | YES
3 | 78044 | 戈尔 bnspL70XK 2L | 慕岩色 | TABBAM91091/ TAWWBM91093 | 戈尔 | 有 | 合格 | 9 |  | 3 |  |  | 12 | YES
4 | 78044 | 戈尔 bnspL70XK 2L | 慕岩色 | TABBAM91091/ TAWWBM91093 | 戈尔 | 有 | 合格 | 4 |  | 2 |  |  | 6 | YES
5 | 78048 | 戈尔 bnspL70XK 2L | 黑色 | TABBAM91091/ TAWWBM91093 | 戈尔 | 有 | 合格 | 4 | 3 |  |  |  | 7 | YES
6 | 78048 | 戈尔 bnspL70XK 2L | 黑色 | TABBAM91091/ TAWWBM91093 | 戈尔 | 有 | 合格 | 2 | 6 |  |  |  | 8 | YES
7 | 78049 | 戈尔 bnspL70XK 2L | 黑色 | TABBAM91091/ TAWWBM91093 | 戈尔 | 有 | 合格 |  | 3 | 2 |  | 1 | 6 | YES
8 | 78049 | 戈尔 bnspL70XK 2L | 黑色 | TABBAM91091/ TAWWBM91093 | 戈尔 | 有 | 合格 | 4 | 2 | 1 |  |  | 7 | YES
9 | 1 | G09FW0440/探路者logo210T | 黑色 | TABBAM91091/ TAWWBM91093 | 台华 | 有 | 合格 |  | 4 |  |  |  | 4 | YES
10 | 1 | G09FW0440/探路者logo210T | 黑色 | TABBAM91091/ TAWWBM91093 | 台华 | 有 | 合格 |  | 8 |  | 16 |  | 24 | YES
11 | 1 | G09FW0440/探路者logo210T | 黑色 | TABBAM91091/ TAWWBM91093 | 台华 | 有 | 合格 | 1 | 4 |  |  |  | 5 | YES
制表时间：2024/9/24 | [8 empty] | 测试人签名：张庆磊
测试要求： 1、面料到厂第一时间做测试，根据面料的实际情况，可每缸抽取1-2卷过验布机。

## 2.面料缩率
TOREAD-面料缩率检测测试报告登记表
序号 | 供应商 | 缸号 | 面料布种编号 | 颜色 | 涉及到的款号 | 气缩 |  | 水缩 |  | 累计缩率 | 边中差，头尾差，实测结果 | 判定结果是否合格
[6 empty] | 径向百分比 | 纬向百分比 | 径向百分比 | 纬向百分比
1 | 戈尔 | 78040 | 戈尔 bnspL70XK 2L | 慕岩色 | TABBAM91091/ TAWWBM91093 | 1 | 0 | 0.5 | 0 | 1/0.5 |  | YES
2 | 戈尔 | 78044 | 戈尔 bnspL70XK 2L | 慕岩色 | TABBAM91091/ TAWWBM91093 | 1 | 0 | 0.5 | 0 | 1/0.5 |  | YES
3 | 戈尔 | 78048 | 戈尔 bnspL70XK 2L | 黑色 | TABBAM91091/ TAWWBM91093 | 1 | 0 | 0.4 | 0 | 1/0.4 |  | YES
4 | 戈尔 | 78049 | 戈尔 bnspL70XK 2L | 黑色 | TABBAM91091/ TAWWBM91093 | 1 | 0 | 0.4 | 0 | 1/0.4 |  | YES
5 | 台华 | 1 | G09FW0440/探路者logo210T | 黑色 | TABBAM91091/ TAWWBM91093 | 0.2 | 0.5 | 0.4 | 0.4 | 0.6/0.9 |  | YES
制表时间：2024/9/25 | [6 empty] | 测试人签名：周盛春
测试要求： 1、面料到厂第一时间做测试，根据面料的实际情况，可每缸抽取1-2卷测试。 2、取布样中间部位测试，测试大小：50cmX50cm。 3、先烫缩后水洗【同一块面料进行两种测试】。（烫缩：110°-120度；洗缩：30°40分钟洗缩） 4、常规面料醒料24小时，弹力面料必须放料时长达到48小时以上。 5、测试边中色差、头尾色差情况（缝制9宫格查看）。

## 3.面料互染
TOREAD-面辅料互染测试报告登记表
项目 | 供应商 | 缸号 | 面料布种编号 | 颜色 | 涉及到的款号 | 物料1 |  |  | 物料2 |  |  | 物料3 |  |  | 物料4 |  |  | 物料5 |  |  | 结果 | 备注
[6 empty] | 物料编号 | 品名 | 供应商 | 物料编号 | 品名 | 供应商 | 物料编号 | 品名 | 供应商 | 物料编号 | 品名 | 供应商 | 物料编号 | 品名 | 供应商
洗测1次 | 戈尔 | 78040 | 戈尔 bnspL70XK 2L | 暮岩色 | TABBAM91091 | FW00020 | 里料 | 台华 | XJ00024 | 高韧性弹力绳 | 锦湾 | XJ00002 | 橡筋绳 | 锦湾 | ZD00014 | 订卡织带 | 锦湾 | MS00153 | 扇形男款魔术贴毛面 | 百宏 | YES
洗测1次 | 戈尔 | 78048 | 戈尔 bnspL70XK 2L | 黑色 | TABBAM91091 | FW00020 | 里料 | 台华 | XJ00024 | 高韧性弹力绳 | 锦湾 | XJ00002 | 橡筋绳 | 锦湾 | ZD00014 | 订卡织带 | 锦湾 | MS00153 | 扇形男款魔术贴毛面 | 百宏 | YES
洗测2次 | 戈尔 | 78040 | 戈尔 bnspL70XK 2L | 暮岩色 | TABBAM91091 | FW00020 | 里料 | 台华 | XJ00024 | 高韧性弹力绳 | 锦湾 | XJ00002 | 橡筋绳 | 锦湾 | ZD00014 | 订卡织带 | 锦湾 | MS00153 | 扇形男款魔术贴毛面 | 百宏 | YES
洗测2次 | 戈尔 | 78048 | 戈尔 bnspL70XK 2L | 黑色 | TABBAM91091 | FW00020 | 里料 | 台华 | XJ00024 | 高韧性弹力绳 | 锦湾 | XJ00002 | 橡筋绳 | 锦湾 | ZD00014 | 订卡织带 | 锦湾 | MS00153 | 扇形男款魔术贴毛面 | 百宏 | YES
洗测3次 | 戈尔 | 78040 | 戈尔 bnspL70XK 2L | 暮岩色 | TABBAM91091 | FW00020 | 里料 | 台华 | XJ00024 | 高韧性弹力绳 | 锦湾 | XJ00002 | 橡筋绳 | 锦湾 | ZD00014 | 订卡织带 | 锦湾 | MS00153 | 扇形男款魔术贴毛面 | 百宏 | YES
洗测3次 | 戈尔 | 78048 | 戈尔 bnspL70XK 2L | 黑色 | TABBAM91091 | FW00020 | 里料 | 台华 | XJ00024 | 高韧性弹力绳 | 锦湾 | XJ00002 | 橡筋绳 | 锦湾 | ZD00014 | 订卡织带 | 锦湾 | MS00153 | 扇形男款魔术贴毛面 | 百宏 | YES
洗测4次 | 戈尔 | 78040 | 戈尔 bnspL70XK 2L | 暮岩色 | TABBAM91091 | FW00020 | 里料 | 台华 | XJ00024 | 高韧性弹力绳 | 锦湾 | XJ00002 | 橡筋绳 | 锦湾 | ZD00014 | 订卡织带 | 锦湾 | MS00153 | 扇形男款魔术贴毛面 | 百宏 | YES
洗测4次 | 戈尔 | 78048 | 戈尔 bnspL70XK 2L | 黑色 | TABBAM91091 | FW00020 | 里料 | 台华 | XJ00024 | 高韧性弹力绳 | 锦湾 | XJ00002 | 橡筋绳 | 锦湾 | ZD00014 | 订卡织带 | 锦湾 | MS00153 | 扇形男款魔术贴毛面 | 百宏 | YES
洗测5次 | 戈尔 | 78040 | 戈尔 bnspL70XK 2L | 暮岩色 | TABBAM91091 | FW00020 | 里料 | 台华 | XJ00024 | 高韧性弹力绳 | 锦湾 | XJ00002 | 橡筋绳 | 锦湾 | ZD00014 | 订卡织带 | 锦湾 | MS00153 | 扇形男款魔术贴毛面 | 百宏 | YES
洗测5次 | 戈尔 | 78048 | 戈尔 bnspL70XK 2L | 黑色 | TABBAM91091 | FW00020 | 里料 | 台华 | XJ00024 | 高韧性弹力绳 | 锦湾 | XJ00002 | 橡筋绳 | 锦湾 | ZD00014 | 订卡织带 | 锦湾 | MS00153 | 扇形男款魔术贴毛面 | 百宏 | YES
制表时间： | [8 empty] | 测试人签名：
测试要求： 1、面辅料到厂第一时间做测试，根据面料的实际情况，每色每缸做。 2、水温40°洗水40分钟，机洗一个程序，洗水共计5次。

## 4.面料静水压
TOREAD-面料5点水压测试报告登记表
日期 | 批号 | 物料编号 | 颜色 | 涉及到的款号 | 供应商 | 上午(时间） | 测试条件 | 下午（时间） | 测试条件 | 加班（时间） | 测试条件 | 结果 | 备注
2024-09-05 | L | 1.3cm压胶条 | 黑色 | TABBAM91091 |  | 9:00 | 压力3000 测水2分钟 | 13:20 | 压力3000 测水2分钟 | 17:30 | 压力3000 测水2分钟 | 合格 | 帽
2024-09-06 | L | 1.3cm压胶条 | 黑色/慕岩色 | TABBAM91091 |  | 8:00 | 压力3000 测水2分钟 | 13:00 | 压力3000 测水2分钟 | 17:30 | 压力3000 测水2分钟 | 合格 | 袖
2024-09-07 | L | 1.3cm压胶条 | 黑色/慕岩色 | TABBAM91091 |  | 8:00 | 压力3000 测水2分钟 | 13:00 | 压力3000 测水2分钟 | 17:30 | 压力3000 测水2分钟 | 合格 | 前身
2024-09-08 | L | 1.3cm压胶条 | 黑色/慕岩色 | TABBAM91091 |  | 8:00 | 压力3000 测水2分钟 | 13:00 | 压力3000 测水2分钟 | 17:30 | 压力3000 测水2分钟 | 合格 | 侧缝
2024-09-09 | L | 1.3cm压胶条 | 黑色/慕岩色 | TABBAM91091 |  | 8:00 | 压力3000 测水2分钟 | 13:00 | 压力3000 测水2分钟 | 17:30 | 压力3000 测水2分钟 | 合格 | 前身
2024-09-10 | L | 1.3cm压胶条 | 黑色/慕岩色 | TABBAM91091 |  | 8:00 | 压力3000 测水2分钟 | 13:00 | 压力3000 测水2分钟 | 17:30 | 压力3000 测水2分钟 | 合格 | 侧缝
2024-09-11 | L | 1.3cm压胶条 | 黑色/慕岩色 | TABBAM91091 |  | 8:00 | 压力3000 测水2分钟 | 13:00 | 压力3000 测水2分钟 | 17:30 | 压力3000 测水2分钟 | 合格 | 帽
2024-09-12 | L | 1.3cm压胶条 | 黑色/慕岩色 | TABBAM91091 |  | 8:00 | 压力3000 测水2分钟 | 13:00 | 压力3000 测水2分钟 | 17:30 | 压力3000 测水2分钟 | 合格 | 侧缝
2024-09-13 | XL | 1.3cm压胶条 | 黑色/慕岩色 | TABBAM91091 |  | 9:00 | 压力3000 测水2分钟 | 13:20 | 压力3000 测水2分钟 | 17:30 | 压力3000 测水2分钟 | 合格 | 帽
2024-09-14 | XL | 1.3cm压胶条 | 黑色/慕岩色 | TABBAM91091 |  | 9:00 | 压力3000 测水2分钟 | 13:20 | 压力3000 测水2分钟 | 17:30 | 压力3000 测水2分钟 | 合格 | 袖
2024-09-15 | XL | 1.3cm压胶条 | 黑色/慕岩色 | TABBAM91091 |  | 9:00 | 压力3000 测水2分钟 | 13:20 | 压力3000 测水2分钟 | 17:30 | 压力3000 测水2分钟 | 合格 | 前身
2024-09-16 | XL | 1.3cm压胶条 | 黑色/慕岩色 | TABBAM91091 |  | 9:00 | 压力3000 测水2分钟 | 13:20 | 压力3000 测水2分钟 | 17:30 | 压力3000 测水2分钟 | 合格 | 侧缝
2024-09-17 | XL | 1.3cm压胶条 | 黑色/慕岩色 | TABBAM91091 |  | 9:00 | 压力3000 测水2分钟 | 13:20 | 压力3000 测水2分钟 | 17:30 | 压力3000 测水2分钟 | 合格 | 前身
2024-09-18 | XL | 1.3cm压胶条 | 黑色/慕岩色 | TABBAM91091 |  | 9:00 | 压力3000 测水2分钟 | 13:20 | 压力3000 测水2分钟 | 17:30 | 压力3000 测水2分钟 | 合格 | 侧缝
2024-09-19 | 2XL | 1.3cm压胶条 | 黑色/慕岩色 | TABBAM91091 |  | 9:00 | 压力3000 测水2分钟 | 13:20 | 压力3000 测水2分钟 | 17:30 | 压力3000 测水2分钟 | 合格 | 帽
制表时间：2024/9/20 | [7 empty] | 测试人签名：刘领泽
测试要求： 1、面料到厂第一时间做测试，根据面料的实际情况，每色每缸抽取1-2卷测试。 2、成衣制作时每天、每款、每色、每号需做水压测试。

## 5.特殊工艺测试
TOREAD-特殊工艺测试报告登记表
项目 | 供应商 | 缸号 | 面料布种编号 | 颜色 | 涉及到的款号 | 使用部位 | 物料工艺1 | 物料工艺2 | 物料工艺3 | 结果 | 备注
洗测1次 | 戈尔 | 78040 | 戈尔 bnspL70XK 2L | 慕岩色 | TABBAM91091 | 接缝 | 无缝压胶 |  |  | YES
洗测1次 | 戈尔 | 78048 | 戈尔 bnspL70XK 2L | 黑色 | TABBAM91091 | 接缝 | 无缝压胶 |  |  | YES
洗测2次 | 戈尔 | 78040 | 戈尔 bnspL70XK 2L | 慕岩色 | TABBAM91091 | 接缝 | 无缝压胶 |  |  | YES
洗测2次 | 戈尔 | 78048 | 戈尔 bnspL70XK 2L | 黑色 | TABBAM91091 | 接缝 | 无缝压胶
洗测3次 | 戈尔 | 78040 | 戈尔 bnspL70XK 2L | 慕岩色 | TABBAM91091 | 接缝 | 无缝压胶
洗测3次 | 戈尔 | 78048 | 戈尔 bnspL70XK 2L | 黑色 | TABBAM91091 | 接缝 | 无缝压胶
洗测4次 | 戈尔 | 78040 | 戈尔 bnspL70XK 2L | 慕岩色 | TABBAM91091 | 接缝 | 无缝压胶
洗测4次 | 戈尔 | 78048 | 戈尔 bnspL70XK 2L | 黑色 | TABBAM91091 | 接缝 | 无缝压胶
洗测5次 | 戈尔 | 78040 | 戈尔 bnspL70XK 2L | 慕岩色 | TABBAM91091 | 接缝 | 无缝压胶
洗测5次 | 戈尔 | 78048 | 戈尔 bnspL70XK 2L | 黑色 | TABBAM91091 | 接缝 | 无缝压胶
制表时间：2024/9/1 | [6 empty] | 测试人签名：毕淑欣
测试要求： 1、胶条、装饰胶膜、印花类、生粘、激光开孔类 2、每款上线前做测试。 3、水温40°洗水40分钟，机洗一个程序，洗水共计5次。

## 6.织带类缩率测试
TOREAD - 织带类缩率测试报告登记表
序号 | 供应商 | 物料编号 | 颜色 | 涉及到的款号 | 气烫缩 | 水缩 | 累计缩率 | 判定结果是否合格
[5 empty] | 经向百分比 | 径向百分比
1 | 锦湾 | XJ00024弹力绳 | 黑色 | TABBAM91091/ TABBAM92092/ TAWWBM91093 | -0.07 | -0.01 |  | YES
2 | 锦湾 | ZD00014织带 | 黑色 | TABBAM91091/ TABBAM92092/ TAWWBM91093 | -0.36 | 0.06 |  | YES
制表时间：8/27/2024 |  |  |  |  | 测试人签名：张蕾
测试要求： 1、织带及弹力织带、像根松紧、包边条等到厂后第一时间，做测试。