## 1.面料验布
TOREAD-面料验布测试报告登记表
序号 | 缸号 | 面料布种编号 | 颜色 | 涉及到的款号 | 供应商 | 自检报告 | 匹头条实物样 | 疵点 | 断纱 | 色点 | 色杠 | 折痕 | 合计数量 | 备注
[8 empty] | 数量 | 数量 | 数量 | 数量 | 数量
1 | 240909039 | FK07650 | 黑色 | TAJJBN81852 | 海天 | OK |  |  | 5 |  |  | 3 | 5
2 | 240909059 |  | 蓝黑 |  |  | OK |  |  |  | 5 |  |  | 8
3 | 240330004 |  | 深灰 |  |  | OK |  |  |  | 3 |  |  | 3
制表时间：2024.9.28 | [8 empty] | 测试人签名：韩亚蓝
测试要求： 1、面料到厂第一时间做测试，根据面料的实际情况，可每缸抽取1-2卷过验布机。

## 2.面料缩率
TOREAD-面料缩率检测测试报告登记表
序号 | 供应商 | 缸号 | 面料布种编号 | 颜色 | 涉及到的款号 | 气缩 |  | 水缩 |  | 累计缩率 | 边中差，头尾差，实测结果 | 判定结果是否合格
[6 empty] | 径向百分比 | 纬向百分比 | 径向百分比 | 纬向百分比
1 | 海天 | 240909039 | FK07650 | 黑色 | TAJJBN81852 | -1 | -1 | -1 | -1 |  |  | OK
2 |  | 240909059 |  | 蓝黑 |  | -1 | -0.5 | -1 | -0.5 |  |  | OK
3 |  | 240330004 |  | 深灰 |  | -0.8 | -0.5 | -0.8 | -0.5 |  |  | OK
制表时间：2024.9.28 | [6 empty] | 测试人签名：吴立春
测试要求： 1、面料到厂第一时间做测试，根据面料的实际情况，可每缸抽取1-2卷测试。 2、取布样中间部位测试，测试大小：50cmX50cm。 3、先烫缩后水洗【同一块面料进行两种测试】。（烫缩：110°-120度；洗缩：30°40分钟洗缩） 4、常规面料醒料24小时，弹力面料必须放料时长达到48小时以上。 5、测试边中色差、头尾色差情况（缝制9宫格查看）。

## 3.面料互染
TOREAD-面辅料互染测试报告登记表
项目 | 供应商 | 缸号 | 面料布种编号 | 颜色 | 涉及到的款号 | 物料1 |  |  | 物料2 |  |  | 物料3 |  |  | 物料4 |  |  | 结果 | 备注
[6 empty] | 物料编号 | 品名 | 供应商 | 物料编号 | 品名 | 供应商 | 物料编号 | 品名 | 供应商 | 物料编号 | 品名 | 供应商
洗测5次 | 海天 | 240909039 | FK07650 | 黑色 | TAJJBN81852 | ZD00137 | TOREAD胶印织带 | 东莞市泰丰服装辅料有限公司 | BZ00035-001 | 探路者成衣洗水标 | 宝绅科技 | ZY00037-730 | TOREAD尺码转印标(B版) | 川海 | ZK00136-713 | 探路者吊粒 | 宝绅科技 | 无互染
|  | 240909059 |  | 蓝黑 |  | 物料6 |  |  | 物料7 |  |  | 物料8 |  |  | 物料9
|  | 240330004 |  | 深灰 |  | 物料编号 | 品名 | 供应商 | 物料编号 | 品名 | 供应商 | 物料编号 | 品名 | 供应商 | 物料编号 | 品名 | 供应商
制表时间：2024.9.28 | [8 empty] | 测试人签名：韩亚蓝
测试要求： 1、面辅料到厂第一时间做测试，根据面料的实际情况，每色每缸做。 2、水温40°洗水40分钟，机洗一个程序，洗水共计5次。

## 5.特殊工艺测试
TOREAD-特殊工艺测试报告登记表
项目 | 供应商 | 缸号 | 面料布种编号 | 颜色 | 涉及到的款号 | 使用部位 | 物料工艺1 | 物料工艺2 | 物料工艺3 | 结果 | 备注
1 | 海天 | 240909039 | FK07650 | 黑色 | TAJJBN81852 | 后领 | 印花 |  |  | 洗测OK
2 |  | 240909059 |  | 蓝黑 |  | 后领 | 印花 |  |  | 洗测OK
3 |  | 240330004 |  | 深灰 |  | 后领 | 印花 |  |  | 洗测OK
4 | [5 empty] | 后领 | 印花 |  |  | 洗测OK
5 | [5 empty] | 后领 | 印花 |  |  | 洗测OK
6 | [5 empty] | 右袖 | 印花 |  |  | 洗测OK
7 | [5 empty] | 右袖 | 印花 |  |  | 洗测OK
8 | [5 empty] | 右袖 | 印花 |  |  | 洗测OK
9 | [5 empty] | 右袖 | 印花 |  |  | 洗测OK
10 | [5 empty] | 右袖 | 印花 |  |  | 洗测OK
11 | [5 empty] | 后领堂 | 压烫转印标 |  |  | 洗测OK
12 | [5 empty] | 后领堂 | 压烫转印标 |  |  | 洗测OK
13 | [5 empty] | 后领堂 | 压烫转印标 |  |  | 洗测OK
14 | [5 empty] | 后领堂 | 压烫转印标 |  |  | 洗测OK
15 | [5 empty] | 后领堂 | 压烫转印标 |  |  | 洗测OK
制表时间：2024.9.28 | [6 empty] | 测试人签名：韩亚蓝
测试要求： 1、胶条、装饰胶膜、印花类、生粘、激光开孔类 2、每款上线前做测试。 3、水温40°洗水40分钟，机洗一个程序，洗水共计5次。

## 6.织带类缩率测试
TOREAD - 织带类缩率测试报告登记表
序号 | 供应商 | 物料编号 | 颜色 | 涉及到的款号 | 气烫缩 | 水缩 | 累计缩率 | 判定结果是否合格
[5 empty] | 经向百分比 | 径向百分比
1 | 东莞市泰丰服装辅料有限公司 | ZD00137 | 19SS黑色/E77/ | TAJJBN81852 | 6% |  |  | YES
2 |  |  | 19SS黑色/E77/ |  | 6% |  |  | YES
3 |  |  | 19SS黑色/E77/ |  | 6% |  |  | YES
时间：2024.9.28 |  |  |  |  | 测试人签名：韩亚蓝
测试要求： 1、织带及弹力织带、像根松紧、包边条等到厂后第一时间，做测试。