## AQL2.5验货
探路者尾期验货抽验标准
|  | AQL1.0 |  | AQL2.5 |  | AQL4.0
整批数量 | 抽验数量 | Ac | Re | Ac | Re | Ac | Re
≤90 | 13 | 0 | 1 | 0 | 1 | 1 | 2
91-150 | 20 | 0 | 1 | 1 | 2 | 2 | 3
151-280 | 32 | 0 | 1 | 2 | 3 | 3 | 4
281-500 | 50 | 1 | 2 | 3 | 4 | 5 | 6
501-1200 | 80 | 2 | 3 | 5 | 6 | 7 | 8
1201-3200 | 125 | 3 | 4 | 7 | 8 | 10 | 11
3201-10000 | 200 | 5 | 6 | 10 | 11 | 14 | 15
10001-35000 | 315 | 7 | 8 | 14 | 15 | 21 | 22
注：探路者验货按照AQL2.5验货标准实行

## 首期
TOREAD-首件（首批）检验报告书
订单类别 | 成人货期 |  | 合同签订方 |  | 东莞质品 |  | 生产工厂 | 湛江质品
订单基础信息 |  |  | 生产•出货进度 |  |  |  | 指示•确认资料
款号 | TAMMAN82605 |  | 合同交期 |  |  |  | 产前确认样 |  | 有 | 无
品名 | 女士休闲长裤 |  | 上线日 |  |  |  | 原辅材料卡 |  | 有 | 无
色/号型数 | G01X | 6 | 缝制预计完成日 |  |  |  | 大货面料确认样 |  | 有 | 无
订单数量 | 1635 |  | 包装预计完成日 |  |  |  | 印花、刺绣确认样 |  | 有 | 无
|  |  | 预计发货时间 |  |  |  | 洗唛、合格证指示资料 |  | 有 | 无
确认资料缺失内容说明：
【工艺确认】
原材料 | 正 | 误 |  | 印、绣花 | 正 | 误 | 无此工艺 | 洗水唛 | 正 | 误
辅料使用 | 正 | 误 |  | 胶膜工艺 | 正 | 误 | 无此工艺 | 合格证 | 正 | 误
制作工艺 | 正 | 误 |  | 压胶水压 | OK | NG | 无此工艺 | 缝纫用线 | 正 | 误
补充事项：
【面料品质确认】
物性检测 | OK | NG |  | 面料颜色 | OK | NG |  | 互染测试 | OK | NG
外观查验 | OK | NG |  | 面料缸差 | OK | NG |  | 水洗缩率 | OK | NG
问题描述：
【裁剪完成情况】
①裁剪完成比例（%）：
号型 颜色 | XXS | XS | S | M | L | XL | XXL | XXXL | XXXXL | 未裁齐原因
G01X黑色 |  | 100%% | 100% | 100% | 100% | 100% | 100% |  |  | 已裁完
【成品检查明细】★颜色、数量需要写清楚
G01X黑色 M码#5件 L码#10件 XL码#5件
【规格确认】
①规格测量明细以插入附件形式列明，并注明洗前洗后规格
②规格异常情况 |  | 有 | 无 | 备注：
【问题点与指导项目】 ★的问题应添加照片说明（包括成品及半成品检查）
1.侧骨起皱
2.脚口不平齐
3.脏污
以上问题请及时改正。
【耐洗水确认】
粘衬 | OK | NG | 无此工艺 | 胶膜 | OK | NG | 无此工艺 | 扭曲 | OK | NG
印、绣花 | OK | NG | 无此工艺 | 压胶水压 | OK | NG | 无此工艺 | 水洗缩率 | OK | NG
补充事项：
【重大改善说明及整改复核时间】
检验部门 | 服装品控部 |  | 检验担当 | 李业球 | 查验时间 | 2024-11-21 | 工厂负责人 |  | 胡章勇
【整改结果】
检验部门 | 服装品控部 |  | 检验担当 |  | 复核时间 |  | 工厂负责人

## 首期尺寸表
QC规格测量表
款号 | TAMMAN82605 |  | 品名 | 女式休闲长裤 |  |  |  | 生产工厂 | 湛江质品
部位名称 | 指示规格 FINAL SPEC | [6 empty] | 样品规格 SAMPLE SPEC
| XS | S | M | L | XL | XXL | 公差 | 黑色洗水前尺寸 | 洗后尺寸
| 150/70B | 155/74B | 160/78B | 165/82B | 170/86B | 175/90B
裤外侧长（参考值） | 90.8 | 92.9 | 95 | 97.1 | 99.2 | 101.3 | +1.5/-1.5
内裆长 | 67 | 68.5 | 70 | 71.5 | 73 | 74.5 | +1/-1
腰围 平量 | 64 | 68 | 72 | 76 | 81 | 87 | +1/-1
腰围 拉量 | 88 | 92 | 96 | 100 | 105 | 111
腰绳 | 104 | 108 | 112 | 116 | 121 | 127 | +2/-2
臀围 | 90.8 | 94.4 | 98 | 102 | 106 | 110 | +1/-1
腿围1/2 | 28.2 | 29.4 | 30.5 | 31.8 | 33.1 | 34.4 | +0.5/-0.5
膝围 | 20.6 | 21.3 | 22 | 22.7 | 23.4 | 24.3 | +0.5/-0.5
脚口1/2 | 14.5 | 15 | 15.5 | 16 | 16.5 | 17.2 | +1/-1
前裆长 含腰 | 24.7 | 25.4 | 26 | 26.6 | 27.3 | 27.9 | +0.8/-0.8
后裆长 含腰 | 36.7 | 37.6 | 38.5 | 39.6 | 40.7 | 41.8 | +1/-1
前插袋 | 17 | 17 | 17.5 | 17.5 | 19 | 19 | +0.5/-0.5
拉链开口 | 16 | 16 | 16.5 | 16.5 | 18 | 18 | +0.5/-0.5
腰头宽 | 4 | 4 | 4 | 4 | 4 | 4 | +0.5/-0.5
脚口高 | 3.5 | 3.5 | 3.5 | 3.5 | 3.5 | 3.5 | +0.5/-0.5
备注：
1. 初期请洗测2-3件，有问题的另加测量数量。
2.中期验货需要齐色码洗水测试，并填写洗水前后尺寸 | [7 empty] | 验货时间：11月21日 |  | 跟单QC:李业球 | 工厂负责人：胡勇章
3.尾期验货按单量，5000件一下的齐色错码各测量3件。

## 中期
TOREAD-QC中期检验报告书
订单类别 |  |  | 合同签订方 |  |  |  | 生产工厂
订单基础信息 |  |  | 生产•出货进度 |  |  |  | 指示•确认资料
款号 |  |  | 合同交期 |  |  |  | 首件检验报告 |  | 有 | 无
品名 |  |  | 裁剪完成数量 |  |  |  | 首件检验未尽事项 |  | 有 | 无
色/号型数 |  |  | 缝制完成数量 |  |  |  | 首件检验未尽事项内容
订单数量 |  |  | 包装完成数量
预计发货时间
【附属资料确认】
原材料 | 正 | 误 |  | 洗水唛 | 正 | 误 |  | 印、绣花 | 正 | 误
辅料使用 | 正 | 误 |  | 合格证 | 正 | 误 |  | 缝纫用线 | 正 | 误
备注：
【检验明细】：检验明细（要求齐色、齐号至少10件检查）
【耐水洗测试】：耐洗水测试明细（要求齐色、齐号）
【规格确认】
①规格测量明细以插入附件形式列明，并注明洗前洗后规格
②规格异常情况 |  | 有 | 无
说明：
【耐洗水确认】
粘衬 | OK | NG | 无此工艺 | 胶膜 | OK | NG | 无此工艺 | 扭曲 | OK | NG
印、绣花 | OK | NG | 无此工艺 | 压胶水压 | OK | NG | 无此工艺 | 水洗缩率 | OK | NG
补充事项：
【问题点与指导项目】 ★的问题应添加照片说明
以上问题请及时改正。
【整改的严重缺陷及整改复核时间】
备注：
检验部门 | 服装品控部 |  | 检验担当 |  | 查验时间 |  | 工厂负责人
【整改结果】
检验部门 | 服装品控部 |  | 检验担当 |  | 查验时间 |  | 工厂负责人

## 中期成衣洗水
QC规格测量表
款号 |  |  | 品名 |  |  |  | 生产工厂
部位名称 | 指示规格 FINAL SPEC | [5 empty] | 样品规格 SAMPLE SPEC
| S | M | L | XL | XXL | XXXL
备注：
1. 初期请洗测2-3件，有问题的另加测量数量。
2.中期验货需要齐色码洗水测试，并填写洗水前后尺寸 | [6 empty] | 验货时间： | 跟单QC: | 工厂负责人：
3.尾期验货按单量，5000件一下的齐色错码各测量3件。

## 中期大货尺寸表
QC规格测量表
款号 |  |  | 品名 |  |  |  | 生产工厂
部位名称 | 指示规格 FINAL SPEC | [5 empty] | 样品规格 SAMPLE SPEC
| S | M | L | XL | XXL | XXXL
备注：
1. 初期请洗测2-3件，有问题的另加测量数量。
2.中期验货需要齐色码洗水测试，并填写洗水前后尺寸 | [6 empty] | 验货时间： | 跟单QC: | 工厂负责人：
3.尾期验货按单量，5000件一下的齐色错码各测量3件。

## 尾期
QC出货报告书
订单类别 | 成人货期 |  | 款号 | TAMMAN82605 | 产品名称 | 女士休闲长裤 |  | 生产工厂 | 湛江质品
订单数量 | 1635 |  | 合同日期 |  |  |  | 检验资料确认
色/号型数 | G01X | 6 | 交货形式 |  |  |  | 面料第三方合格报告 |  | 有 | 无
验货次数 | 1 |  | 非直发 | 苏州库 | 天津库 | 直发 | 成品第三方合格报告 |  | 有 | 无
验货数量 | 125 |  | 入仓数量 |  |  |  | 中期检验报告 |  | 有 | 无
检验方式 | 全检 | 抽检 √ | 免检 | 复检 | 再复检
中期检验重大改善项目 |  | 有 | 无 | 改善结果 | 已改善
全色耐洗水测试 |  | 有 √ | 无 | 洗后结果 | 无异常 | 洗水前后缩量正常
【附属资料确认】
洗水唛 | 正 | 误 |  | 印、绣花 | 正 | 误 |  | 装箱数量 | 正 | 误
合格证 | 正 | 误 |  | 缝纫用线 | 正 | 误 |  | 箱唛表示 | 正 | 误
吊牌 | 正 | 误 |  | 包装方式 | 正 | 误 |  | 纸箱规格 | 正 | 误
【检验时成品完成情况及检验明细】
①成品完成比例（%）：100%
②检验明细：
黑色：XS#6件 S#20件 M#24件 L#25件 XL#25件 XXL#25件
②规格异常情况 |  | 有 | 无
情况说明：
【问题点描述】
1.侧缝不平服2
2.脏污1
3.线头2
【检验结果】
合格：（正常接收） |  |  | 不合格： |  | ①返工翻修 |  | ②让步接受 |  | ③拒绝接收
备注： | 尾期验货，按照AQL2.5标准抽验125件，不良品数量5件，在可接受范围内，不良品已经改正，允许出货。
检验部门 | 服装QC部门 |  | 检验人 | 李业球 | 查验时间 | 2024.11.24 | 工厂负责人 |  | 胡勇章

## 尾期尺寸表
QC规格测量表
款号 | TAMMAN82605 |  | 品名 | 女式休闲长裤 |  |  |  | 生产工厂
部位名称 | 指示规格 FINAL SPEC | [6 empty] | 样品规格 SAMPLE SPEC
| XS | S | M | L | XL | XXL | 公差 | 黑色
| 150/70B | 155/74B | 160/78B | 165/82B | 170/86B | 175/90B |  | S | M | L
裤外侧长（参考值） | 90.8 | 92.9 | 95 | 97.1 | 99.2 | 101.3 | +1.5/-1.5 | 0/-0.4/-0.1 | +0.8/0/+0.1 | 0/+0.9/0
内裆长 | 67 | 68.5 | 70 | 71.5 | 73 | 74.5 | +1/-1 | 0/-0.5/-1 | 0/+0/+0.1 | +0.5/+0.7/+0.8
腰围 平量 | 64 | 68 | 72 | 76 | 81 | 87 | +1/-1 | -0.1/-0.2/0 | 0/0/+0.3 | 0/0/0
腰围 拉量 | 88 | 92 | 96 | 100 | 105 | 111 |  | 0/0/0 | 0/0/0 | 0/0/0
腰绳 | 104 | 108 | 112 | 116 | 121 | 127 | +2/-2 | -1/-0.6/0 | 0/0/0 | -1/0/-0.8
臀围 | 90.8 | 94.4 | 98 | 102 | 106 | 110 | +1/-1 | 0/0/+0.1 | -0.5/0/0 | 0/0/0
腿围1/2 | 28.2 | 29.4 | 30.5 | 31.8 | 33.1 | 34.4 | +0.5/-0.5 | +1/0/+0.7 | +0.1/0/+0.2 | +0.2/0/+0.2
膝围 | 20.6 | 21.3 | 22 | 22.7 | 23.4 | 24.3 | +0.5/-0.5 | +0.2/0/0 | -0.5/0/+0.1 | -0.2/0/-0.1
脚口1/2 | 14.5 | 15 | 15.5 | 16 | 16.5 | 17.2 | +1/-1 | 0/-0.1/0 | -0.3/0/-0.1 | 0/0/0
前裆长 含腰 | 24.7 | 25.4 | 26 | 26.6 | 27.3 | 27.9 | +0.8/-0.8 | 0/0/0 | -0.4/0/-0.1 | 0/0/0
后裆长 含腰 | 36.7 | 37.6 | 38.5 | 39.6 | 40.7 | 41.8 | +1/-1 | 0/0/0 | 0/0/-0.5 | +0.5/+0.2/+0.1
前插袋 | 17 | 17 | 17.5 | 17.5 | 19 | 19 | +0.5/-0.5 | +0.5/0/+0.1 | +0.2/0/+0.1 | 0/0/+0.1
拉链开口 | 16 | 16 | 16.5 | 16.5 | 18 | 18 | +0.5/-0.5 | 0/0/0 | 0/0/0 | 0/0/0
腰头宽 | 4 | 4 | 4 | 4 | 4 | 4 | +0.5/-0.5 | 0/0/0 | 0/0/0 | +0.1/0/0
脚口高 | 3.5 | 3.5 | 3.5 | 3.5 | 3.5 | 3.5 | +0.5/-0.5 | 0/0/0 | 0/0/0 | 0/0/0
备注：
1. 初期请洗测2-3件，有问题的另加测量数量。
2.中期验货需要齐色码洗水测试，并填写洗水前后尺寸 | [7 empty] | 验货时间：2024.11.24 |  | 跟单QC:李业球 | 工厂负责人：胡勇章
3.尾期验货按单量，5000件一下的齐色错码各测量3件。

## 1面料验布
TOREAD-面料验布测试报告登记表
序号 | 缸号 | 面料布种编号 | 颜色 | 涉及到的款号 | 供应商 | 自检报告 | 匹头条实物样 | 疵点 | 断纱 | 色点 | 色杠 | 破洞 | 折痕 | 合计数量 | 备注
[8 empty] | 数量 | 数量 | 数量 | 数量 | 数量 | 数量
1 | B24077399 | 1201598 | G01X黑色 | TAMMAN81604 | 超盈 | 有 |  |  |  | 15 |  |  |  | 15
2 | B24077825R | 1201598 | G01X黑色 | TAMMAN81604 | 超盈 | 有 |  |  |  | 12 |  |  |  | 12
3 | B240778826 | 1201598 | G01X黑色 | TAMMAN81604 | 超盈 | 有 |  |  |  | 11 |  |  | 12 | 23
4 | B24077825R-1 | 1201598 | G01X黑色 | TAMMAN81604 | 超盈 | 有 |  |  |  | 10 |  |  | 1 | 11
5 | B024080195A | 1201598 | G01X黑色 | TAMMAN81604 | 超盈 | 有 |  |  |  | 4 |  |  |  | 4
制表时间：2024/10/25 | [8 empty] | 测试人签名：孙亢
测试要求： 1、面料到厂第一时间做测试，根据面料的实际情况，可每缸抽取1-3卷过验布机。
注：问题实物要留底保存，有问题的寄公司探讨

## 2面料缩率
TOREAD-面料缩率检测测试报告登记表
序号 | 供应商 | 缸号 | 面料布种编号 | 颜色 | 涉及到的款号 | 气缩 |  | 水缩 |  | 累计缩率 | 边中差，头尾差，实测结果 | 判定结果是否合格
[6 empty] | 径向百分比 | 纬向百分比 | 径向百分比 | 纬向百分比
1 | 超盈 | B24089621 | 1201598 | 黑色 | TAMMAN81604 | -1.6% | -1.1% | -3.2% | -1.3%
制表时间： | [6 empty] | 测试人签名：黎应文
测试要求： 1、面料到厂第一时间做测试，根据面料的实际情况，可每缸抽取1-2卷测试。 2、取布样中间部位测试，测试大小：50cmX50cm。 3、先烫缩后水洗【同一块面料进行两种测试】。（烫缩：110°-120度；洗缩：30°40分钟洗缩） 4、常规面料醒料24小时，弹力面料必须放料时长达到48小时以上。 5、测试边中色差、头尾色差情况（缝制9宫格查看）。

## 3.面料互染
TOREAD-面辅料互染测试报告登记表
项目 | 供应商 | 缸号 | 面料布种编号 | 颜色 | 涉及到的款号 | 物料1 |  |  | 物料2 |  |  | 物料3 |  |  | 物料4 |  |  | 物料5 |  |  | 结果 | 备注
[6 empty] | 物料编号 | 品名 | 供应商 | 物料编号 | 品名 | 供应商 | 物料编号 | 品名 | 供应商 | 物料编号 | 品名 | 供应商 | 物料编号 | 品名 | 供应商
洗测1次
[6 empty] | 物料6 |  |  | 物料7 |  |  | 物料8 |  |  | 物料9 |  |  | 物料10
[6 empty] | 物料编号 | 品名 | 供应商 | 物料编号 | 品名 | 供应商 | 物料编号 | 品名 | 供应商 | 物料编号 | 品名 | 供应商 | 物料编号 | 品名 | 供应商
洗测2次
洗测3次
洗测4次
洗测5次
制表时间： | [8 empty] | 测试人签名：
测试要求： 1、面辅料到厂第一时间做测试，根据面料的实际情况，每色每缸做。 2、水温40°洗水40分钟，机洗一个程序，洗水共计5次。
注：实物要留底保存，有问题的寄公司探讨

## 4.面料静水压
TOREAD-面料5点水压测试报告登记表
日期 | 缸号 | 面料布种编号 | 颜色 | 涉及到的款号 | 供应商 | 上午(时间） | 测试条件 | 下午（时间） | 测试条件 | 加班（时间） | 测试条件 | 结果 | 备注
日期 | 批号 | 物料编号 | 颜色 | 涉及到的款号 | 供应商 | 上午(时间） | 测试条件 | 下午（时间） | 测试条件 | 加班（时间） | 测试条件 | 结果 | 备注
制表时间： | [7 empty] | 测试人签名：
测试要求： 1、面料到厂第一时间做测试，根据面料的实际情况，每色每缸抽取1-2卷测试。 2、成衣制作时每天、每款、每色、每号需做水压测试。
注：实物要留底保存，有问题的寄公司探讨

## 5表.特殊工艺测试
TOREAD-特殊工艺测试报告登记表
项目 | 供应商 | 缸号 | 面料布种编号 | 颜色 | 涉及到的款号 | 使用部位 | 物料工艺1 | 物料工艺2 | 物料工艺3 | 结果 | 备注
洗测1次 | 超盈 | 24080195 | 平纹布 | 黑色 | TAMMAN82605 | 左前袋，后右幅 | 烫标 |  |  | 合格
洗测2次 | 超盈 | 24080195 | 平纹布 | 黑色 | TAMMAN82605 | 左前袋，后右幅 | 烫标 |  |  | 合格
洗测3次 | 超盈 | 24080195 | 平纹布 | 黑色 | TAMMAN82605 | 左前袋，后右幅 | 烫标 |  |  | 合格
洗测4次 | 超盈 | 24080195 | 平纹布 | 黑色 | TAMMAN82605 | 左前袋，后右幅 | 烫标 |  |  | 合格
洗测5次 | 超盈 | 24080195 | 平纹布 | 黑色 | TAMMAN82605 | 左前袋，后右幅 | 烫标 |  |  | 合格
制表时间：2024.10.30 | [6 empty] | 测试人签名：李业球
测试要求： 1、胶条、装饰胶膜、印花类、生粘、激光开孔类 2、每款上线前做测试。 3、水温40°洗水40分钟，机洗一个程序，洗水共计5次。
注：实物要留底保存，有问题的寄公司探讨

## 6表织带缩率
TOREAD - 织带类缩率测试报告登记表
序号 | 供应商 | 物料编号 | 颜色 | 涉及到的款号 | 气烫缩 | 水缩 | 累计缩率 | 判定结果是否合格
[5 empty] | 经向百分比 | 径向百分比
1 | 三达 | TA-P005 | 黑色 | TAMMAN81604 | -11% | -1% | -12% | YES
2 | 润信 | CR5004/40/A/P | 黑色 | TAMMAN81604 | -2% | -1.5% | -3.5% | YES
制表时间：2024/9/20 |  |  |  |  | 测试人签名：李孟奇
测试要求： 1、织带及弹力织带、像根松紧、包边条等到厂后第一时间，做测试。
注：实物要留底保存，有问题的寄公司探讨