## AQL2.5验货
探路者尾期验货抽验标准
|  | AQL1.0 |  | AQL2.5 |  | AQL4.0
整批数量 | 抽验数量 | Ac | Re | Ac | Re | Ac | Re
≤90 | 13 | 0 | 1 | 0 | 1 | 1 | 2
91-150 | 20 | 0 | 1 | 1 | 2 | 2 | 3
151-280 | 32 | 0 | 1 | 2 | 3 | 3 | 4
281-500 | 50 | 1 | 2 | 3 | 4 | 5 | 6
501-1200 | 80 | 2 | 3 | 5 | 6 | 7 | 8
1201-3200 | 125 | 3 | 4 | 7 | 8 | 10 | 11
3201-10000 | 200 | 5 | 6 | 10 | 11 | 14 | 15
10001-35000 | 315 | 7 | 8 | 14 | 15 | 21 | 22
注：探路者验货按照AQL2.5验货标准实行

## 首期
TOREAD-首件（首批）检验报告书
订单类别 | 探路者 |  | 合同签订方 |  | 丹东天光 |  | 生产工厂 | 丹东天光
订单基础信息 |  |  | 生产•出货进度 |  |  |  | 指示•确认资料
款号 | TAMMBN81782 |  | 合同交期 |  | 2025.1.20 |  | 产前确认样 |  | 有 | 无
品名 | 男式长裤 |  | 上线日 |  | 2024.12.1 |  | 原辅材料卡 |  | 有 | 无
色/号型数 | 2 | 6 | 缝制预计完成日 |  | 2024.12.25 |  | 大货面料确认样 |  | 有 | 无
订单数量 | 2000 |  | 包装预计完成日 |  | 2024.1.5 |  | 印花、刺绣确认样 |  | 有 | 无
|  |  | 预计发货时间 |  | 2025.1.20 |  | 洗唛、合格证指示资料 |  | 有 | 无
确认资料缺失内容说明：
【工艺确认】
原材料 | 正 | 误 |  | 印、绣花 | 正 | 误 | 无此工艺 | 洗水唛 | 正 | 误
辅料使用 | 正 | 误 |  | 胶膜工艺 | 正 | 误 | 无此工艺 | 合格证 | 正 | 误
制作工艺 | 正 | 误 |  | 压胶水压 | OK | NG | 无此工艺 | 缝纫用线 | 正 | 误
补充事项：
【面料品质确认】
物性检测 | OK | NG |  | 面料颜色 | OK | NG |  | 互染测试 | OK | NG
外观查验 | OK | NG |  | 面料缸差 | OK | NG |  | 水洗缩率 | OK | NG
问题描述：
【裁剪完成情况】
①裁剪完成比例（%）：
号型 颜色 | S | M | L | XL | XXL | XXXL |  |  |  | 未裁齐原因
黑色 | 100% | 60% | 60% | 60% | 60%
碳灰 | 100% | 60% | 60% | 60% | 60%
【成品检查明细】★颜色、数量需要写清楚
【规格确认】
①规格测量明细以插入附件形式列明，并注明洗前洗后规格
②规格异常情况 |  | 有 | 无 | 备注：
【问题点与指导项目】 ★的问题应添加照片说明（包括成品及半成品检查）
1.码边线线迹不好，卷边。
2.上腰一周吃水不均匀。
3.脏污，线毛处理的不干净。
以上问题请及时改正。
【耐洗水确认】
粘衬 | OK | NG | 无此工艺 | 胶膜 | OK | NG | 无此工艺 | 扭曲 | OK | NG
印、绣花 | OK | NG | 无此工艺 | 压胶水压 | OK | NG | 无此工艺 | 水洗缩率 | OK | NG
补充事项：
【重大改善说明及整改复核时间】
检验部门 | 服装品控部 |  | 检验担当 | 吴新艳 | 查验时间 | 2024.12.5 | 工厂负责人 |  | 张爱萍
【整改结果】
检验部门 | 服装品控部 |  | 检验担当 |  | 复核时间 |  | 工厂负责人

## 1验货尺寸表
QC规格测量表
款号 | TAMMBN81782 |  | 产品代码： | 男式长裤 |  |  | 生产工厂 | 丹东天光
部位名称 | 指示规格 FINAL SPEC | [5 empty] | 样品规格 SAMPLE SPEC
| S | M | L | XL | XXL | XXXL | 黑色L# 1 | 黑色L# 2
| 165/88B | 170/92B | 175/96B | 180/100B | 185/104B | 190/108B | 洗前/洗后 | 洗前/洗后
裤长 | 95.8 | 97.9 | 100 | 102.1 | 104.2 | 106.3 | +0.3/-0.2 | 0/-0.5
腰围（平量） | 75 | 79 | 83 | 87 | 92 | 98 | +1/+0.7 | +0.5/+0.5
臀围 | 99.8 | 103.4 | 107 | 111 | 115 | 119 | 0/0 | +1/+0.6
腿围*2 | 30.2 | 31.35 | 32.5 | 33.8 | 35.1 | 36.4 | +0.6/0 | 0/0
膝围*2 | 21.6 | 22.3 | 23 | 23.7 | 24.4 | 25.3 | +0.4/+0.3 | +0.2/0
脚口*2 | 13.5 | 14 | 14.5 | 15 | 15.5 | 16.2 | -.5/-0.5 | 0/-0.5
前裆长（含腰） | 27.7 | 28.4 | 29 | 29.6 | 30.3 | 30.9 | 0/0 | 0/0
后裆长（含腰） | 39.2 | 40.1 | 41 | 42.1 | 43.3 | 44.3 | -0.2/-0.2 | -0.2/-0.2
[7 empty] | +0.4/+0.4 | 0/0
备注：
初期请洗测2-3件，有问题的另加测量数量。
[7 empty] | 验货时间： |  | 跟单QC: | 工厂负责人：

## 中期
TOREAD-QC中期检验报告书
订单类别 | 探路者 |  | 合同签订方 |  | 丹东天光 |  | 生产工厂 | 丹东天光
订单基础信息 |  |  | 生产•出货进度 |  |  |  | 指示•确认资料
款号 | TAMMBN81782 |  | 合同交期 |  | 2025.1.20 |  | 首件检验报告 |  | 有 | 无
品名 | 男式长裤 |  | 裁剪完成数量 |  | 2000 |  | 首件检验未尽事项 |  | 有 | 无
色/号型数 | 2 | 6 | 缝制完成数量 |  | 800 |  | 首件检验未尽事项内容
订单数量 | 2000 |  | 包装完成数量 |  | 20
|  |  | 预计发货时间 |  | 2025.1.20
【附属资料确认】
原材料 | 正 | 误 |  | 洗水唛 | 正 | 误 |  | 印、绣花 | 正 | 误
辅料使用 | 正 | 误 |  | 合格证 | 正 | 误 |  | 缝纫用线 | 正 | 误
备注：
【检验明细】：检验明细（要求齐色、齐号至少10件检查）
黑色: S#/L#/XL# 各5条
碳灰： M#/2XL#/3XL# 各5条
【耐水洗测试】：耐洗水测试明细（要求齐色、齐号）
【规格确认】
①规格测量明细以插入附件形式列明，并注明洗前洗后规格
②规格异常情况 |  | 有 | 无
说明：
【耐洗水确认】
粘衬 | OK | NG | 无此工艺 | 胶膜 | OK | NG | 无此工艺 | 扭曲 | OK | NG
印、绣花 | OK | NG | 无此工艺 | 压胶水压 | OK | NG | 无此工艺 | 水洗缩率 | OK | NG
补充事项：
【问题点与指导项目】 ★的问题应添加照片说明
1.脚口松紧带抽褶不均匀。
2.腰上口反止口。
3.侧缝抻吃不均匀。
以上问题请及时改正。
【整改的严重缺陷及整改复核时间】
备注：
上述问题以改正
检验部门 | 服装品控部 |  | 检验担当 | 吴新艳 | 查验时间 | 2024.5.12 | 工厂负责人 |  | 张爱萍
【整改结果】
检验部门 | 服装品控部 |  | 检验担当 |  | 查验时间 |  | 工厂负责人

## 验货尺寸表2
QC规格测量表
款号 | TAMMBN81782 |  | 产品代码： | 男式长裤 |  |  | 生产工厂 | 丹东天光
部位名称 | 指示规格 FINAL SPEC | [5 empty] | 样品规格 SAMPLE SPEC
| S | M | L | XL | XXL | XXXL | S | M | L | XL | XXL | XXXL
| 165/88B | 170/92B | 175/96B | 180/100B | 185/104B | 190/108B | 165/88B | 170/92B | 175/96B | 180/100B | 185/104B | 190/108B
裤长 | 95.8 | 97.9 | 100 | 102.1 | 104.2 | 106.3 | +1/+0.6 | +1/0 | +0.5/+1 | +0.3/+0.5 | +1/+0.5 | +1/+0.8
腰围（平量） | 75 | 79 | 83 | 87 | 92 | 98 | 0/+1 | +0.5/+1 | +0.5/+0.5 | +0.5/+1 | +1/+1 | +0.5/+0.4
臀围 | 99.8 | 103.4 | 107 | 111 | 115 | 119 | -0.5/-0.5 | -0.5/+0.5 | -0.5/-1 | -1/0 | 0/0 | -0.6/+1
腿围*2 | 30.2 | 31.35 | 32.5 | 33.8 | 35.1 | 36.4 | -0.2/-0.3 | -0.3/-0.2 | -0.3/-0.2 | -0.3/-0.3 | 0/-0.2 | 0/+0.3
膝围*2 | 21.6 | 22.3 | 23 | 23.7 | 24.4 | 25.3 | 0/-0.2 | 0/0 | 0/-0.2 | -0.2/-0.3 | -0.2/-0.2 | -0.2/0
脚口*2 | 13.5 | 14 | 14.5 | 15 | 15.5 | 16.2 | -0.3/0 | +0.2/0 | 0/0 | -0.2/0 | -0.3/0 | 0/-0.3
前裆长（含腰） | 27.7 | 28.4 | 29 | 29.6 | 30.3 | 30.9 | +0.4/+0.5 | +0.5+0.5 | +0.4/+0.5 | +0.5/0 | 0/+0.2 | 0/+0.5
后裆长（含腰） | 39.2 | 40.1 | 41 | 42.1 | 43.3 | 44.3 | +0.4/0 | +0.2/+0.3 | -0.5/0 | +0.2/0 | 0/+0.5 | -0.5/+0.3
备注：
初期请洗测2-3件，有问题的另加测量数量。
[7 empty] | 验货时间： |  | 跟单QC: |  | 工厂负责人：

## 尾期
QC出货报告书
订单类别 | 探路者 |  | 款号 | TAMMBN81782 | 产品名称 | 男式长裤 |  | 生产工厂 | 丹东天光
订单数量 | 2000 |  | 合同日期 | 2025.1.20 |  |  | 检验资料确认
色/号型数 | 2 | 6 | 交货形式 | 直发 |  |  | 面料第三方合格报告 |  | 有 | 无
验货次数 | 1 |  | 非直发 | 俄罗斯S | 天津库 | 俄罗斯K | 成品第三方合格报告 |  | 有 | 无
验货数量 | 125 |  | 入仓数量 |  |  |  | 中期检验报告 |  | 有 | 无
采购凭证号： | CGDD24110400095 |  |  |  | 2000
检验方式 | 全检 | 抽检 | 免检 | 复检 | 再复检 | 采购凭证编号：
中期检验重大改善项目 |  | 有 | 无 | 改善结果 | 已改善
全色耐洗水测试 |  | 有 | 无 | 洗后结果 | 无异常 | 洗水前后缩量正常
【附属资料确认】
洗水唛 | 正 | 误 |  | 印、绣花 | 正 | 误 |  | 装箱数量 | 正 | 误
合格证 | 正 | 误 |  | 缝纫用线 | 正 | 误 |  | 箱唛表示 | 正 | 误
吊牌 | 正 | 误 |  | 包装方式 | 正 | 误 |  | 纸箱规格 | 正 | 误
【检验时成品完成情况及检验明细】
①成品完成比例（%）：100%
②检验明细：
黑色：18.19.16.22.26.2
碳灰：38.58.32.34.46.40
②规格异常情况 |  | 有 | 无
情况说明：
【问题点描述】
1.侧斗口处拼缝吃皱。 1
2.拼缝处有剪刀口 1
【检验结果】
合格：（正常接收） |  |  | 不合格： |  | ①返工翻修 |  | ②让步接受 |  | ③拒绝接收
备注： | 请按照以上提出的问题点改正
此订单2000条，此次出货2000条，按照AQ2.5的抽验要求 ，抽验125条，不良数量2条 在允许范围内，可以正常出货。
检验部门 | 服装QC部门 |  | 检验人 | 吴新艳 | 查验时间 | 2025.1.15日 | 工厂负责人 |  | 张爱萍

## 验货尺寸表
QC规格测量表
款号 | TAMMBN81782 |  | 产品代码： | 男式长裤 |  |  | 生产工厂 | 丹东天光
部位名称 | 指示规格 FINAL SPEC | [5 empty] | 样品规格 SAMPLE SPEC
| S | M | L | XL | XXL | XXXL | S | M | L | XL | XXL | XXXL
| 165/88B | 170/92B | 175/96B | 180/100B | 185/104B | 190/108B | 165/88B | 170/92B | 175/96B | 180/100B | 185/104B | 190/108B
裤长 | 95.8 | 97.9 | 100 | 102.1 | 104.2 | 106.3 | +0.5/+0.5 | +1/+0.5 | +0.2/+0.5 | -0.4/+0.5 | 0/+0.5 | 0/+0.5
腰围（平量） | 75 | 79 | 83 | 87 | 92 | 98 | +1/+0.5 | +0.5/+0.5 | +0.4/+0.5 | +1/+0.5 | -1/+0.5 | +0.5/0
臀围 | 99.8 | 103.4 | 107 | 111 | 115 | 119 | +0.3/+0.5 | +1/+0.5 | +1/+0.8 | +1.2/+0.5 | +1/+0.5 | 0/+0.5
腿围*2 | 30.2 | 31.35 | 32.5 | 33.8 | 35.1 | 36.4 | 0/0 | -0.2/0 | -0.3/0 | 0/-0.2 | -0.5/0 | -0.5/0
膝围*2 | 21.6 | 22.3 | 23 | 23.7 | 24.4 | 25.3 | +0.2/0 | 0/0 | 0/0 | 0/+0.3 | +0.3/0 | +0.6/+0.3
脚口*2 | 13.5 | 14 | 14.5 | 15 | 15.5 | 16.2 | +0.3/+0.2 | 0/+0.2 | +0.3/+0 | +0.2/+0.2 | 0/0 | -0.2/0
前裆长（含腰） | 27.7 | 28.4 | 29 | 29.6 | 30.3 | 30.9 | +0.5/+0.2 | +0.3/+0.2 | +0.2/0 | +0.2/+0.5 | 0/0 | +0.3/0
后裆长（含腰） | 39.2 | 40.1 | 41 | 42.1 | 43.3 | 44.3 | +0.3/0 | +0.3/+0.2 | +0.5/+0.3 | 0/+0.7 | +0.5/0 | 0/0
备注：
初期请洗测2-3件，有问题的另加测量数量。
[7 empty] | 验货时间： |  | 跟单QC: |  | 工厂负责人：

## 1面料验布
TOREAD-面料验布测试报告登记表
序号 | 缸号 | 面料布种编号 | 颜色 | 涉及到的款号 | 供应商 | 自检报告 | 匹头条实物样 | 疵点 | 断纱 | 色点 | 色杠 | 折痕 | 合计数量 | 备注
[8 empty] | 数量 | 数量 | 数量 | 数量 | 数量
1 | 0138# |  | 碳灰 | 81782 |  |  |  | 1 | 1 | 5 |  | 1
4 | 0138# |  | 碳灰 | 81782 |  |  |  |  | 1 | 4 | 2
9 | 0138# |  | 碳灰 | 81782 |  |  |  | 2 | 1 | 3 | 1
3 | 0139# |  | 黑色 | 81782 |  |  |  | 1 |  | 2 |  | 2
1 | 0160# |  | 黑色 | 81782 |  |  |  | 1 | 1 |  | 2
3 | 0164# |  | 黑色 | 81782 |  |  |  | 2 |  |  | 2 | 2
制表时间： | [8 empty] | 测试人签名：
测试要求： 1、面料到厂第一时间做测试，根据面料的实际情况，可每缸抽取1-2卷过验布机。

## 2面料缩率
TOREAD-面料缩率检测测试报告登记表
序号 | 供应商 | 缸号 | 面料布种编号 | 颜色 | 涉及到的款号 | 气缩 |  | 水缩 |  | 累计缩率 | 边中差，头尾差，实测结果 | 判定结果是否合格
[6 empty] | 径向百分比 | 纬向百分比 | 径向百分比 | 纬向百分比
1 |  | 0138# |  | 碳灰 | 81780 | 0.3 | 0.2 | 0 | 0
4 |  | 0138# |  | 碳灰 | 81780 | 0 | 0 | 0 | 0
9 |  | 0138# |  | 碳灰 | 81780 | 0 | 0 | 0 | 0
3 |  | 0139# |  | 黑色 | 81780 | 0.3 | 0.2 | 0 | 0
1 |  | 0160# |  | 黑色 | 81780 | 0.3 | 0 | 0 | 0
3 |  | 0164# |  | 黑色 | 81780 | 0.5 | 0.2 | 0 | 0
6 |  | 0164# |  | 黑色 | 81780 | 0 | 0 | 0 | 0

## 3面料互染
TOREAD-面辅料互染测试报告登记表
项目 | 供应商 | 缸号 | 面料布种编号 | 颜色 | 涉及到的款号 | 物料1 |  |  | 物料2 |  |  | 物料3 |  |  | 物料4 |  |  | 物料5 |  |  | 结果 | 备注
[6 empty] | 物料编号 | 品名 | 供应商 | 物料编号 | 品名 | 供应商 | 物料编号 | 品名 | 供应商 | 物料编号 | 品名 | 供应商 | 物料编号 | 品名 | 供应商
洗测1次 | 赢合 |  | FW08491 | 黑色 | TAMMBN81782 | YK00104 | 3#尼龙闭尾反装，DABLH拉头，不含上下止（拉头在中间） | YKK | LP00177 | 间反光点半透明头顺色拉袢 | 伟星 | CS00056 | 探路者扁抽绳（默认LOGO白色） | 泰丰 | ZK00197 | D型环（波浪纹0490092-内径2CM） | 倍腾 | ZM00057 | TOREAD主唛/ZZM019/竖向尺码标 | 常美
[6 empty] | 物料6 |  |  | 物料7 |  |  | 物料8 |  |  | 物料9 |  |  | 物料10
[6 empty] | 物料编号 | 品名 | 供应商 | 物料编号 | 品名 | 供应商 | 物料编号 | 品名 | 供应商 | 物料编号 | 品名 | 供应商 | 物料编号 | 品名 | 供应商
[6 empty] | ZM00056 | TOREAD主唛/ZZM018/裤子主唛（下装） | 常美 | BZ00035-001 | 探路者成衣洗水标 | 宝绅
洗测2次
洗测3次
洗测4次
洗测5次
制表时间： | [8 empty] | 测试人签名：
测试要求： 1、面辅料到厂第一时间做测试，根据面料的实际情况，每色每缸做。 2、水温40°洗水40分钟，机洗一个程序，洗水共计5次。

## 4面料静水压
TOREAD-面料5点水压测试报告登记表
日期 | 缸号 | 面料布种编号 | 颜色 | 涉及到的款号 | 供应商 | 上午(时间） | 测试条件 | 下午（时间） | 测试条件 | 加班（时间） | 测试条件 | 结果 | 备注
日期 | 批号 | 物料编号 | 颜色 | 涉及到的款号 | 供应商 | 上午(时间） | 测试条件 | 下午（时间） | 测试条件 | 加班（时间） | 测试条件 | 结果 | 备注
制表时间： | [7 empty] | 测试人签名：
测试要求： 1、面料到厂第一时间做测试，根据面料的实际情况，每色每缸抽取1-2卷测试。 2、成衣制作时每天、每款、每色、每号需做水压测试。

## 5特殊工艺
TOREAD-特殊工艺测试报告登记表
项目 | 供应商 | 缸号 | 面料布种编号 | 颜色 | 涉及到的款号 | 使用部位 | 物料工艺1 | 物料工艺2 | 物料工艺3 | 结果 | 备注
洗测1次 |  | 0164# | 0164# |  | 黑色 | 左前兜口 | 印花 |  |  |  | OK
洗测2次 |  | 0164# | 0164# |  | 黑色 | 左前兜口 | 印花 |  |  |  | OK
洗测3次 |  | 0164# | 0164# |  | 黑色 | 左前兜口 | 印花 |  |  |  | OK
制表时间：
测试要求： 1、胶条、装饰胶膜、印花类、生粘、激光开孔类 2、每款上线前做测试。 3、水温40°洗水40分钟，机洗一个程序，洗水共计5次。

## 6织带测试
TOREAD - 织带类缩率测试报告登记表
序号 | 供应商 | 物料编号 | 颜色 | 涉及到的款号 | 气烫缩 | 水缩 | 累计缩率 | 判定结果是否合格
[5 empty] | 经向百分比 | 径向百分比
1 | 泰丰 | SJ00142 | 黑色 | TAMMBN81782 | -4 | 0 | -4
制表时间： |  |  |  |  | 测试人签名：
测试要求： 1、织带及弹力织带、像根松紧、包边条等到厂后第一时间，做测试。