## AQL2.5验货
探路者尾期验货抽验标准
|  | AQL1.0 |  | AQL2.5 |  | AQL4.0
整批数量 | 抽验数量 | Ac | Re | Ac | Re | Ac | Re
≤90 | 13 | 0 | 1 | 0 | 1 | 1 | 2
91-150 | 20 | 0 | 1 | 1 | 2 | 2 | 3
151-280 | 32 | 0 | 1 | 2 | 3 | 3 | 4
281-500 | 50 | 1 | 2 | 3 | 4 | 5 | 6
501-1200 | 80 | 2 | 3 | 5 | 6 | 7 | 8
1201-3200 | 125 | 3 | 4 | 7 | 8 | 10 | 11
3201-10000 | 200 | 5 | 6 | 10 | 11 | 14 | 15
10001-35000 | 315 | 7 | 8 | 14 | 15 | 21 | 22
注：探路者验货按照AQL2.5验货标准实行

## 首期
TOREAD-首件（首批）检验报告书
订单类别 | 成人期货 |  | 合同签订方 |  | 洛可西西科技有限公司 |  | 生产工厂 | 洛可西西科技有限公司
订单基础信息 |  |  | 生产•出货进度 |  |  |  | 指示•确认资料
款号 | TAMMAM82246 |  | 合同交期 |  | 2025-01-05 |  | 产前确认样 |  | 有 | 无
品名 | 女式打底裤 |  | 上线日 |  | 2024-11-29 |  | 原辅材料卡 |  | 有 | 无
色/号型数 | 2 | 5 | 缝制预计完成日 |  |  |  | 大货面料确认样 |  | 有 | 无
订单数量 | 1834 |  | 包装预计完成日 |  |  |  | 印花、刺绣确认样 |  | 有 | 无
|  |  | 预计发货时间 |  |  |  | 洗唛、合格证指示资料 |  | 有 | 无
确认资料缺失内容说明：
【工艺确认】
原材料 | 正 | 误 |  | 印、绣花 | 正 | 误 | 无此工艺 | 洗水唛 | 正 | 误
辅料使用 | 正 | 误 |  | 胶膜工艺 | 正 | 误 | 无此工艺 | 合格证 | 正 | 误
制作工艺 | 正 | 误 |  | 压胶水压 | OK | NG | 无此工艺 | 缝纫用线 | 正 | 误
补充事项：
【面料品质确认】
物性检测 | OK | NG |  | 面料颜色 | OK | NG |  | 互染测试 | OK | NG
外观查验 | OK | NG |  | 面料缸差 | OK | NG |  | 水洗缩率 | OK | NG
问题描述：
【裁剪完成情况】
①裁剪完成比例（%）：
号型 颜色 | XXS | XS | S | M | L | XL | XXL | XXXL | XXXXL | 未裁齐原因
25SS暗山蓝 |  | 100% | 100% | 100% | 100% | 100%
19SS黑色 |  | 100% | 100% | 100% | 100% | 100%
【成品检查明细】★颜色、数量需要写清楚
25SS暗山蓝： L#4件
【规格确认】
①规格测量明细以插入附件形式列明，并注明洗前洗后规格
②规格异常情况 |  | 有 | 无 | 备注：
【问题点与指导项目】 ★的问题应添加照片说明（包括成品及半成品检查）
1.裤腰里不平，拼接吃皱
2.扭腿
3.线头
以上问题请及时改正。
【耐洗水确认】
粘衬 | OK | NG | 无此工艺 | 胶膜 | OK | NG | 无此工艺 | 扭曲 | OK | NG
印、绣花 | OK | NG | 无此工艺 | 压胶水压 | OK | NG | 无此工艺 | 水洗缩率 | OK | NG
补充事项：
【重大改善说明及整改复核时间】
检验部门 | 服装品控部 |  | 检验担当 | 施春岸 | 查验时间 | 2024-12-18 | 工厂负责人 |  | 韦雪玲
【整改结果】
检验部门 | 服装品控部 |  | 检验担当 | 施春岸 | 复核时间 | 2024-12-18 | 工厂负责人 |  | 韦雪玲

## 尾期
QC出货报告书
订单类别 | 成人期货 |  | 款号 | TAMMAM82246 | 产品名称 | 女式打底裤 |  | 生产工厂 | 洛可西西
订单数量 | 1834件 |  | 合同日期 | 2024.1.5 |  |  | 检验资料确认
色/号型数 | 2 | 4 | 交货形式 | 物流 |  |  | 面料第三方合格报告 |  | 有 | 无
验货次数 | 2 |  | 非直发 | 苏州库 | 天津库 | 直发 | 成品第三方合格报告 |  | 有 | 无
验货数量 | 1834 |  | 入仓数量 |  |  |  | 中期检验报告 |  | 有 | 无
检验方式 | 全检 | 抽检 | 免检 | 复检 | 再复检
中期检验重大改善项目 |  | 有 | 无 | 改善结果 | 已改善
全色耐洗水测试 |  | 有 | 无 | 洗后结果 | 无异常 | 洗水前后缩量正常
【附属资料确认】
洗水唛 | 正 | 误 |  | 印、绣花 | 正 | 误 |  | 装箱数量 | 正 | 误
合格证 | 正 | 误 |  | 缝纫用线 | 正 | 误 |  | 箱唛表示 | 正 | 误
吊牌 | 正 | 误 |  | 包装方式 | 正 | 误 |  | 纸箱规格 | 正 | 误
【检验时成品完成情况及检验明细】
①成品完成比例（%）：90%
②检验明细：
25SS暗山蓝；XS#2件 S#2件 M#2件 L#2件
19SS黑色:XS#2件 S#2件 M#2件 L#2件 XL#1件
②规格异常情况 |  | 有 | 无
情况说明：
【问题点描述】
1.画粉（2件）
2.线头（2件）
3.不平服，起皱（3件）
【检验结果】
合格：（正常接收） |  |  | 不合格： |  | ①返工翻修 |  | ②让步接受 |  | ③拒绝接收
备注： | 请按照以上提出的问题点改正
检验部门 | 服装QC部门 |  | 检验人 | 施春岸 | 查验时间 | 2025.1.20 | 工厂负责人 |  | 韦雪玲

## 验货尺寸表
QC规格测量表
款号 | TAMMAM82246 |  | 品名 | 女式打底裤 |  | 生产工厂 | 洛可西西服饰科技有限公司
部位名称 | 指示规格 FINAL SPEC |  |  |  |  | 样品规格 SAMPLE SPEC
| XS | S | M | L | XL | L
[6 empty] | 暗山蓝（洗前） | 洗后
裤长 | 87 | 89 | 91 | 93 | 95 | 93.7 | 93.5
1/2腰围 | 30.5 | 32.5 | 34.5 | 36.5 | 39 | 36 | 36
1/2腰头拉开度 | 43 | 45 | 47 | 49 | 51 | 50 | 50
腰头高 | 11.5 | 11.5 | 11.5 | 11.5 | 11.5 | 11.5 | 11.5
1/2臀围长 | 35 | 37 | 39 | 41 | 43.5 | 40.7 | 40.5
1/2俾围长 | 20.2 | 21.35 | 22.5 | 23.8 | 25.1 | 23.5 | 23.4
前中长 | 23.7 | 24.4 | 25 | 25.6 | 26.3 | 25.5 | 25.4
后中长 | 35.2 | 36.1 | 37 | 38.1 | 39.2 | 38 | 38
内侧长 | 63 | 64.5 | 66 | 67.5 | 69 | 67.2 | 67
1/2脚口长 | 8.5 | 9 | 9.5 | 10 | 10.5 | 10 | 10
备注：
1. 初期请洗测2-3件，有问题的另加测量数量。
2.中期验货需要齐色码洗水测试，并填写洗水前后尺寸 | [5 empty] | 验货时间：2024.12.19 |  | 跟单QC:张栩豪 | 工厂负责人：
3.尾期验货按单量，5000件一下的齐色错码各测量3件。

## 1.面料验布
TOREAD-面料验布测试报告登记表
序号 | 缸号 | 面料布种编号 | 颜色 | 涉及到的款号 | 供应商 | 自检报告 | 匹头条实物样 | 疵点 | 断纱 | 色点 | 色杠 | 折痕 | 合计数量 | 备注
[8 empty] | 数量 | 数量 | 数量 | 数量 | 数量
1 | 24092866 | TS6211QS | 19SS黑色 | TAMMAN82246-G01X | 东丽 | 有 | 合格 | 2 | 2 | 1 | 0 | 3 | 8 | YES
2 | 24092864 | TS6211QS | 25SS暗山蓝 | TAMMAN82246-CL2X | 东丽 | 有 | 合格 | 4 | 0 | 2 | 0 | 1 | 7 | YES
制表时间：11.2 | [8 empty] | 测试人签名：陈志林
测试要求： 1、面料到厂第一时间做测试，根据面料的实际情况，可每缸抽取1-2卷过验布机。
注：问题实物要留底保存，有问题的寄公司探讨

## 2.面料缩率
TOREAD-面料缩率检测测试报告登记表
序号 | 供应商 | 缸号 | 面料布种编号 | 颜色 | 涉及到的款号 | 气缩 |  | 水缩 |  | 累计缩率 | 边中差，头尾差，实测结果 | 判定结果是否合格
[6 empty] | 径向百分比 | 纬向百分比 | 径向百分比 | 纬向百分比
1 | 东丽 | 24092866 | TS6211QS | 19SS黑色 | TAMMAN82246-G01X | ±3 | ±3 | ±3 | ±3 | ±5 | 合格 | YES
2 | 东丽 | 24092864 | TS6211QS | 25SS暗山蓝 | TAMMAN82246-CL2X | ±3 | ±3 | ±3 | ±3 | ±5 | 合格 | YES
制表时间：11.10 | [6 empty] | 测试人签名：付强
测试要求： 1、面料到厂第一时间做测试，根据面料的实际情况，可每缸抽取1-2卷测试。 2、取布样中间部位测试，测试大小：50cmX50cm。 3、先烫缩后水洗【同一块面料进行两种测试】。（烫缩：110°-120度；洗缩：30°40分钟洗缩） 4、常规面料醒料24小时，弹力面料必须放料时长达到48小时以上。 5、测试边中色差、头尾色差情况（缝制9宫格查看）。
注：实物要留底保存，有问题的寄公司探讨

## 5.特殊工艺测试
TOREAD-特殊工艺测试报告登记表
项目 | 供应商 | 缸号 | 面料布种编号 | 颜色 | 涉及到的款号 | 使用部位 | 物料工艺1 | 物料工艺2 | 物料工艺3 | 结果 | 备注
洗测1次 | 东丽 | 24092866 | TS6211QS | 19SS黑色 | TAMMAM82246 | 脚口 | 贴合脚口 |  |  | OK
洗测2次 | 东丽 | 24092866 | TS6211QS | 19SS黑色 | TAMMAM82246 | 袋口 | 贴合袋口 |  |  | OK
洗测3次 | 东丽 | 24092864 | TS6211QS | 25SS暗山蓝 | TAMMAM82246 | 脚口 | 贴合脚口 |  |  | OK
洗测4次 | 东丽 | 24092864 | TS6211QS | 25SS暗山蓝 | TAMMAM82246 | 袋口 | 贴合袋口 |  |  | OK
洗测5次
制表时间：12.5 | [6 empty] | 测试人签名：胡晋
测试要求： 1、胶条、装饰胶膜、印花类、生粘、激光开孔类 2、每款上线前做测试。 3、水温40°洗水40分钟，机洗一个程序，洗水共计5次。
注：实物要留底保存，有问题的寄公司探讨

## 6.织带类缩率测试
TOREAD - 织带类缩率测试报告登记表
序号 | 供应商 | 物料编号 | 颜色 | 涉及到的款号 | 气烫缩 | 水缩 | 累计缩率 | 判定结果是否合格
[5 empty] | 经向百分比 | 径向百分比
1 | 科联 | KS1130-10 | 黑色 | TAMMAM82246 | 3 | 6 | 4.1 | YES
2 | 科联 | KS1130-10 | 暗山蓝 | TAMMAM82246 | 3 | 4 | 3.2 | YES
制表时间：12.7 |  |  |  |  | 测试人签名：关焕添
测试要求： 1、织带及弹力织带、像根松紧、包边条等到厂后第一时间，做测试。
注：实物要留底保存，有问题的寄公司探讨