## AQL2.5验货
探路者尾期验货抽验标准
|  | AQL1.0 |  | AQL2.5 |  | AQL4.0
整批数量 | 抽验数量 | Ac | Re | Ac | Re | Ac | Re
≤90 | 13 | 0 | 1 | 0 | 1 | 1 | 2
91-150 | 20 | 0 | 1 | 1 | 2 | 2 | 3
151-280 | 32 | 0 | 1 | 2 | 3 | 3 | 4
281-500 | 50 | 1 | 2 | 3 | 4 | 5 | 6
501-1200 | 80 | 2 | 3 | 5 | 6 | 7 | 8
1201-3200 | 125 | 3 | 4 | 7 | 8 | 10 | 11
3201-10000 | 200 | 5 | 6 | 10 | 11 | 14 | 15
10001-35000 | 315 | 7 | 8 | 14 | 15 | 21 | 22
注：探路者验货按照AQL2.5验货标准实行

## 首期
TOREAD-首件（首批）检验报告书
订单类别 | 探路者 |  | 合同签订方 |  | 丹东天光 |  | 生产工厂 | 丹东天光
订单基础信息 |  |  | 生产•出货进度 |  |  |  | 指示•确认资料
款号 | TAMMCM92190 |  | 合同交期 |  | 2025.2.15 |  | 产前确认样 |  | 有 | 无
品名 | 藏队定制-女式软壳... |  | 上线日 |  | 2025.1.14 |  | 原辅材料卡 |  | 有 | 无
色/号型数 | 1 | 3 | 缝制预计完成日 |  | 2025.1.25 |  | 大货面料确认样 |  | 有 | 无
订单数量 | 46 |  | 包装预计完成日 |  | 2025.2.9 |  | 印花、刺绣确认样 |  | 有 | 无
|  |  | 预计发货时间 |  | 2025.2.15 |  | 洗唛、合格证指示资料 |  | 有 | 无
确认资料缺失内容说明：
【工艺确认】
原材料 | 正 | 误 |  | 印、绣花 | 正 | 误 | 无此工艺 | 洗水唛 | 正 | 误
辅料使用 | 正 | 误 |  | 胶膜工艺 | 正 | 误 | 无此工艺 | 合格证 | 正 | 误
制作工艺 | 正 | 误 |  | 压胶水压 | OK | NG | 无此工艺 | 缝纫用线 | 正 | 误
补充事项：
【面料品质确认】
物性检测 | OK | NG |  | 面料颜色 | OK | NG |  | 互染测试 | OK | NG
外观查验 | OK | NG |  | 面料缸差 | OK | NG |  | 水洗缩率 | OK | NG
问题描述：
【裁剪完成情况】
①裁剪完成比例（%）：
号型 颜色 | S | M | L | XL | XXL |  |  |  |  | 未裁齐原因
日光橙 | 60% | 60% | 60% | [6 empty] | 陆续裁剪
【成品检查明细】★颜色、数量需要写清楚
【规格确认】
①规格测量明细以插入附件形式列明，并注明洗前洗后规格
②规格异常情况 |  | 有 | 无 | 备注：
【问题点与指导项目】 ★的问题应添加照片说明（包括成品及半成品检查）
1.整熨后左右腿部对称，大身上有熨的死褶印。
2.脏污，线毛处理的不干净
3.下裆吃水不均匀。
以上问题请及时改正。
【耐洗水确认】
粘衬 | OK | NG | 无此工艺 | 胶膜 | OK | NG | 无此工艺 | 扭曲 | OK | NG
印、绣花 | OK | NG | 无此工艺 | 压胶水压 | OK | NG | 无此工艺 | 水洗缩率 | OK | NG
补充事项：
【重大改善说明及整改复核时间】
检验部门 | 服装品控部 |  | 检验担当 | 吴新艳 | 查验时间 | 2025.1.16 | 工厂负责人 |  | 张爱萍
【整改结果】
检验部门 | 服装品控部 |  | 检验担当 |  | 复核时间 |  | 工厂负责人

## 1验货尺寸表
款号 | TAMMCM92190 |  | 品名 | 藏队定制-女式软壳... |  |  | 生产工厂 | 丹东天光
部位名称 | 指示规格 FINAL SPEC | [5 empty] | 样品规格 SAMPLE SPEC
| S | M | L | XL | XXL | XXXL | 日光橙M# 1 | 日光橙M# 1 | L | XL | XXL | XXXL
| 155/74B | 160/48B | 165/82B |  |  |  | 洗水前/洗水后 | 洗水前/洗水后
裤外侧长 | 93.3 | 97.5 | 99.6 |  |  |  | +0.7/+0.5 | +0.6/+0.5
腰围 平量 | 66 | 74 | 78 |  |  |  | +0.8/+0.8 | +0.7/+0.5
臀围 | 90.8 | 98 | 102 |  |  |  | +0.5/+1 | +0.5/+0.5
腿围/2 | 27.7 | 30 | 31.3 |  |  |  | +0.5/0 | +0.2/-0.3
膝围/2 | 20.6 | 22 | 22.7 |  |  |  | 0/+0.2 | +0.2/0
脚口/2 | 17 | 18 | 18.5 |  |  |  | +0.5/0 | +0.2/-0.3
前裆长 含腰 | 23.7 | 25 | 25.6 |  |  |  | 0/+0.2 | +0.2/-0.3
后裆长 含腰 | 28.2 | 30 | 31.1 |  |  |  | +0.2/0 | 0/-0.2
备注：
初期请洗测2-3件，有问题的另加测量数量。
[7 empty] | 验货时间： |  | 跟单QC: |  | 工厂负责人：

## 尾期
QC出货报告书
订单类别 | 探路者 |  | 款号 | TAMMCM92190 |  | 藏队定制-女式软壳... |  | 生产工厂 | 丹东天光
订单数量 | 46 |  | 合同日期 | 2025.2.15 |  |  | 检验资料确认
色/号型数 | 1 | 3 | 交货形式 |  |  |  | 面料第三方合格报告 |  | 有 | 无
验货次数 | 1 |  | 非直发 | 苏州库 | 天津库 | 直发 | 成品第三方合格报告 |  | 有 | 无
验货数量 | 13 |  | 入仓数量 |  |  |  | 中期检验报告 |  | 有 | 无
采购凭证号： | CGDD25020700004 |  |  |  | 46
检验方式 | 全检 | 抽检 | 免检 | 复检 | 再复检
中期检验重大改善项目 |  | 有 | 无 | 改善结果 | 已改善
全色耐洗水测试 |  | 有 | 无 | 洗后结果 | 无异常 | 洗水前后缩量正常
【附属资料确认】
洗水唛 | 正 | 误 |  | 印、绣花 | 正 | 误 |  | 装箱数量 | 正 | 误
合格证 | 正 | 误 |  | 缝纫用线 | 正 | 误 |  | 箱唛表示 | 正 | 误
吊牌 | 正 | 误 |  | 包装方式 | 正 | 误 |  | 纸箱规格 | 正 | 误
【检验时成品完成情况及检验明细】
①成品完成比例（%）：95%
②检验明细：
日光橙：1.2.3.4
②规格异常情况 |  | 有 | 无
情况说明：
【问题点描述】
无
【检验结果】
合格：（正常接收） |  |  | 不合格： |  | ①返工翻修 |  | ②让步接受 |  | ③拒绝接收
备注： | 请按照以上提出的问题点改正
此订单46件，此次出货46条，。按照AQL2.5的抽验要求，抽验43条，不良数量0.在允许范围内，可以正常出货。
检验部门 | 服装QC部门 |  | 检验人 | 吴新艳 | 查验时间 | 2025.2.10 | 工厂负责人 |  | 张爱萍

## 验货尺寸表
款号 | TAMMCM92190 |  | 品名 | 藏队定制-女式软壳... | 生产工厂 | 丹东天光
部位名称 | 指示规格 FINAL SPEC |  |  |  | 样品规格 SAMPLE SPEC
| S | M | L |  | S | M | L
| 155/74B | 160/48B | 165/82B
裤外侧长 | 93.3 | 97.5 | 99.6 |  | +0.2/+0.5 | -0.4/+0.5 | +1/+0.5
腰围 平量 | 66 | 74 | 78 |  | +0.4/+0.5 | +1/+0.5 | +1.2/+0.5
臀围 | 90.8 | 98 | 102 |  | +1/+0.8 | +1/+0.5 | +1/+1
腿围/2 | 27.7 | 30 | 31.3 |  | -0.3/0 | -0.2/0 | -0.5/-0.5
膝围/2 | 20.6 | 22 | 22.7 |  | 0/0 | +0.3/+0.3 | +0.3/0
脚口/2 | 17 | 18 | 18.5 |  | +0.3/0 | +0.2/+0 | 0/0
前裆长 含腰 | 23.7 | 25 | 25.6 |  | +0.2/+0.2 | +0.5/+0.3 | 0/0
后裆长 含腰 | 28.2 | 30 | 31.1 |  | +0.5/+0.3 | +0.7/+0.5 | +0.5/+0.3
备注：
初期请洗测2-3件，有问题的另加测量数量。
[5 empty] | 验货时间： |  | 跟单QC: | 工厂负责人：

## 1面料验布
TOREAD-面料验布测试报告登记表
序号 | 缸号 | 面料布种编号 | 颜色 | 涉及到的款号 | 供应商 | 自检报告 | 匹头条实物样 | 疵点 | 断纱 | 色点 | 色杠 | 折痕 | 合计数量 | 备注
[8 empty] | 数量 | 数量 | 数量 | 数量 | 数量
1 | 9335 | FW12701 | 日光橙 | TAMMCM91189 92190 | 优耐特 |  |  | 1 | 1 |  | 1

## 2面料缩率
TOREAD-面料缩率检测测试报告登记表
序号 | 供应商 | 缸号 | 面料布种编号 | 颜色 | 涉及到的款号 | 气缩 |  | 水缩 |  | 累计缩率 | 边中差，头尾差，实测结果 | 判定结果是否合格
[6 empty] | 径向百分比 | 纬向百分比 | 径向百分比 | 纬向百分比
1 | 优耐特 | 9335 | FW12701 | 日光橙 | TAMMCM91189 92190 | 2.2 | 1.2

## 3面料互染
TOREAD-面辅料互染测试报告登记表
项目 | 供应商 | 缸号 | 面料布种编号 | 颜色 | 涉及到的款号 | 物料1 |  |  | 物料2 |  |  | 物料3 |  |  | 物料4 |  |  | 物料5 |  |  | 结果 | 备注
[6 empty] | 物料编号 | 品名 | 供应商 | 物料编号 | 品名 | 供应商 | 物料编号 | 品名 | 供应商 | 物料编号 | 品名 | 供应商 | 物料编号 | 品名 | 供应商
洗测1次 | 优耐特 | 9335 | 70D机包尼龙弹力贴膜贴合经编绒-3L | 日光橙 | TAMMCM91189 92190 | YK00028 | 3#尼龙闭尾正装，DA拉头，含注塑上下止 | YKK | YK00347 | 3号尼龙闭尾反装仿防水雾面CFDD4，DFW（拉头在中间），无上下止 | YKK | YK00372 | 3#尼龙闭尾反装仿防水雾面DD4，DFW/DFW拉头，含上止不含下止下端闭合，尾对尾 | YKK | ZY00414 | HIMEX白色号型尺码烫标（防升华处理） | 宝绅 | ZK00191 | 小日字扣（L10C-内径1CM） | 利富高
[6 empty] | 物料6 |  |  | 物料7 |  |  | 物料8 |  |  | 物料9 |  |  | 物料10
[6 empty] | 物料编号 | 品名 | 供应商 | 物料编号 | 品名 | 供应商 | 物料编号 | 品名 | 供应商 | 物料编号 | 品名 | 供应商 | 物料编号 | 品名 | 供应商
[6 empty] | ZK00197 | D型环（波浪纹0490092-内径2CM） | 倍腾 | BZ00035-001 | 探路者成衣洗水标 | 宝绅 | SK00143 | TOREAD下凹字体喷漆裤钩扣（1.5CM） | 伟星 | LP00182 | HIMEX 中国梯拉袢（绳体顺色，胶头黑色） | 倍腾 | KK00141 | S型双孔卡扣（套穿0.22-0.25MM弹力绳，0341119A） | 倍腾
洗测2次
洗测3次
洗测4次
洗测5次
制表时间： | [8 empty] | 测试人签名：
测试要求： 1、面辅料到厂第一时间做测试，根据面料的实际情况，每色每缸做。 2、水温40°洗水40分钟，机洗一个程序，洗水共计5次。

## 4面料静水压
TOREAD-面料5点水压测试报告登记表
日期 | 缸号 | 面料布种编号 | 颜色 | 涉及到的款号 | 供应商 | 上午(时间） | 测试条件 | 下午（时间） | 测试条件 | 加班（时间） | 测试条件 | 结果 | 备注
日期 | 批号 | 物料编号 | 颜色 | 涉及到的款号 | 供应商 | 上午(时间） | 测试条件 | 下午（时间） | 测试条件 | 加班（时间） | 测试条件 | 结果 | 备注
制表时间： | [7 empty] | 测试人签名：
测试要求： 1、面料到厂第一时间做测试，根据面料的实际情况，每色每缸抽取1-2卷测试。 2、成衣制作时每天、每款、每色、每号需做水压测试。

## 5特殊工艺
TOREAD-特殊工艺测试报告登记表
项目 | 供应商 | 缸号 | 面料布种编号 | 颜色 | 涉及到的款号 | 使用部位 | 物料工艺1 | 物料工艺2 | 物料工艺3 | 结果 | 备注
洗测1次 | 盈通 | 双面胶 | FW12701 | 日光橙 | 91189.9219 | 兜，绊带 |  |  |  | OK
洗测2次
洗测3次
制表时间：
测试要求： 1、胶条、装饰胶膜、印花类、生粘、激光开孔类 2、每款上线前做测试。 3、水温40°洗水40分钟，机洗一个程序，洗水共计5次。

## 6织带测试
TOREAD - 织带类缩率测试报告登记表
序号 | 供应商 | 物料编号 | 颜色 | 涉及到的款号 | 气烫缩 | 水缩 | 累计缩率 | 判定结果是否合格
[5 empty] | 经向百分比 | 径向百分比
1 | 锦湾 | SJ00009 | 白色 | 92190.91189 | -4 | 0 | -4
制表时间： |  |  |  |  | 测试人签名：
测试要求： 1、织带及弹力织带、像根松紧、包边条等到厂后第一时间，做测试。