## AQL2.5验货
探路者尾期验货抽验标准
|  | AQL1.0 |  | AQL2.5 |  | AQL4.0
整批数量 | 抽验数量 | Ac | Re | Ac | Re | Ac | Re
≤90 | 13 | 0 | 1 | 0 | 1 | 1 | 2
91-150 | 20 | 0 | 1 | 1 | 2 | 2 | 3
151-280 | 32 | 0 | 1 | 2 | 3 | 3 | 4
281-500 | 50 | 1 | 2 | 3 | 4 | 5 | 6
501-1200 | 80 | 2 | 3 | 5 | 6 | 7 | 8
1201-3200 | 125 | 3 | 4 | 7 | 8 | 10 | 11
3201-10000 | 200 | 5 | 6 | 10 | 11 | 14 | 15
10001-35000 | 315 | 7 | 8 | 14 | 15 | 21 | 22
注：探路者验货按照AQL2.5验货标准实行

## 首期
TOREAD-首件（首批）检验报告书
订单类别 | 探路者 |  | 合同签订方 |  | 丹东天光 |  | 生产工厂 | 东港柏林
订单基础信息 |  |  | 生产•出货进度 |  |  |  | 指示•确认资料
款号 | TANNAN81285 |  | 合同交期 |  | 2025.3.10 |  | 产前确认样 |  | 有 | 无
品名 | 男式徒步长裤 |  | 上线日 |  | 2025.2.13 |  | 原辅材料卡 |  | 有 | 无
色/号型数 | 2 | 6 | 缝制预计完成日 |  | 2025.2.24 |  | 大货面料确认样 |  | 有 | 无
订单数量 | 7500 |  | 包装预计完成日 |  | 2025.3.2 |  | 印花、刺绣确认样 |  | 有 | 无
|  |  | 预计发货时间 |  | 2025.3.4 |  | 洗唛、合格证指示资料 |  | 有 | 无
确认资料缺失内容说明：
【工艺确认】
原材料 | 正 | 误 |  | 印、绣花 | 正 | 误 | 无此工艺 | 洗水唛 | 正 | 误
辅料使用 | 正 | 误 |  | 胶膜工艺 | 正 | 误 | 无此工艺 | 合格证 | 正 | 误
制作工艺 | 正 | 误 |  | 压胶水压 | OK | NG | 无此工艺 | 缝纫用线 | 正 | 误
补充事项：无异常
【面料品质确认】
物性检测 | OK | NG |  | 面料颜色 | OK | NG |  | 互染测试 | OK | NG
外观查验 | OK | NG |  | 面料缸差 | OK | NG |  | 水洗缩率 | OK | NG
问题描述：无异常
【裁剪完成情况】
①裁剪完成比例（%）：
号型 颜色 |  |  | S | M | L | XL | XXL | XXXL |  | 未裁齐原因
黑色 |  |  | 50% | 50% | 50% | 50% | 50% | 50% |  | 陆续裁剪
藏蓝色 |  |  | 50% | 50% | 50% | 50% | 50% | 50% |  | 陆续裁剪
【成品检查明细】★颜色、数量需要写清楚
黑色L#3条
【规格确认】
①规格测量明细以插入附件形式列明，并注明洗前洗后规格
②规格异常情况 |  | 有 | 无 | 备注：
【问题点与指导项目】 ★的问题应添加照片说明（包括成品及半成品检查）
1.产前样提出的问题在大货中已经调整
2.股下吃势不均。
3.明线宽窄、
以上问题请及时改正。
【耐洗水确认】
粘衬 | OK | NG | 无此工艺 | 胶膜 | OK | NG | 无此工艺 | 扭曲 | OK | NG
印、绣花 | OK | NG | 无此工艺 | 压胶水压 | OK | NG | 无此工艺 | 水洗缩率 | OK | NG
补充事项：
【重大改善说明及整改复核时间】
检验部门 | 天光服装厂 |  | 检验担当 | 李娜 | 查验时间 | 2025.2.18 | 工厂负责人 |  | 张爱萍
【整改结果】
检验部门 | 服装品控部 |  | 检验担当 |  | 复核时间 |  | 工厂负责人

## 1验货尺寸表
款号 | TANNAN81285 |  | 品名 | 男式徒步长裤 |  |  | 生产工厂 | 东港柏林
部位名称 | 指示规格 FINAL SPEC | [5 empty] | 样品规格 SAMPLE SPEC
| S | M | L | XL | XXL | XXXL | 黑 M# 1 | 黑色M# 2
[7 empty] | 洗水前/洗水后 | 洗水前/洗水后
裤外侧长（参考值） | 98.8 | 100.9 | 103 | 105.1 | 107.2 | 109.3 | 0.6/+0.5 | +0.5/0
内裆长 | 71.5 | 73 | 74.5 | 76 | 77.5 | 79 | +0.4/+0.8 | -0.5/0
腰围 平量 | 78 | 82 | 86 | 90 | 95 | 101 | +0.6/+0.3 | +0.3/+0.5
腰带 | 94 | 98 | 102 | 106 | 111 | 117 | +0.5/0 | 0/-0.3
臀围 | 98.8 | 102.4 | 106 | 110 | 114 | 118 | 0/-0.3 | +0.2/0
腿围/2 | 30.7 | 31.85 | 33 | 34.3 | 35.6 | 36.9 | +0.5/0 | 0/-0.3
膝围/2 | 22.1 | 22.8 | 23.5 | 24.2 | 24.9 | 25.8 | 0/0 | 0/-0.3
脚口/2 | 18.5 | 19 | 19.5 | 20 | 20.5 | 21.2 | -0.3/0 | 0/-0.2
前裆长 含腰 | 27.7 | 28.4 | 29 | 29.6 | 30.3 | 30.9
后裆长 含腰 | 41 | 41.9 | 42.8 | 43.9 | 45 | 46.1
初期请洗测2-3件，有问题的另加测量数量。
[7 empty] | 验货时间： |  | 跟单QC: | 工厂负责人：

## 中期
TOREAD-QC中期检验报告书
订单类别 | 探路者 |  | 合同签订方 |  | 丹东天光 |  | 生产工厂 | 东港柏林
订单基础信息 |  |  | 生产•出货进度 |  |  |  | 指示•确认资料
款号 | TANNAN81285 |  | 合同交期 |  | 2025.3.10 |  | 首件检验报告 |  | 有 | 无
品名 | 男式徒步长裤 |  | 裁剪完成数量 |  | 7000 |  | 首件检验未尽事项 |  | 有 | 无
色/号型数 | 2 | 6 | 缝制完成数量 |  | 4000 |  | 首件检验未尽事项内容
订单数量 | 7500 |  | 包装完成数量 |  | 200 |  | 初期问题已改善
|  |  | 预计发货时间 |  | 2025.3.4
【附属资料确认】
原材料 | 正 | 误 |  | 洗水唛 | 正 | 误 |  | 印、绣花 | 正 | 误
辅料使用 | 正 | 误 |  | 合格证 | 正 | 误 |  | 缝纫用线 | 正 | 误
备注：
【检验明细】：检验明细（要求齐色、齐号至少10件检查）
黑色；M码/L码各5条.
藏蓝色；S码/XL码各5条.
【耐水洗测试】：耐洗水测试明细（要求齐色、齐号）
【规格确认】
①规格测量明细以插入附件形式列明，并注明洗前洗后规格
②规格异常情况 |  | 有 | 无
说明：无异常
【耐洗水确认】
粘衬 | OK | NG | 无此工艺 | 胶膜 | OK | NG | 无此工艺 | 扭曲 | OK | NG
印、绣花 | OK | NG | 无此工艺 | 压胶水压 | OK | NG | 无此工艺 | 水洗缩率 | OK | NG
补充事项：无异常
【问题点与指导项目】 ★的问题应添加照片说明
1.上腰吃势不均.
2.少量脏污，线头.
以上问题请及时改正。
【整改的严重缺陷及整改复核时间】
备注；中期问题要在三天内改善.
检验部门 | 天光服装厂 |  | 检验担当 | 李娜 | 查验时间 | 2025.2.26 | 工厂负责人 |  | 张爱萍
【整改结果】
检验部门 | 服装品控部 |  | 检验担当 |  | 查验时间 |  | 工厂负责人

## 验货尺寸表2
款号 | TANNAN81285 |  | 品名 | 男式徒步长裤 |  |  | 生产工厂 | 东港柏林
部位名称 | 指示规格 FINAL SPEC | [5 empty] | 样品规格 SAMPLE SPEC
| S | M | L | XL | XXL | XXXL | S | M | L | XL | XXL | XXXL
[7 empty] | 黑色 | 黑色 | 黑色 | 藏蓝色 | 藏蓝色 | 藏蓝色
[7 empty] | 洗水前/洗水后 | 洗水前/洗水后 | 洗水前/洗水后 | 洗水前/洗水后 | 洗水前/洗水后 | 洗水前/洗水后
裤外侧长（参考值） | 98.8 | 100.9 | 103 | 105.1 | 107.2 | 109.3 | +0.5/+1.2 | +0.2/0 | -0.5/-0.5 | +0.5/-0.5 | +1/+1.5 | +1/0
腰围 平量 | 78 | 82 | 86 | 90 | 95 | 101 | +0.3/+0.2 | -0.3/0 | +0.4/+0.6 | 0/0 | +1/0 | -0.4/-0.2
内裆长 | 71.5 | 73 | 74.5 | 76 | 77.5 | 79 | 0/+1 | +1/+1.2 | 0/0 | +1.3/+1 | +0.3/+1 | +1/+0.6
臀围 | 98.8 | 102.4 | 106 | 110 | 114 | 118 | -0.2/+0.2 | +0.5/0 | +0.4/0 | 0/+1.4 | +1.4/+1 | +1.3/+0.4
腿围/2 | 30.7 | 31.85 | 33 | 34.3 | 35.6 | 36.9 | +0.3/+0.3 | -0.3/0 | 0/-0.3 | 0/0 | 0/0 | 0/-0.2
脚口/2 | 18.5 | 19 | 19.5 | 20 | 20.5 | 21.2 | +0.4/+0.5 | +0.4/+0.5 | +0.3/+0.5 | +0.2/0 | +0.2/+0.2 | +0.4/+0.4
前裆长 含腰 | 27.7 | 28.4 | 29 | 29.6 | 30.3 | 30.9 | +0.3/+0.2 | +0.3/+0.3 | +0.4/0 | +0.5/+0.3 | +0.5/0 | +0.3/+0.3
后裆长 含腰 | 41 | 41.9 | 42.8 | 43.9 | 45 | 46.1 | +0.2/0 | 0/0 | +0.5/+0.3 | 0/0 | 0/0 | 0/0
[7 empty] | 验货时间：2025.3.4 |  | 跟单QC:周苑 |  | 工厂负责人：张爱萍

## 尾期
QC出货报告书
订单类别 | 探路者 |  | 款号 | TANNAN81285 | 产品名称 | 男式徒步长裤 |  | 生产工厂 | 东港柏林
订单数量 | 7500 |  | 合同日期 | 2025.3.10 |  |  | 检验资料确认
色/号型数 | 2 | 6 | 交货形式 |  |  |  | 面料第三方合格报告 |  | 有 | 无
验货次数 | 1 |  | 非直发 | 苏州库 | 天津库 | 直发 | 成品第三方合格报告 |  | 有 | 无
验货数量 | 240 |  | 入仓数量 |  | 7500 |  | 中期检验报告 |  | 有 | 无
采购凭证号 | CGDD24112600003
检验方式 | 全检 | 抽检 | 免检 | 复检 | 再复检
中期检验重大改善项目 |  | 有 | 无 | 改善结果 | 已改善
全色耐洗水测试 |  |  | 无 | 洗后结果 | 无异常 | 洗水前后缩量正常
【附属资料确认】
洗水唛 | 正 | 误 |  | 印、绣花 | 正 | 误 |  | 装箱数量 | 正 | 误
合格证 | 正 | 误 |  | 缝纫用线 | 正 | 误 |  | 箱唛表示 | 正 | 误
吊牌 | 正 | 误 |  | 包装方式 | 正 | 误 |  | 纸箱规格 | 正 | 误
备注；无异常
【检验时成品完成情况及检验明细】
①成品完成比例（%）：95%
②检验明细：
黑色；156.87.81.150.236.144.79.63.143.125.
藏蓝色；252.238.185.191.198.234.229.209.245.124
②规格异常情况 |  | 有 | 无
情况说明： | 无异常
【问题点描述】
1.侧缝吃纵3条.
2.袋口夹折7条.
3.压皱10条.略有超标。
【检验结果】
合格：（正常接收） |  |  | 不合格： |  | ①返工翻修 |  | ②让步接受 |  | ③拒绝接收
备注： | 请按照以上提出的问题点改正
"此订单7500件，此次出货7500条，。按照AQL2.5的抽验要求，抽验240条， 不良21条。略有超标。工厂翻箱 "
检验部门 | 服装QC部门 |  | 检验人 | 周苑 | 查验时间 | 2025.3.7 | 工厂负责人 |  | 张爱萍

## 验货尺寸表
QC规格测量表
款号 | TANNAN81285 |  | 品名 | 男式徒步长裤 |  |  | 生产工厂 | 东港柏林
部位名称 | 指示规格 FINAL SPEC | [5 empty] | 样品规格 SAMPLE SPEC
| S | M | L | XL | XXL | XXXL | S | M | L | XL | XXL | XXXL
[7 empty] | 藏蓝色 | 藏蓝色 | 藏蓝色 | 黑色 | 黑色 | 黑色
裤外侧长（参考值） | 98.8 | 100.9 | 103 | 105.1 | 107.2 | 109.3 | -0.5/0 | 0/-1 | -1/-1 | -1.5/-1 | -0.5/-1 | -1/-1.5
腰围 平量 | 78 | 82 | 86 | 90 | 95 | 101 | +1/+0.5 | +1++/+1.5 | +1+1 | +1/0 | +1/+1.2 | +1/0
臀围 | 98.8 | 102.4 | 106 | 110 | 114 | 118 | -1/+1 | +1/+0.4 | +1/+0.5 | -1/+1.2 | -1/+0.5 | -1/+1
腿围/2 | 30.7 | 31.85 | 33 | 34.3 | 35.6 | 36.9 | -0.5/0 | -0.4/-0.3 | -0.6/-0.5 | +0.3/0 | +0.2/0 | -0.6/-0.4
脚口/2 | 18.5 | 19 | 19.5 | 20 | 20.5 | 21.2 | -0.2/0 | -0.2/0 | 0/0 | -0.3/0 | -0.2/0 | -0.2/0
前裆长 含腰 | 27.7 | 28.4 | 29 | 29.6 | 30.3 | 30.9 | +0.6/+0.4 | +0.5/+0.4 | 0/-0.2 | +0.4/0 | +0.3/0 | +0.3/0
后裆长 含腰 | 41 | 41.9 | 42.8 | 43.9 | 45 | 46.1 | +0.5/+0.3 | 0/+0.2 | +0.5/+0.3 | 0/0 | +0.4/0 | -0.5/0
[7 empty] | 验货时间： |  | 跟单QC:周苑 |  | 工厂负责人：张爱萍

## 1面料验布
TOREAD-面料验布测试报告登记表
序号 | 缸号 | 面料布种编号 | 颜色 | 涉及到的款号 | 供应商 | 自检报告 | 匹头条实物样 | 疵点 | 断纱 | 色点 | 色杠 | 折痕 | 断头 | 合计数量 | 备注
[8 empty] | 数量 | 数量 | 数量 | 数量 | 数量 | 数量
1 | 9-9 | FW13020 | 黑色 | 81285-82286 | 台华 |  |  | 1 | 1 | 2
2 | 9-8 | FW13020 |  | 81285 | 台华 | [6 empty] | 1
3 | 3-3 | FW13020 | 藏蓝 | 81285 | 台华 |  |  |  | 2 |  | 1 |  | 1
4 | 4-3 | FW13020 |  | 81285 | 台华 |  |  |  |  | 1 | 1 | 1
5 | 2-5 | FW13020 | 寂静紫 | 82286 | 台华 | [5 empty] | 1 | 1 | 1
2
制表时间： | [8 empty] | 测试人签名:
测试要求： 1、面料到厂第一时间做测试，根据面料的实际情况，可每缸抽取1-2卷过验布机。

## 2面料缩率
TOREAD-面料缩率检测测试报告登记表
序号 | 供应商 | 缸号 | 面料布种编号 | 颜色 | 涉及到的款号 | 气缩 |  | 水缩 |  | 累计缩率 | 边中差，头尾差，实测结果 | 判定结果是否合格
[6 empty] | 径向百分比 | 纬向百分比 | 径向百分比 | 纬向百分比
1 | 台华 | 6/9-5-66 |  | 黑色 | 286/285 | -1 | -0.4 | -1.5 | -1
2 |  | 8/9-4-79 |  | 黑色 | 286/825 | -1.8 | -0.8 | -3 | -1.5
3 |  | 3/9-3-75 |  | 黑色 | 286/285 | -0.8 | -0.6 | -1 | -1
4 |  | 393-3-169 |  | 蓝色 | 286/285 | -1 | -0.6 | -1.3 | -1
5 |  | 4/3-1-83 |  | 蓝色 | 286/285 | -1.2 | 0 | -1.5 | -1
6 |  | 1/3-11-74 |  | 蓝色 | 286/285 | 0 | -0.2 | -1 | -1
7 |  | 1/3-6-1-61 |  | 紫色 | 286/285 | 0 | -0.8 | -1 | -1
8 |  | 2/3-4-76 |  | 紫色 | 286/285 | -1 | -1 | -1 | -1
制表时间： | [6 empty] | 测试人签名：
测试要求： 1、面料到厂第一时间做测试，根据面料的实际情况，可每缸抽取1-2卷测试。 2、取布样中间部位测试，测试大小：50cmX50cm。 3、先烫缩后水洗【同一块面料进行两种测试】。（烫缩：110°-120度；洗缩：30°40分钟洗缩） 4、常规面料醒料24小时，弹力面料必须放料时长达到48小时以上。 5、测试边中色差、头尾色差情况（缝制9宫格查看）。

## 3面料互染
TOREAD-面辅料互染测试报告登记表
项目 | 供应商 | 缸号 | 面料布种编号 | 颜色 | 涉及到的款号 | 物料1 |  |  | 物料2 |  |  | 物料3 |  |  | 物料4 |  |  | 物料5 |  |  | 结果 | 备注
[6 empty] | 物料编号 | 品名 | 供应商 | 物料编号 | 品名 | 供应商 | 物料编号 | 品名 | 供应商 | 物料编号 | 品名 | 供应商 | 物料编号 | 品名 | 供应商
洗测1次 | 台华 |  | FW13020 | 黑色 | TAMMAN81285.82286 | YK00028 | 3#尼龙闭尾正装，DA拉头，含注塑上下止 | YKK | YK00196 | 3#尼龙闭尾反装，DFBW拉头（拉头在中间），不含上下止 | YKK | KE00375 | 3#尼龙闭尾反装，TR049黑色包胶拉头，不含上下止 | 开易 | SK00054 | 喷弹性漆TOREAD裤钩扣 | 天路达 | ZY00399 | TOREAD+视野LOGO组合硅胶烫标（5CM） | 天路达
[6 empty] | 物料6 |  |  | 物料7 |  |  | 物料8 |  |  | 物料9 |  |  | 物料10
[6 empty] | 物料编号 | 品名 | 供应商 | 物料编号 | 品名 | 供应商 | 物料编号 | 品名 | 供应商 | 物料编号 | 品名 | 供应商 | 物料编号 | 品名 | 供应商
[6 empty] | LP00189 | 视野logo TPU小拉袢 | 倍腾
洗测2次
洗测3次
洗测4次
洗测5次
制表时间： | [8 empty] | 测试人签名：
测试要求： 1、面辅料到厂第一时间做测试，根据面料的实际情况，每色每缸做。 2、水温40°洗水40分钟，机洗一个程序，洗水共计5次。

## 4面料静水压
TOREAD-面料5点水压测试报告登记表
日期 | 缸号 | 面料布种编号 | 颜色 | 涉及到的款号 | 供应商 | 上午(时间） | 测试条件 | 下午（时间） | 测试条件 | 加班（时间） | 测试条件 | 结果 | 备注
日期 | 批号 | 物料编号 | 颜色 | 涉及到的款号 | 供应商 | 上午(时间） | 测试条件 | 下午（时间） | 测试条件 | 加班（时间） | 测试条件 | 结果 | 备注
制表时间： | [7 empty] | 测试人签名：
测试要求： 1、面料到厂第一时间做测试，根据面料的实际情况，每色每缸抽取1-2卷测试。 2、成衣制作时每天、每款、每色、每号需做水压测试。

## 5特殊工艺
TOREAD-特殊工艺测试报告登记表
项目 | 供应商 | 缸号 | 面料布种编号 | 颜色 | 涉及到的款号 | 使用部位 | 物料工艺1 | 物料工艺2 | 物料工艺3 | 结果 | 备注
洗测1次 |  | 6/9-5-66 |  | 黑色 | 286/285 | 左前斗下 | 转移印 |  |  | OK
洗测2次 |  | 8/9-4-79 |  | 黑色 | 286/825 | 左前斗下 | 转移印 |  |  | OK
洗测3次 |  | 4/3-1-83 |  | 蓝色 | 286/285 | 左前斗下 | 转移印 |  |  | OK
洗测4次 |  | 1/3-11-74 |  | 蓝色 | 286/285 | 左前斗下 | 转移印 |  |  | OK
洗测5次 |  | 1/3-6-1-61 |  | 紫色 | 286/285 | 左前斗下 | 转移印 |  |  | OK
洗测6次 |  | 2/3-4-76 |  | 紫色 | 286/285 | 左前斗下 | 转移印 |  |  | OK
制表时间：
测试要求： 1、胶条、装饰胶膜、印花类、生粘、激光开孔类 2、每款上线前做测试。 3、水温40°洗水40分钟，机洗一个程序，洗水共计5次。

## 6织带测试
TOREAD - 织带类缩率测试报告登记表
序号 | 供应商 | 物料编号 | 颜色 | 涉及到的款号 | 气烫缩 | 水缩 | 累计缩率 | 判定结果是否合格
[5 empty] | 经向百分比 | 径向百分比
1 | 泰丰 | SJ00008 | 白 | 81285.82286 | 5%
制表时间： |  |  |  |  | 测试人签名：
测试要求： 1、织带及弹力织带、像根松紧、包边条等到厂后第一时间，做测试。