## AQL2.5验货
探路者尾期验货抽验标准
|  | AQL1.0 |  | AQL2.5 |  | AQL4.0
整批数量 | 抽验数量 | Ac | Re | Ac | Re | Ac | Re
≤90 | 13 | 0 | 1 | 0 | 1 | 1 | 2
91-150 | 20 | 0 | 1 | 1 | 2 | 2 | 3
151-280 | 32 | 0 | 1 | 2 | 3 | 3 | 4
281-500 | 50 | 1 | 2 | 3 | 4 | 5 | 6
501-1200 | 80 | 2 | 3 | 5 | 6 | 7 | 8
1201-3200 | 125 | 3 | 4 | 7 | 8 | 10 | 11
3201-10000 | 200 | 5 | 6 | 10 | 11 | 14 | 15
10001-35000 | 315 | 7 | 8 | 14 | 15 | 21 | 22
注：探路者验货按照AQL2.5验货标准实行

## 尾期
QC出货报告书
订单类别 | 期货 |  | 款号 | TAJJAN80307 | 产品名称 | 通款短袖POLO |  | 生产工厂 | 佛山航于达
订单数量 | 800 |  | 合同日期 | 2025-03-20 |  |  | 检验资料确认
色/号型数 | 1 | 6 | 交货形式 |  |  |  | 面料第三方合格报告 |  | 有 | 无
验货次数 | 1 |  | 非直发 | 苏州库 | 天津库 | 直发 | 成品第三方合格报告 |  | 有 | 无
验货数量 | 80 |  | 入仓数量 |  | 800 |  | 中期检验报告 |  | 有 | 无
检验方式 | 全检 | 抽检 | 免检 | 复检 | 再复检
中期检验重大改善项目 |  | 有 | 无 | 改善结果 | 已改善
全色耐洗水测试 |  | 有 | 无 | 洗后结果 | 无异常 | 洗水前后缩量正常
【附属资料确认】
洗水唛 | 正 | 误 |  | 印、绣花 | 正 | 误 |  | 装箱数量 | 正 | 误
合格证 | 正 | 误 |  | 缝纫用线 | 正 | 误 |  | 箱唛表示 | 正 | 误
吊牌 | 正 | 误 |  | 包装方式 | 正 | 误 |  | 纸箱规格 | 正 | 误
【检验时成品完成情况及检验明细】
①成品完成比例（%）：100%
②检验明细：
藏青：S/13,M/13,L/32,XL/32,XXL/20,XXXL/13.
②规格异常情况 |  | 有 | 无
情况说明：
【问题点描述】
1.线头需清理干净（藏青，XL，1件）（已抽出清干净）
2.领子整烫左右需对称（藏青，M，1件）（已抽出返修好）
【检验结果】
合格：（正常接收） |  |  | 不合格： |  | ①返工翻修 |  | ②让步接受 |  | ③拒绝接收
备注： | 请按照以上提出的问题点改正
尾期验货，按照AQL2.5标准抽验80件，不良品3件，在可接受范围内允许出货
检验部门 | 服装QC部门 |  | 检验人 | 张国辉 | 查验时间 | 2025-03-16 | 工厂负责人 |  | 陈涛

## 尾期尺寸表
QC规格测量表
款号 | TAJJAN80307 |  | 品名 | 通款短袖POLO |  |  | 生产工厂 | 佛山航于达
部位名称 | 指示规格 FINAL SPEC | [5 empty] | 样品规格 SAMPLE SPEC
| S | M | L | XL | XXL | XXXL | S | M | L | XL | XXL | XXXL
| 165/88B | 170/92B | 175/96B | 180/100B | 185/104B | 190/108B | 藏青 | 藏青 | 藏青 | 藏青 | 藏青 | 藏青
后中长 | 67 | 68 | 70 | 72 | 74 | 75 | +0.6 | +0.5 | +0.8 | +0.8 | +0.5 | +1
胸围 | 100 | 104 | 108 | 112 | 116 | 122 | +1 | +0.8 | +1.2 | +1 | +1.1 | +1
摆围 | 98 | 102 | 106 | 110 | 115 | 121 | +0.9 | +1 | +1.1 | +0.8 | +1 | +1.1
肩宽 | 43.6 | 44.8 | 46 | 47.2 | 48.4 | 49.8 | +0 | +0 | +0.2 | +0.3 | +0 | +0.1
袖长 | 19.5 | 20 | 20.5 | 21 | 21.5 | 22 | +0 | +0.2 | +0.3 | +0 | +0.1 | +0
袖肥/2 | 18.1 | 18.8 | 19.5 | 20.2 | 20.9 | 21.9 | +0.1 | +0.1 | +0.2 | +0.1 | +0.1 | +0.2
袖口围/2 | 16.1 | 16.8 | 17.5 | 18.2 | 18.9 | 19.9 | +0 | +0.2 | +0.3 | +0 | +0.2 | +0
下领围 | 45 | 46 | 47 | 48 | 49 | 50.5 | -0.8 | -0.6 | -1 | -0.6 | -1 | -1
门禁长 | 14 | 14 | 14.5 | 15 | 15.5 | 16 | +0 | +0 | +0 | +0 | +0 | +0
门禁宽 | 2.8 | 2.8 | 2.8 | 2.8 | 2.8 | 2.8 | +0 | +0 | +0 | +0 | +0 | +0
叉高 | 4.5 | 4.5 | 4.5 | 4.5 | 4.5 | 4.5 | +0 | +0 | +0 | +0 | +0 | +0
备注：
1. 初期请洗测2-3件，有问题的另加测量数量。
2.中期验货需要齐色码洗水测试，并填写洗水前后尺寸 | [6 empty] | 验货时间：2025年3月16日 |  | 跟单QC:张国辉 |  | 工厂负责人： | 陈涛
3.尾期验货按单量，5000件一下的齐色错码各测量3件。

## 1.面料验布
TOREAD-面料验布测试报告登记表
序号 | 缸号 | 面料布种编号 | 颜色 | 涉及到的款号 | 供应商 | 自检报告 | 匹头条实物样 | 疵点 | 磨花 | 色点 | 色杠 | 折痕 | 合计数量 | 备注
[8 empty] | 数量 | 数量 | 数量 | 数量 | 数量
1 | K2403218 | T400珠地 | 藏青 | TAJJAN80307 | 新颜纺织 |  |  | 1 | 0 | 0 | 0 | 1 |  | YES
制表时间：2025年2月18日 | [8 empty] | 测试人签名:张国辉
测试要求： 1、面料到厂第一时间做测试，根据面料的实际情况，可每缸抽取1-2卷过验布机。
注：问题实物要留底保存，有问题的寄公司探讨

## 2.面料缩率
TOREAD-面料缩率检测测试报告登记表
序号 | 供应商 | 缸号 | 面料布种编号 | 颜色 | 涉及到的款号 | 气缩 |  | 水缩 |  | 累计缩率 | 边中差，头尾差，实测结果 | 判定结果是否合格
[6 empty] | 径向百分比 | 纬向百分比 | 径向百分比 | 纬向百分比
1 | 源莱美 | K2403218 | T400珠地 | 藏青 | TAJJAN80307 | 1.5 | 2.6 | 1.8 | 2.9 |  |  | YES
制表时间：2025年2月23日 | [6 empty] | 测试人签名：小周
测试要求： 1、面料到厂第一时间做测试，根据面料的实际情况，可每缸抽取1-2卷测试。 2、取布样中间部位测试，测试大小：50cmX50cm。 3、先烫缩后水洗【同一块面料进行两种测试】。（烫缩：110°-120度；洗缩：30°40分钟洗缩） 4、常规面料醒料24小时，弹力面料必须放料时长达到48小时以上。 5、测试边中色差、头尾色差情况（缝制9宫格查看）。
注：实物要留底保存，有问题的寄公司探讨

## 3.面料互染
TOREAD-面辅料互染测试报告登记表
项目 | 供应商 | 缸号 | 面料布种编号 | 颜色 | 涉及到的款号 | 物料1 |  |  | 物料2 |  |  | 物料3 |  |  | 物料4 |  |  | 物料5 |  |  | 结果 | 备注
[6 empty] | 物料编号 | 品名 | 供应商 | 物料编号 | 品名 | 供应商 | 物料编号 | 品名 | 供应商 | 物料编号 | 品名 | 供应商 | 物料编号 | 品名 | 供应商
洗测1次
[6 empty] | 物料6 |  |  | 物料7 |  |  | 物料8 |  |  | 物料9 |  |  | 物料10
[6 empty] | 物料编号 | 品名 | 供应商 | 物料编号 | 品名 | 供应商 | 物料编号 | 品名 | 供应商 | 物料编号 | 品名 | 供应商 | 物料编号 | 品名 | 供应商
洗测2次
洗测3次
洗测4次
洗测5次
制表时间： | [8 empty] | 测试人签名：
测试要求： 1、面辅料到厂第一时间做测试，根据面料的实际情况，每色每缸做。 2、水温40°洗水40分钟，机洗一个程序，洗水共计5次。
注：实物要留底保存，有问题的寄公司探讨

## 4.面料静水压
TOREAD-面料5点水压测试报告登记表
日期 | 缸号 | 面料布种编号 | 颜色 | 涉及到的款号 | 供应商 | 上午(时间） | 测试条件 | 下午（时间） | 测试条件 | 加班（时间） | 测试条件 | 结果 | 备注
日期 | 批号 | 物料编号 | 颜色 | 涉及到的款号 | 供应商 | 上午(时间） | 测试条件 | 下午（时间） | 测试条件 | 加班（时间） | 测试条件 | 结果 | 备注
制表时间： | [7 empty] | 测试人签名：
测试要求： 1、面料到厂第一时间做测试，根据面料的实际情况，每色每缸抽取1-2卷测试。 2、成衣制作时每天、每款、每色、每号需做水压测试。
注：实物要留底保存，有问题的寄公司探讨

## 5.特殊工艺测试
TOREAD-特殊工艺测试报告登记表
项目 | 供应商 | 缸号 | 面料布种编号 | 颜色 | 涉及到的款号 | 使用部位 | 物料工艺1 | 物料工艺2 | 物料工艺3 | 物料工艺4 | 结果 | 备注
洗测1次-洗测5次 | 源莱美 | K2403218 | T400珠地 | 藏蓝 | TAJJAN80307 | 左前胸 | 转印标 |  |  |  | 未脱落
洗测1次-洗测5次 | 源莱美 | K2403218 | T400珠地 | 藏蓝 | TAJJAN80307 | 门襟、袖口、下摆 |  | 无缝 |  |  | 未脱落
洗测1次-洗测5次 | 源莱美 | K2403218 | T400珠地 | 藏蓝 | TAJJAN80307 | 后领下 |  |  | 尺码转印标 |  | 未脱落
洗测1次-洗测5次 | 源莱美 | K2403218 | T400珠地 | 藏蓝 | TAJJAN80307 | 领子、门襟 |  |  |  | 圧胶条 | 未脱落
制表时间：2025年3月03日 | [6 empty] | 测试人签名：熊小玲
测试要求： 1、胶条、装饰胶膜、印花类、生粘、激光开孔类 2、每款上线前做测试。 3、水温40°洗水40分钟，机洗一个程序，洗水共计5次。
注：实物要留底保存，有问题的寄公司探讨

## 6.织带类缩率测试
TOREAD - 织带类缩率测试报告登记表
序号 | 供应商 | 物料编号 | 颜色 | 涉及到的款号 | 气烫缩 | 水缩 | 累计缩率 | 判定结果是否合格
[5 empty] | 经向百分比 | 径向百分比
1 | 源莱美 | [6 empty] | YES
制表时间： |  |  |  |  | 测试人签名：熊小玲
测试要求： 1、织带及弹力织带、像根松紧、包边条等到厂后第一时间，做测试。
注：实物要留底保存，有问题的寄公司探讨